## 知识产权_专利
知识产权_专利
序号 | 专利名称 | 申请公布号 | 专利类型 | 法律状态 | 申请日 | 申请公布日 | 分类 | 发明人 | 所属公司 | 专利代理机构 | 摘要
1 | 三元前驱体及其制备方法、锂离子电池正极材料和锂离子电池 | CN112670473B | 发明授权 | 有效-授权 | 2020-12-23 | 2023-02-28 | H01M4/36(2006.01)I;H01M4/485(2010.01)I;H01M4/505(2010.01)I;H01M4/525(2010.01)I;H01M10/0525(2010.01)I | 欧宁;张雨英;杨长军;张磊;袁振秀;唐家俊 | 中伟新材料股份有限公司; 北京超凡宏宇专利代理事务所(特殊普通合伙) | 北京超凡宏宇专利代理事务所(特殊普通合伙) | 本申请提供一种三元前驱体及其制备方法、锂离子电池正极材料和锂离子电池。三元前驱体包括内核和包覆内核的壳层;内核的化学式为NixCoyMnz(OH)2;壳层的化学式为NiaMnbMe1‑a‑b(OH)2。三元前驱体的制备方法:将包括镍盐、钴盐、锰盐、络合剂、沉淀剂在内的物料进行混合,进行反应得到前驱体晶种;将包括镍盐、锰盐、Me盐、络合剂、沉淀剂和前驱体晶种在内的物料进行混合,进行反应得到三元前驱体。锂离子电池正极材料,使用包括三元前驱体和锂源在内的原料烧结得到。锂离子电池,使用包括锂离子电池正极材料在内的原料制得。本申请提供的三元前驱体能提高正极材料的比容量、结构稳定性、高温循环稳定性。
2 | 三元正极材料前驱体及制备方法、正极材料、正极浆料、锂离子电池及正极和涉电设备 | CN114314692B | 发明授权 | 有效-授权 | 2021-12-28 | 2023-01-24 | C01G53/00(2006.01)I;H01M4/36(2006.01)I;H01M4/505(2010.01)I;H01M4/525(2010.01)I;H01M10/0525(2010.01)I | 訚硕;王乐;张雨英;纪方力;李魁;王一乔;沙金 | 中伟新材料股份有限公司; 北京超凡宏宇专利代理事务所(特殊普通合伙) | 北京超凡宏宇专利代理事务所(特殊普通合伙) | 本申请提供一种三元正极材料前驱体及制备方法、正极材料、正极浆料、锂离子电池及正极和涉电设备。三元正极材料前驱体,包括核层、中间层和壳层,核层、中间层、壳层的孔隙率依次增大。制备方法将包括镍源、钴源、锰源、沉淀剂、络合剂在内的原料混合,通过溶液共沉淀法反应。正极材料,其原料包括三元正极材料前驱体。正极浆料,其原料包括正极材料。锂离子电池正极,其原料包括锂离子电池正极浆料。锂离子电池,其原料包括锂离子电池正极。涉电设备,包括锂离子电池。本申请提供的三元正极材料前驱体及正极材料,孔隙的特殊分布,可以稳定材料的结构,改善裂纹的产生,抑制循环过程中的相转变,延长使用寿命,提高材料的循环性能和倍率性能。
3 | 三元正极材料及其制备方法、锂离子电池和用电设备 | CN112117454B | 发明授权 | 有效-授权 | 2020-10-09 | 2022-12-27 | H01M4/505(2010.01)I;H01M4/525(2010.01)I;H01M4/62(2006.01)I;H01M10/0525(2010.01)I | 罗标;李魁;訚硕;张雨英 | 中伟新材料股份有限公司; 北京超凡宏宇专利代理事务所(特殊普通合伙) | 北京超凡宏宇专利代理事务所(特殊普通合伙) | 本发明提供一种三元正极材料及其制备方法、锂离子电池和用电设备。三元正极材料,包括核层以及包覆核层的壳层,核层包括镍钴锰酸锂,壳层包括LiNixCoyMn(1‑x‑y)O2和M的氧化物。三元正极材料的制备方法包括将包括锂源和三元前驱体在内的原料混合,然后进行第一烧结得到基底材料;将包括基底材料和掺杂型无定形包覆剂在内的物料混合,然后进行第二烧结得到所述三元正极材料。锂离子电池,使用包括三元正极材料在内的原料制得。用电设备,包括所述的锂离子电池。本申请提供的三元正极材料,其壳层包括LiNixCoyMn(1‑x‑y)O2和M的氧化物,双包覆物的结构使其具有良好的电化学活性,进而具有优异的循环性能。
4 | 掺镁镍钴二元前驱体及其制备方法、锂离子电池正极材料和锂离子电池 | CN112366309B | 发明授权 | 有效-授权 | 2020-11-23 | 2022-08-26 | H01M4/485(2010.01)I;H01M4/525(2010.01)I;H01M10/0525(2010.01)I | 杨长军;曹蔚;欧宁 | 中伟新材料股份有限公司; 北京超凡宏宇专利代理事务所(特殊普通合伙) | 北京超凡宏宇专利代理事务所(特殊普通合伙) | 本发明提供一种掺镁镍钴二元前驱体及其制备方法、锂离子电池正极材料和锂离子电池。掺镁镍钴二元前驱体,包括内核和包覆所述内核的壳层,所述内核包括氢氧化镍和/或氢氧化钴,所述壳层包括镍钴镁氢氧化物复合物。掺镁镍钴二元前驱体的制备方法包括:将包括氢氧化镍、氢氧化钴、镁盐、碱性物质、络合剂和水在内的原料混合,进行第一反应得到所述掺镁镍钴二元前驱体。锂离子电池正极材料,其原料包括掺镁镍钴二元前驱体。锂离子电池,其原料包括所述的锂离子电池正极材料。本申请提供的掺镁镍钴二元前驱体,在提高正极材料的比容量同时使结构更加稳定,获得更好的热稳定性及更优异的循环性能。
5 | 三元正极材料前驱体及制备方法、正极材料、正极浆料、锂离子电池及正极和涉电设备 | CN114314692A | 发明专利 | 有效-授权 | 2021-12-28 | 2022-04-12 | C01G53/00(2006.01)I;H01M4/36(2006.01)I;H01M4/505(2010.01)I;H01M4/525(2010.01)I;H01M10/0525(2010.01)I | 訚硕;王乐;张雨英;纪方力;李魁;王一乔;沙金 | 中伟新材料股份有限公司; 北京超凡宏宇专利代理事务所(特殊普通合伙) | 北京超凡宏宇专利代理事务所(特殊普通合伙) | 本申请提供一种三元正极材料前驱体及制备方法、正极材料、正极浆料、锂离子电池及正极和涉电设备。三元正极材料前驱体,包括核层、中间层和壳层,核层、中间层、壳层的孔隙率依次增大。制备方法:将包括镍源、钴源、锰源、沉淀剂、络合剂在内的原料混合,通过溶液共沉淀法反应。正极材料,其原料包括三元正极材料前驱体。正极浆料,其原料包括正极材料。锂离子电池正极,其原料包括锂离子电池正极浆料。锂离子电池,其原料包括锂离子电池正极。涉电设备,包括锂离子电池。本申请提供的三元正极材料前驱体及正极材料,孔隙的特殊分布,可以稳定材料的结构,改善裂纹的产生,抑制循环过程中的相转变,延长使用寿命,提高材料的循环性能和倍率性能。
6 | 一种硫酸镍提纯方法 | CN110467229B | 发明授权 | 有效-授权 | 2019-09-10 | 2022-04-01 | C01G53/10(2006.01)I | 訚硕;王博宇;刘增威 | 中伟新材料有限公司; 北京超凡宏宇专利代理事务所(特殊普通合伙) | 北京超凡宏宇专利代理事务所(特殊普通合伙) | 一种硫酸镍提纯方法,属于湿法冶金技术领域。硫酸镍提纯方法包括在酸性条件下,采用第一萃取剂对硫酸镍处理液进行第一次萃取使硫酸镍处理液中的金属离子进入有机相,分离得到第一有机溶液和第一水溶液;采用硫酸对第一有机溶液进行第一次洗涤,分离得到第二有机溶液和第二水溶液;采用硫酸对第二有机溶液进行第二次洗涤,分离得到第三有机溶液和第三水溶液;采用第二萃取剂对第三水溶液进行第二次萃取使镁离子进入有机相,分离得到第四有机溶液和硫酸镍溶液。此提纯方法工艺流程短,在提纯工艺中并没有引入新的杂质,得到的硫酸镍溶液纯度高、品质好。
7 | 一种高压实单晶三元正极材料及其制备方法、应用 | CN109516509B | 发明授权 | 有效-授权 | 2018-11-16 | 2021-08-10 | C01G53/00(2006.01)I;H01M4/505(2010.01)I;H01M4/525(2010.01)I;H01M10/0525(2010.01)I | 罗标;訚硕;管剑;罗钢 | 中伟新材料有限公司; 北京超凡宏宇专利代理事务所(特殊普通合伙) | 北京超凡宏宇专利代理事务所(特殊普通合伙) | 本发明提供了一种高压实单晶三元正极材料及其制备方法、应用。制备方法为:将粒度为1.5μm≤D50≤5.5μm的小颗粒三元前驱体NixCoyMn1‑x‑y(OH)2烧结后破碎,得到小颗粒单晶三元氧化物;将粒度为11μm≤D50≤16μm的大颗粒三元前驱体烧结后破碎,得到大颗粒单晶三元氧化物;大颗粒三元前驱体与小颗粒三元前驱体的化学组成相同;将小颗粒单晶三元氧化物、大颗粒单晶三元氧化物和锂盐按预设的比例混合,再烧结,经冷却得到高压实单晶三元正极材料。本发明能够提高三元正极材料的放电电压、压实密度和比容量,而且相比传统改性工艺流程简化,节能减耗,生产效率高,锂的损失少。
8 | 一种单晶三元正极材料制备方法 | CN109279659B | 发明授权 | 有效-授权 | 2018-08-22 | 2021-04-27 | H01M4/525(2010.01)I | 管剑;訚硕;罗标;刘辉 | 中伟新材料有限公司; 广州凯东知识产权代理有限公司 | 广州凯东知识产权代理有限公司 | 本发明公开了锂离子电池技术领域的一种单晶三元正极材料制备方法,其包括将氧化锂和镍、钴、锰三种氧化物按比例混合球磨;将球磨后的物料在400‑600℃下进行第一次烧结;将第一次烧结后的产物再在650‑780℃下进行第二次烧结;最后自然冷却至室温,获得单晶三元正极材料。本发明直接采用氧化物为原料,避免了氢氧化物或碳酸化合物作为原料时产生气体的现象,从而对气氛的一致性、热量的稳定性以及结构开裂都有了很大的改善;本发明还通过氧化锂与镍、钴、锰的氧化物直接混合,可以使其混合均匀,烧结原料的粒度较小,各元素混合均匀,提供了在更低温度下形成单晶的条件。
9 | 三元正极材料及其制备方法和锂电池 | CN110571427B | 发明授权 | 有效-授权 | 2019-09-09 | 2021-01-05 | H01M4/485(2010.01)I;H01M4/505(2010.01)I;H01M4/525(2010.01)I;H01M10/0525(2010.01)I | 张磊;訚硕;王一乔;管剑;李寿奎 | 中伟新材料有限公司; 北京超凡宏宇专利代理事务所(特殊普通合伙) | 北京超凡宏宇专利代理事务所(特殊普通合伙) | \N一种三元正极材料及其制备方法和锂电池,涉及锂电池领域。该三元正极材料为体相掺杂有M元素、表层掺杂有N元素的高镍三元正极。三元正极材料的化学式为:LiNixCoyMn1‑x‑yMaNbO2+(a+b)/2,0.8<x<1,0<y<0.2,0.002<a<0.8,0.0001<b<0.03。上述三元正极材料的制备方法,操作可控,制得的三元正极材料通过体相掺杂无变价的M离子以提高其内部结构的稳定性,增加Li在三元正极材料的结构内部的传输效率,表层掺杂惰性离子N,有效缓解了电解液对正极材料的腐蚀,二者合理掺杂并且互相配合,有效提高了循环性能和倍率性能。
10 | 一种高导电性三元正极材料及其制备方法 | CN109244449B | 发明授权 | 有效-授权 | 2018-10-22 | 2020-12-04 | H01M4/505(2010.01)I;H01M4/525(2010.01)I;H01M4/36(2006.01)I;H01M10/0525(2010.01)I | 管剑;訚硕;罗标 | 中伟新材料有限公司; 北京超凡宏宇专利代理事务所(特殊普通合伙) | 北京超凡宏宇专利代理事务所(特殊普通合伙) | 一种高导电性三元正极材料及其制备方法,涉及电池正极材料领域,该制备方法通过将镍钴锰三元正极材料与咪唑类有机物和金属源反应,在镍钴锰三元正极材料的表面形成金属有机框架,再将该金属有机框架高温碳化的方式,在镍钴锰三元正极材料的表面形成超大比表、高导电性的多孔石墨结构。该制备方法操作简单方便,对设备要求不高,可以在略微增加三元正极材料的容量性能和循环性能的前提下,显著提高镍钴锰三元正极材料的导电性,得到高导电性三元正极材料,从而提高三元正极材料的倍率性能。
11 | 泵控制方法、装置、系统及计算机可读存储介质 | CN110374855B | 发明授权 | 有效-授权 | 2019-08-30 | 2020-11-13 | F04B49/06(2006.01)I;F04B43/04(2006.01)I | 李赐明;凌跃红;陈林 | 中伟新材料有限公司; 北京超凡宏宇专利代理事务所(特殊普通合伙) | 北京超凡宏宇专利代理事务所(特殊普通合伙) | \N本申请提供一种泵控制方法、装置、系统及计算机可读存储介质,涉及自动控制技术领域。该方法包括:获取容器中第一流体的体积参数;根据体积参数及预设参数范围,通过比例微积分算法控制隔膜泵的运行速度,以将容器中的部分或全部第一流体输出,或向容器输送第一流体,使得容器中第一流体的体积在预设参数范围中。在本方案中,通过比例微积分控制隔膜泵的运行速度,使得容器中的第一流体的体积维持在预设参数范围中,能够改善容器中流体因过多而溢出的问题。
12 | 一种梯度掺杂球形核壳钴酸锂材料、其前驱体以及两者的制备方法 | CN110518217B | 发明授权 | 有效-授权 | 2019-09-03 | 2020-10-30 | H01M4/36(2006.01)I;H01M4/485(2010.01)I;H01M4/525(2010.01)I;H01M10/0525(2010.01)I | 徐祥;訚硕;喻鹏 | 中伟新材料有限公司; 北京超凡宏宇专利代理事务所(特殊普通合伙) | 北京超凡宏宇专利代理事务所(特殊普通合伙) | \N本发明提供了一种梯度掺杂球形核壳钴酸锂材料、其前驱体以及两者的制备方法,涉及锂离子电池技术领域。该前驱体的制备方法包括将含有钴盐和络合剂的第一溶液、氧化剂和含有铝盐和碱的第二溶液注入反应设备进行反应以制备核前驱体;待核前驱体达到预设粒径时,停止注入第二溶液,同时开始注入含有钛盐和酸的第三溶液,以制备球形核壳前驱体;其中,第一溶液、氧化剂及第三溶液以恒定流量进行注入,第二溶液的流量根据核前驱体的粒径进行调节,当核前驱体的粒径每增加0.5‑3μm时,以初始流量1‑2倍的增量增加第二溶液的流量。其制备获得的前驱体结构强度大,将前驱体经煅烧获得的钴酸锂材料的循环性能优异,同时还能保持较高的电容量。
13 | 一种掺杂包覆型单晶三元正极材料制备方法 | CN109273710B | 发明授权 | 有效-授权 | 2018-08-22 | 2020-10-13 | H01M4/505(2010.01)I;H01M4/525(2010.01)I | 管剑;訚硕;罗标;刘辉 | 中伟新材料有限公司; 广州凯东知识产权代理有限公司 | 广州凯东知识产权代理有限公司 | 本发明公开了锂离子电池技术领域的一种掺杂包覆型单晶三元正极材料制备方法,其包括将氧化锂,镍、钴、锰三种氧化物和氧化物McOd按比例混合球磨、进行两段烧结;包覆的方式为采用纳米级氧化物NaOb与掺杂型单晶三元材料混合、烧结。本发明直接采用氧化物为掺杂源,避免了OH‑或CO32‑受热分解后产生的水汽或二氧化碳气体,保证了固相反应的稳定性,降低了晶体开裂的可能性,采用纳米级氧化物保证了掺杂的均匀性和报复的厚度可控。本发明采用的掺杂包覆方法提高了单晶三元正极材料的循环、倍率等方面的电化学性能。
14 | 三元正极材料及其制备方法和锂电池 | CN110571427A | 发明专利 | 有效-授权 | 2019-09-09 | 2019-12-13 | H01M4/485(2010.01)I;H01M4/505(2010.01)I;H01M4/525(2010.01)I;H01M10/0525(2010.01)I | 张磊;訚硕;王一乔;管剑;李寿奎 | 中伟新材料有限公司; 北京超凡宏宇专利代理事务所(特殊普通合伙) | 北京超凡宏宇专利代理事务所(特殊普通合伙) | 一种三元正极材料及其制备方法和锂电池,涉及锂电池领域。该三元正极材料为体相掺杂有M元素、表层掺杂有N元素的高镍三元正极。三元正极材料的化学式为LiNixCoyMn1‑x‑yMaNbO2+(a+b)/2,0.8
15 | 一种梯度掺杂球形核壳钴酸锂材料、其前驱体以及两者的制备方法 | CN110518217A | 发明专利 | 有效-授权 | 2019-09-03 | 2019-11-29 | H01M4/36(2006.01)I;H01M4/485(2010.01)I;H01M4/525(2010.01)I;H01M10/0525(2010.01)I | 徐祥;訚硕;喻鹏 | 中伟新材料有限公司; 北京超凡宏宇专利代理事务所(特殊普通合伙) | 北京超凡宏宇专利代理事务所(特殊普通合伙) | \N本发明提供了一种梯度掺杂球形核壳钴酸锂材料、其前驱体以及两者的制备方法,涉及锂离子电池技术领域。该前驱体的制备方法包括将含有钴盐和络合剂的第一溶液、氧化剂和含有铝盐和碱的第二溶液注入反应设备进行反应以制备核前驱体;待核前驱体达到预设粒径时,停止注入第二溶液,同时开始注入含有钛盐和酸的第三溶液,以制备球形核壳前驱体;其中,第一溶液、氧化剂及第三溶液以恒定流量进行注入,第二溶液的流量根据核前驱体的粒径进行调节,当核前驱体的粒径每增加0.5‑3μm时,以初始流量1‑2倍的增量增加第二溶液的流量。其制备获得的前驱体结构强度大,将前驱体经煅烧获得的钴酸锂材料的循环性能优异,同时还能保持较高的电容量。
16 | 镍钴锰酸锂正极材料及其制备方法及其前驱体的制备方法 | CN110492098A | 发明专利 | 驳回 | 2019-09-05 | 2019-11-22 | H01M4/505(2010.01)I;H01M4/525(2010.01)I;H01M10/0525(2010.01)I | 张磊;訚硕;王一乔;管剑 | 中伟新材料有限公司; 北京超凡宏宇专利代理事务所(特殊普通合伙) | 北京超凡宏宇专利代理事务所(特殊普通合伙) | 本申请涉及锂电池领域,具体而言,涉及一种镍钴锰酸锂正极材料及其制备方法及其前驱体的制备方法。一种镍钴锰酸锂正极材料的制备方法,包括:在沉淀剂的作用下,使镍钴锰盐溶液和镁盐溶液在反应釜内进行共沉淀反应制得前驱体。其中,镍钴锰盐溶液是以恒定的速度连续进料至反应釜内,镁盐溶液是以递增的速度连续进料至反应釜内;将前驱体与锂盐混合后烧结。由于镁盐溶液是以递增的速度连续进料至反应釜内,因此,随着反应时间的增加,Mg的浓度会逐渐增加,从而使得反应釜内共沉淀的球形或者类球形颗粒的表面形成的高浓度的Mg,进而获得表面具有高浓度Mg的正极材料,从而改善正极材料的循环性能、导电性以及倍率性能。
17 | 一种硫酸镍提纯方法 | CN110467229A | 发明专利 | 有效-授权 | 2019-09-10 | 2019-11-19 | C01G53/10(2006.01)I | 訚硕;王博宇;刘增威 | 中伟新材料有限公司; 北京超凡宏宇专利代理事务所(特殊普通合伙) | 北京超凡宏宇专利代理事务所(特殊普通合伙) | 一种硫酸镍提纯方法,属于湿法冶金技术领域。硫酸镍提纯方法包括在酸性条件下,采用第一萃取剂对硫酸镍处理液进行第一次萃取使硫酸镍处理液中的金属离子进入有机相,分离得到第一有机溶液和第一水溶液;采用硫酸对第一有机溶液进行第一次洗涤,分离得到第二有机溶液和第二水溶液;采用硫酸对第二有机溶液进行第二次洗涤,分离得到第三有机溶液和第三水溶液;采用第二萃取剂对第三水溶液进行第二次萃取使镁离子进入有机相,分离得到第四有机溶液和硫酸镍溶液。此提纯方法工艺流程短,在提纯工艺中并没有引入新的杂质,得到的硫酸镍溶液纯度高、品质好。
18 | 泵控制方法、装置、系统及计算机可读存储介质 | CN110374855A | 发明专利 | 有效-授权 | 2019-08-30 | 2019-10-25 | F04B49/06(2006.01)I;F04B43/04(2006.01)I | 李赐明;凌跃红;陈林 | 中伟新材料有限公司; 北京超凡宏宇专利代理事务所(特殊普通合伙) | 北京超凡宏宇专利代理事务所(特殊普通合伙) | 本申请提供一种泵控制方法、装置、系统及计算机可读存储介质,涉及自动控制技术领域。该方法包括获取容器中第一流体的体积参数;根据体积参数及预设参数范围,通过比例微积分算法控制隔膜泵的运行速度,以将容器中的部分或全部第一流体输出,或向容器输送第一流体,使得容器中第一流体的体积在预设参数范围中。在本方案中,通过比例微积分控制隔膜泵的运行速度,使得容器中的第一流体的体积维持在预设参数范围中,能够改善容器中流体因过多而溢出的问题。
19 | 反应系统及制备系统 | CN209276175U | 实用新型 | 有效-授权 | 2018-11-29 | 2019-08-20 | C01G51/04(2006.01)I | 徐祥;訚硕;喻鹏;资旭晖;李旭升 | 中伟新材料有限公司; 北京超凡志成知识产权代理事务所(普通合伙) | 北京超凡志成知识产权代理事务所(普通合伙) | 本实用新型公开了反应系统及制备系统,涉及生产设备技术领域。包括:反应装置、泵进装置、浓缩装置、管路组件、电磁阀组件、液位传感器和控制器;浓浆料下出口的位置高于浓浆料进口的位置;第一管路的一端通过浆料出口与反应装置连通,另一端与浓缩装置连通;泵进装置与第一电磁阀依次串接在第一管路上;液位传感器安装在反应装置内;第二管路通过清液上出口与浓缩装置连通;第二电磁阀串接在第二管路上;第三管路的一端通过浓料浆下出口与浓缩装置连通,另一端通过浓浆料进口与反应装置连通;第三电磁阀串接在第三管路上;液位传感器与控制器电连接;控制器与第一电磁阀、第二电磁阀和第三电磁阀电连接;该反应系统自动化程度高,反应效率高。
20 | 一种连续式生产镍钴锰前驱体的系统 | CN209169292U | 实用新型 | 有效-授权 | 2018-12-10 | 2019-07-26 | H01M4/36(2006.01)I;H01M4/50(2010.01)I;H01M4/52(2010.01)I;H01M10/0525(2010.01)I | 薛鹏;訚硕;任永志;伍兴科;张勤 | 中伟新材料有限公司; 北京超凡志成知识产权代理事务所(普通合伙) | 北京超凡志成知识产权代理事务所(普通合伙) | 本实用新型提供了一种连续式生产镍钴锰前驱体的系统。一种连续式生产镍钴锰前驱体的系统,包括:母反应釜,所述母反应釜连接有金属盐溶液进液管、液碱进液管、络合溶液进液管,所述母反应釜还设有出料口;与所述母反应釜的所述出料口连通的浓缩机或离心机;所述浓缩机或所述离心机并联有多个子反应釜;每个所述子反应釜还连接有金属盐溶液进液管、液碱进液管、络合溶液进液管,且每个所述子反应釜设有溢流口。本实用新型解决了传统生产系统存在的液碱和络合剂利用率低的问题,以及生产稳定性不足的问题。
21 | 一种改性高镍三元正极材料及其制备方法 | CN110061231A | 发明专利 | 驳回 | 2019-05-17 | 2019-07-26 | H01M4/36(2006.01)I;H01M4/505(2010.01)I;H01M4/525(2010.01)I;H01M4/62(2006.01)I;H01M10/0525(2010.01)I | 管剑;訚硕;李魁;罗标 | 中伟新材料有限公司; 北京超凡宏宇专利代理事务所(特殊普通合伙) | 北京超凡宏宇专利代理事务所(特殊普通合伙) | 本发明涉及锂离子电池技术领域,尤其是涉及一种改性高镍三元正极材料及其制备方法。所述改性高镍三元正极材料,包括核和至少部分包覆在核表面的包覆层,所述核的通式为LiNi
22 | 一种回收浓缩机 | CN208893794U | 实用新型 | 有效-授权 | 2018-08-22 | 2019-05-24 | B01D36/04(2006.01)I;B01J19/18(2006.01)I | 薛鹏;訚硕;任永志 | 中伟新材料有限公司; 广州凯东知识产权代理有限公司 | 广州凯东知识产权代理有限公司 | 本实用新型公开了锂电池材料回收技术领域的一种回收浓缩机,反应釜右侧外壁底部与浓缩机进料管的一端连接,浓缩机进料管另一端与浓缩机底部连接,浓缩机右侧外壁底部与浓缩机出料管一端连接,浓缩机出料管另一端与反应釜右侧外壁顶部连接,滤棒顶部安装有滤液管,且滤液管右端与沉淀槽顶部左侧连接,沉淀槽底部左侧安装有沉淀槽出料管,且沉淀槽出料管左端与浓缩机出料管外壁连接,并且沉淀槽出料管外壁安装有阀门,沉淀槽右端通过管道与母液槽连接,本实用新型通过将浓缩机滤液排入沉淀槽进行沉淀,回收滤液中的物料,所得沉淀物料返回反应釜继续反应,回收了浓缩机滤液中流失的物料,减少了产品的产量损失、节约了生产成本。
23 | 一种高压实单晶三元正极材料及其制备方法、应用 | CN109516509A | 发明专利 | 有效-授权 | 2018-11-16 | 2019-03-26 | C01G53/00(2006.01)I;H01M4/505(2010.01)I;H01M4/525(2010.01)I;H01M10/0525(2010.01)I | 罗标;訚硕;管剑;罗钢 | 中伟新材料有限公司; 北京超凡宏宇专利代理事务所(特殊普通合伙) | 北京超凡宏宇专利代理事务所(特殊普通合伙) | 本发明提供了一种高压实单晶三元正极材料及其制备方法、应用。制备方法为:将粒度为1.5μm≤D50≤5.5μm的小颗粒三元前驱体NixCoyMn1‑x‑y(OH)2烧结后破碎,得到小颗粒单晶三元氧化物;将粒度为11μm≤D50≤16μm的大颗粒三元前驱体烧结后破碎,得到大颗粒单晶三元氧化物;大颗粒三元前驱体与小颗粒三元前驱体的化学组成相同;将小颗粒单晶三元氧化物、大颗粒单晶三元氧化物和锂盐按预设的比例混合,再烧结,经冷却得到高压实单晶三元正极材料。本发明能够提高三元正极材料的放电电压、压实密度和比容量,而且相比传统改性工艺流程简化,节能减耗,生产效率高,锂的损失少。
24 | 一种连续式生产镍钴锰前驱体的系统及方法 | CN109449430A | 发明专利 | 实审 | 2018-12-10 | 2019-03-08 | H01M4/36(2006.01)I;H01M4/50(2010.01)I;H01M4/52(2010.01)I;H01M10/0525(2010.01)I | 薛鹏;訚硕;任永志;伍兴科;张勤 | 中伟新材料有限公司; 北京超凡志成知识产权代理事务所(普通合伙) | 北京超凡志成知识产权代理事务所(普通合伙) | 本发明提供了一种连续式生产镍钴锰前驱体的系统及方法。一种连续式生产镍钴锰前驱体的系统,包括:母反应釜,所述母反应釜连接有金属盐溶液进液管、液碱进液管、络合溶液进液管,所述母反应釜还设有出料口;与所述母反应釜的所述出料口连通的浓缩机或离心机;所述浓缩机或所述离心机并联有多个子反应釜;每个所述子反应釜还连接有金属盐溶液进液管、液碱进液管、络合溶液进液管,且每个所述子反应釜设有溢流口。本发明解决了传统生产系统存在的液碱和络合剂利用率低的问题,以及生产稳定性不足的问题。
25 | 一种无定形单晶前驱体氧化物的制备方法 | CN109305699A | 发明专利 | 驳回 | 2018-09-12 | 2019-02-05 | C01G53/00(2006.01)I;H01M4/505(2010.01)I;H01M4/525(2010.01)I;H01M10/0525(2010.01)I | 任永志;訚硕;伍兴科;薛鹏 | 中伟新材料有限公司; 广州凯东知识产权代理有限公司 | 广州凯东知识产权代理有限公司 | 本发明公开了锂离子电池技术领域的一种无定形单晶前驱体氧化物的制备方法,通过共沉淀法制备无定形三元前驱体氢氧化物,再通过高温热分解得到一种无定形单晶形貌三元前驱体氧化物,利用无定形单晶三元前驱氧化物作为新型的锂离子电池正极材料,能够有效提高锂离子电池的高温循环性能和高温倍率性能,提高现有三元材料的充放电压平台,有效提升现有锂离子电池系统的高温安全、循环及大倍率充放电性能;本发明提供了一种制造成本低、电性能好的新型的锂离子电池正极材料,弥补了现有锂离子电池正极材料的缺陷,有效改善了锂离子电池正极材料容量低的问题。
26 | 一种单晶三元正极材料制备方法 | CN109279659A | 发明专利 | 有效-授权 | 2018-08-22 | 2019-01-29 | H01M4/525(2010.01)I | 管剑;訚硕;罗标;刘辉 | 中伟新材料有限公司; 广州凯东知识产权代理有限公司 | 广州凯东知识产权代理有限公司 | 本发明公开了锂离子电池技术领域的一种单晶三元正极材料制备方法,其包括将氧化锂和镍、钴、锰三种氧化物按比例混合球磨;将球磨后的物料在400‑600℃下进行第一次烧结;将第一次烧结后的产物再在650‑780℃下进行第二次烧结;最后自然冷却至室温,获得单晶三元正极材料。本发明直接采用氧化物为原料,避免了氢氧化物或碳酸化合物作为原料时产生气体的现象,从而对气氛的一致性、热量的稳定性以及结构开裂都有了很大的改善;本发明还通过氧化锂与镍、钴、锰的氧化物直接混合,可以使其混合均匀,烧结原料的粒度较小,各元素混合均匀,提供了在更低温度下形成单晶的条件。
27 | 一种改性镍酸锂制备方法 | CN109286001A | 发明专利 | 驳回 | 2018-09-12 | 2019-01-29 | H01M4/36(2006.01)I;H01M4/525(2010.01)I;H01M10/0525(2010.01)I | 罗伊琳;管剑;訚硕 | 中伟新材料有限公司; 广州凯东知识产权代理有限公司 | 广州凯东知识产权代理有限公司 | 本发明公开了锂离子电池技术领域的一种改性镍酸锂制备方法,采用共沉淀法将金属元素M均匀掺杂到前驱体Ni(OH)2的体相中,通过烧结将Co3O4包覆到掺杂型镍酸锂表面,得到作为锂离子电池正极材料的镍酸锂;本发明通过体相均匀掺杂提高了镍酸锂晶体内部结构的稳定性,降低了镍酸锂晶体中镍层的Li+/Ni2+混排程度,改善了其作为锂离子电池正极材料的倍率性能和循环性能,同时,通过表面包覆的四氧化三钴部分与掺杂型镍酸锂表面的残锂发生反应生成钴酸锂,在消耗残锂的同时增加了镍酸锂的容量。
28 | 一种掺杂包覆型单晶三元正极材料制备方法 | CN109273710A | 发明专利 | 有效-授权 | 2018-08-22 | 2019-01-25 | H01M4/505(2010.01)I;H01M4/525(2010.01)I | 管剑;訚硕;罗标;刘辉 | 中伟新材料有限公司; 广州凯东知识产权代理有限公司 | 广州凯东知识产权代理有限公司 | 本发明公开了锂离子电池技术领域的一种掺杂包覆型单晶三元正极材料制备方法,其包括将氧化锂,镍、钴、锰三种氧化物和氧化物McOd按比例混合球磨、进行两段烧结;包覆的方式为采用纳米级氧化物NaOb与掺杂型单晶三元材料混合、烧结。本发明直接采用氧化物为掺杂源,避免了OH‑或CO32‑受热分解后产生的水汽或二氧化碳气体,保证了固相反应的稳定性,降低了晶体开裂的可能性,采用纳米级氧化物保证了掺杂的均匀性和报复的厚度可控。本发明采用的掺杂包覆方法提高了单晶三元正极材料的循环、倍率等方面的电化学性能。
29 | 反应系统及制备系统 | CN109264793A | 发明专利 | 实审 | 2018-11-29 | 2019-01-25 | C01G51/04(2006.01)I | 徐祥;訚硕;喻鹏;资旭晖;李旭升 | 中伟新材料有限公司; 北京超凡志成知识产权代理事务所(普通合伙) | 北京超凡志成知识产权代理事务所(普通合伙) | 本发明公开了反应系统及制备系统,涉及生产设备技术领域。包括:反应装置、泵进装置、浓缩装置、管路组件、电磁阀组件、液位传感器和控制器;浓浆料下出口的位置高于浓浆料进口的位置;第一管路的一端通过浆料出口与反应装置连通,另一端与浓缩装置连通;泵进装置与第一电磁阀依次串接在第一管路上;液位传感器安装在反应装置内;第二管路通过清液上出口与浓缩装置连通;第二电磁阀串接在第二管路上;第三管路的一端通过浓料浆下出口与浓缩装置连通,另一端通过浓浆料进口与反应装置连通;第三电磁阀串接在第三管路上;液位传感器与控制器电连接;控制器与第一电磁阀、第二电磁阀和第三电磁阀电连接;该反应系统自动化程度高,反应效率高。
30 | 一种高导电性三元正极材料及其制备方法 | CN109244449A | 发明专利 | 有效-授权 | 2018-10-22 | 2019-01-18 | H01M4/505(2010.01)I;H01M4/525(2010.01)I;H01M4/36(2006.01)I;H01M10/0525(2010.01)I | 管剑;訚硕;罗标 | 中伟新材料有限公司; 北京超凡宏宇专利代理事务所(特殊普通合伙) | 北京超凡宏宇专利代理事务所(特殊普通合伙) | 一种高导电性三元正极材料及其制备方法,涉及电池正极材料领域,该制备方法通过将镍钴锰三元正极材料与咪唑类有机物和金属源反应,在镍钴锰三元正极材料的表面形成金属有机框架,再将该金属有机框架高温碳化的方式,在镍钴锰三元正极材料的表面形成超大比表、高导电性的多孔石墨结构。该制备方法操作简单方便,对设备要求不高,可以在略微增加三元正极材料的容量性能和循环性能的前提下,显著提高镍钴锰三元正极材料的导电性,得到高导电性三元正极材料,从而提高三元正极材料的倍率性能。
31 | 一种用纯盐配制多元混合液的方法 | CN105854654B | 发明授权 | 有效-授权 | 2016-04-22 | 2018-12-18 | B01F3/08(2006.01)I;B01F15/04(2006.01)I | 李建球;訚硕;尹桂珍;刘兴国 | 广州凯东知识产权代理有限公司; 贵州中伟正源新材料有限公司 | 广州凯东知识产权代理有限公司 | 本发明涉及一种用纯盐配制多元混合液的方法,包括如下步骤:(a):将多种纯盐分别溶解配制成等质量浓度的多份单一溶液,该质量浓度为将要配制的多元混合液的浓度;(b):再将每份单一溶液压滤后分别输送至各自的储存容器;(c):然后将每一存储容器内的溶液分别输送至各自的可定容容器内;(d):接着将多个可定容容器内的溶液按体积比输入混合容器中,并搅拌均匀,得到多元混合液;其中体积比为多个单一溶液中金属元素的质量比。本发明所述方法工艺简单,可只检测各单一溶液的浓度即可确定多元混合液的浓度,大大提高检测准确性,减少分析检测工作量,防止配液错误。
32 | 氢氧化亚钴纯化用循环压滤装置 | CN106082359B | 发明授权 | 有效-授权 | 2016-08-19 | 2018-07-20 | C01G51/04(2006.01)I | 訚硕;尹桂珍;刘兴国 | 广州凯东知识产权代理有限公司; 贵州中伟正源新材料有限公司 | 广州凯东知识产权代理有限公司 | 本发明涉及氢氧化亚钴纯化用循环压滤装置,包括压滤机的数对竖直压板,每一对所述压板之间设有过滤氢氧化亚钴的滤袋,每一对所述压板上侧设有可流通洗涤液的第一通道,在至少一个压板的中间范围内水平开设有数个喷淋孔,流经数个喷淋孔的补充液从中间范围喷向产物与所述洗涤液汇集,在每一对压板的两块压板之间位于所述滤袋下侧设置有可供汇集后的液体流出的滤板,当滤袋内的氢氧化亚钴压滤至一定程度时,该滤板将洗涤后的液体导入所述第一通道。本发明中的汇集液可通过本发明的滤板再次导入第一通道,从而实现汇集液的再利用,节约洗涤液,降低成本。
33 | 一种母液物料回收装置 | CN105797876B | 发明授权 | 有效-授权 | 2016-04-20 | 2018-06-29 | B04B13/00(2006.01)I;B04B5/10(2006.01)I | 张胜;訚硕;尹桂珍;刘兴国 | 广州凯东知识产权代理有限公司; 贵州中伟正源新材料有限公司 | 广州凯东知识产权代理有限公司 | 本发明涉及一种母液物料回收装置,包括离心机和与离心机连接的过滤器,还包括控制系统、设置于离心机进液口的液位传感器、设置于过滤器进液口的第一流量传感器和控制离心机进液口开启或关闭的电磁阀,反应后的母液流向离心机进液口时,所述液位传感器感应的母液液位信号通过变送器传输给控制系统,所述控制系统根据传输的信号控制所述电磁阀的开启或关闭,控制系统根据所述电磁阀的开启或关闭控制离心机的运转或停止;所述第一流量传感器将过滤器进液口的流量信号传输至所述控制系统,控制系统根据该信号驱动过滤器运转。本发明实现了回收物流的全自动化,且能回收大部分的有机物,效率高。
34 | 一种纯化氢氧化亚钴的压滤装置 | CN106044869B | 发明授权 | 有效-授权 | 2016-08-19 | 2017-12-12 | B01D25/02(2006.01)I;C01G51/04(2006.01)I | 訚硕;尹桂珍;刘兴国 | 广州凯东知识产权代理有限公司; 贵州中伟正源新材料有限公司 | 广州凯东知识产权代理有限公司 | 本发明涉及一种纯化氢氧化亚钴的压滤装置,包括压滤机的数对竖直压板,每一对所述压板之间设有过滤氢氧化亚钴的滤袋,每一对所述压板上侧设有可流通洗涤液的通道,在每一对压板的两块压板之间位于所述滤袋下侧设置有可供洗涤后的液体流出的滤板,当滤袋内的氢氧化亚钴压滤至一定程度时,该滤板将洗涤后的液体导入所述通道。本发明中初始压滤洗涤后的混合液可通过滤板进入压滤机的收集池,而由于经过前期的压滤洗涤,当产物压滤到一定程度后,产物基本洗涤干净,且随着压滤机的继续压紧,洗涤液很难进入产物对其进行冲洗,从而实现混合液的再利用,节约洗涤液,降低成本。
35 | 闪蒸干燥设备 | CN206113553U | 实用新型 | 有效-授权 | 2016-07-15 | 2017-04-19 | F26B11/08(2006.01)I;F26B21/00(2006.01)I;F26B25/04(2006.01)I | 訚硕;尹桂珍;刘兴国 | 广州凯东知识产权代理有限公司; 贵州中伟正源新材料有限公司 | 广州凯东知识产权代理有限公司 | 本实用新型涉及闪蒸干燥设备,包括依次相连的鼓风机、主塔、物料捕集器、引风机,所述物料捕集器底端设有出料阀,所述出料阀底部设有集料箱,所述集料箱设在传送带上,所述主塔底部右侧设有吸气装置,还包括与控制单元相连的温度传感器和进料电机,所述鼓风机将热风送至主塔内,所述控制单元根据温度传感器采集到的主塔内的热风温度信号对进料电机进行运转调控,从而控制进料,物料进入主塔后,在引风机的风压作用下流向物料捕集器,经物料捕集器除尘后排出。本实用新型不仅工作轻便,操作简单;而且集干燥、粉碎、刷分为一体。
36 | 一种纯化氢氧化亚钴的压滤装置 | CN206108926U | 实用新型 | 终止-避重放弃 | 2016-08-19 | 2017-04-19 | C01G51/04(2006.01)I | 訚硕;尹桂珍;刘兴国 | 广州凯东知识产权代理有限公司; 贵州中伟正源新材料有限公司 | 广州凯东知识产权代理有限公司 | 本实用新型涉及一种纯化氢氧化亚钴的压滤装置,包括压滤机的数对竖直压板,每一对所述压板之间设有过滤氢氧化亚钴的滤袋,每一对所述压板上侧设有可流通洗涤液的通道,在每一对压板的两块压板之间位于所述滤袋下侧设置有可供洗涤后的液体流出的滤板,当滤袋内的氢氧化亚钴压滤至一定程度时,该滤板将洗涤后的液体导入所述通道。本实用新型中初始压滤洗涤后的混合液可通过滤板进入压滤机的收集池,而由于经过前期的压滤洗涤,当产物压滤到一定程度后,产物基本洗涤干净,且随着压滤机的继续压紧,洗涤液很难进入产物对其进行冲洗,从而实现混合液的再利用,节约洗涤液,降低成本。
37 | 氢氧化亚钴纯化用循环压滤装置 | CN206108927U | 实用新型 | 终止-避重放弃 | 2016-08-19 | 2017-04-19 | C01G51/04(2006.01)I | 訚硕;尹桂珍;刘兴国 | 广州凯东知识产权代理有限公司; 贵州中伟正源新材料有限公司 | 广州凯东知识产权代理有限公司 | 本实用新型涉及氢氧化亚钴纯化用循环压滤装置,包括压滤机的数对竖直压板,每一对所述压板之间设有过滤氢氧化亚钴的滤袋,每一对所述压板上侧设有可流通洗涤液的第一通道,在至少一个压板的中间范围内水平开设有数个喷淋孔,流经数个喷淋孔的补充液从中间范围喷向产物与所述洗涤液汇集,在每一对压板的两块压板之间位于所述滤袋下侧设置有可供汇集后的液体流出的滤板,当滤袋内的氢氧化亚钴压滤至一定程度时,该滤板将洗涤后的液体导入所述第一通道。本实用新型中的汇集液可通过本实用新型的滤板再次导入第一通道,从而实现汇集液的再利用,节约洗涤液,降低成本。
38 | 一种母液物料回收装置 | CN205887212U | 实用新型 | 终止-避重放弃 | 2016-04-20 | 2017-01-18 | B04B13/00(2006.01)I;B04B5/10(2006.01)I | 张胜;訚硕;尹桂珍;刘兴国 | 广州凯东知识产权代理有限公司; 贵州中伟正源新材料有限公司 | 广州凯东知识产权代理有限公司 | 本实用新型涉及一种母液物料回收装置,包括离心机和与离心机连接的过滤器,还包括控制系统、设置于离心机进液口的液位传感器、设置于过滤器进液口的第一流量传感器和控制离心机进液口开启或关闭的电磁阀,反应后的母液流向离心机进液口时,所述液位传感器感应的母液液位信号通过变送器传输给控制系统,所述控制系统根据传输的信号控制所述电磁阀的开启或关闭,控制系统根据所述电磁阀的开启或关闭控制离心机的运转或停止;所述第一流量传感器将过滤器进液口的流量信号传输至所述控制系统,控制系统根据该信号驱动过滤器运转。本实用新型实现了回收物流的全自动化,且能回收大部分的有机物,效率高。
39 | 氢氧化亚钴纯化用循环压滤装置 | CN106082359A | 发明专利 | 有效-授权 | 2016-08-19 | 2016-11-09 | C01G51/04(2006.01)I | 訚硕;尹桂珍;刘兴国 | 广州凯东知识产权代理有限公司; 贵州中伟正源新材料有限公司 | 广州凯东知识产权代理有限公司 | 本发明涉及氢氧化亚钴纯化用循环压滤装置,包括压滤机的数对竖直压板,每一对所述压板之间设有过滤氢氧化亚钴的滤袋,每一对所述压板上侧设有可流通洗涤液的第一通道,在至少一个压板的中间范围内水平开设有数个喷淋孔,流经数个喷淋孔的补充液从中间范围喷向产物与所述洗涤液汇集,在每一对压板的两块压板之间位于所述滤袋下侧设置有可供汇集后的液体流出的滤板,当滤袋内的氢氧化亚钴压滤至一定程度时,该滤板将洗涤后的液体导入所述第一通道。本发明中的汇集液可通过本发明的滤板再次导入第一通道,从而实现汇集液的再利用,节约洗涤液,降低成本。
40 | 一种纯化氢氧化亚钴的压滤装置 | CN106044869A | 发明专利 | 有效-授权 | 2016-08-19 | 2016-10-26 | B01D25/02(2006.01)I;C01G51/04(2006.01)I | 訚硕;尹桂珍;刘兴国 | 广州凯东知识产权代理有限公司; 贵州中伟正源新材料有限公司 | 广州凯东知识产权代理有限公司 | 本发明涉及一种纯化氢氧化亚钴的压滤装置,包括压滤机的数对竖直压板,每一对所述压板之间设有过滤氢氧化亚钴的滤袋,每一对所述压板上侧设有可流通洗涤液的通道,在每一对压板的两块压板之间位于所述滤袋下侧设置有可供洗涤后的液体流出的滤板,当滤袋内的氢氧化亚钴压滤至一定程度时,该滤板将洗涤后的液体导入所述通道。本发明中初始压滤洗涤后的混合液可通过滤板进入压滤机的收集池,而由于经过前期的压滤洗涤,当产物压滤到一定程度后,产物基本洗涤干净,且随着压滤机的继续压紧,洗涤液很难进入产物对其进行冲洗,从而实现混合液的再利用,节约洗涤液,降低成本。
41 | 一种用纯盐配制多元混合液的方法 | CN105854654A | 发明专利 | 有效-授权 | 2016-04-22 | 2016-08-17 | B01F3/08(2006.01)I;B01F15/04(2006.01)I | 李建球;訚硕;尹桂珍;刘兴国 | 广州凯东知识产权代理有限公司; 贵州中伟正源新材料有限公司 | 广州凯东知识产权代理有限公司 | 本发明涉及一种用纯盐配制多元混合液的方法,包括如下步骤:(a):将多种纯盐分别溶解配制成等质量浓度的多份单一溶液,该质量浓度为将要配制的多元混合液的浓度;(b):再将每份单一溶液压滤后分别输送至各自的储存容器;(c):然后将每一存储容器内的溶液分别输送至各自的可定容容器内;(d):接着将多个可定容容器内的溶液按体积比输入混合容器中,并搅拌均匀,得到多元混合液;其中体积比为多个单一溶液中金属元素的质量比。本发明所述方法工艺简单,可只检测各单一溶液的浓度即可确定多元混合液的浓度,大大提高检测准确性,减少分析检测工作量,防止配液错误。
42 | 一种母液物料回收装置 | CN105797876A | 发明专利 | 有效-授权 | 2016-04-20 | 2016-07-27 | B04B13/00(2006.01)I;B04B5/10(2006.01)I | 张胜;訚硕;尹桂珍;刘兴国 | 广州凯东知识产权代理有限公司; 贵州中伟正源新材料有限公司 | 广州凯东知识产权代理有限公司 | 本发明涉及一种母液物料回收装置,包括离心机和与离心机连接的过滤器,还包括控制系统、设置于离心机进液口的液位传感器、设置于过滤器进液口的第一流量传感器和控制离心机进液口开启或关闭的电磁阀,反应后的母液流向离心机进液口时,所述液位传感器感应的母液液位信号通过变送器传输给控制系统,所述控制系统根据传输的信号控制所述电磁阀的开启或关闭,控制系统根据所述电磁阀的开启或关闭控制离心机的运转或停止;所述第一流量传感器将过滤器进液口的流量信号传输至所述控制系统,控制系统根据该信号驱动过滤器运转。本发明实现了回收物流的全自动化,且能回收大部分的有机物,效率高。
43 | 三元正极材料及其制备方法、锂离子电池和用电设备 | CN112117454A | 发明专利 | 有效-授权 | 2020-10-09 | -- | H01M4/505;H01M4/525;H01M4/62;H01M10/0525 | 罗标;李魁;訚硕;张雨英 | 中伟新材料股份有限公司; 北京超凡宏宇专利代理事务所(特殊普通合伙) | 北京超凡宏宇专利代理事务所(特殊普通合伙) | 本发明提供一种三元正极材料及其制备方法、锂离子电池和用电设备。三元正极材料,包括核层以及包覆核层的壳层,核层包括镍钴锰酸锂,壳层包括LiNi<Sub>x</Sub>Co<Sub>y</Sub>Mn<Sub>(1‑x‑y)</Sub>O<Sub>2</Sub>和M的氧化物。三元正极材料的制备方法包括:将包括锂源和三元前驱体在内的原料混合,然后进行第一烧结得到基底材料;将包括基底材料和掺杂型无定形包覆剂在内的物料混合,然后进行第二烧结得到所述三元正极材料。锂离子电池,使用包括三元正极材料在内的原料制得。用电设备,包括所述的锂离子电池。本申请提供的三元正极材料,其壳层包括LiNi<Sub>x</Sub>Co<Sub>y</Sub>Mn<Sub>(1‑x‑y)</Sub>O<Sub>2</Sub>和M的氧化物,双包覆物的结构使其具有良好的电化学活性,进而具有优异的循环性能。
44 | 掺镁镍钴二元前驱体及其制备方法、锂离子电池正极材料和锂离子电池 | CN112366309A | 发明专利 | 有效-授权 | 2020-11-23 | -- | H01M4/485;H01M4/525;H01M10/0525 | 杨长军;曹蔚;欧宁 | 中伟新材料股份有限公司; 北京超凡宏宇专利代理事务所(特殊普通合伙) | 北京超凡宏宇专利代理事务所(特殊普通合伙) | 本发明提供一种掺镁镍钴二元前驱体及其制备方法、锂离子电池正极材料和锂离子电池。掺镁镍钴二元前驱体,包括内核和包覆所述内核的壳层,所述内核包括氢氧化镍和/或氢氧化钴,所述壳层包括镍钴镁氢氧化物复合物。掺镁镍钴二元前驱体的制备方法包括:将包括氢氧化镍、氢氧化钴、镁盐、碱性物质、络合剂和水在内的原料混合,进行第一反应得到所述掺镁镍钴二元前驱体。锂离子电池正极材料,其原料包括掺镁镍钴二元前驱体。锂离子电池,其原料包括所述的锂离子电池正极材料。本申请提供的掺镁镍钴二元前驱体,在提高正极材料的比容量同时使结构更加稳定,获得更好的热稳定性及更优异的循环性能。
45 | 三元前驱体及其制备方法、锂离子电池正极材料和锂离子电池 | CN112670473A | 发明专利 | 有效-授权 | 2020-12-23 | -- | H01M4/36;H01M4/485;H01M4/505;H01M4/525;H01M10/0525 | 欧宁;张雨英;杨长军;张磊;袁振秀;唐家俊 | 中伟新材料股份有限公司; 北京超凡宏宇专利代理事务所(特殊普通合伙) | 北京超凡宏宇专利代理事务所(特殊普通合伙) | 本申请提供一种三元前驱体及其制备方法、锂离子电池正极材料和锂离子电池。三元前驱体包括内核和包覆内核的壳层;内核的化学式为Ni<Sub>x</Sub>Co<Sub>y</Sub>Mn<Sub>z</Sub>(OH)<Sub>2</Sub>;壳层的化学式为Ni<Sub>a</Sub>Mn<Sub>b</Sub>Me<Sub>1‑a‑b</Sub>(OH)<Sub>2</Sub>。三元前驱体的制备方法:将包括镍盐、钴盐、锰盐、络合剂、沉淀剂在内的物料进行混合,进行反应得到前驱体晶种;将包括镍盐、锰盐、Me盐、络合剂、沉淀剂和前驱体晶种在内的物料进行混合,进行反应得到三元前驱体。锂离子电池正极材料,使用包括三元前驱体和锂源在内的原料烧结得到。锂离子电池,使用包括锂离子电池正极材料在内的原料制得。本申请提供的三元前驱体能提高正极材料的比容量、结构稳定性、高温循环稳定性。
数据来源：同花顺iFinD