## 知识产权_专利
知识产权_专利
序号 | 专利名称 | 申请公布号 | 专利类型 | 法律状态 | 申请日 | 申请公布日 | 分类 | 发明人 | 所属公司 | 专利代理机构 | 摘要
1 | 一种风电叶片用拉挤板真空灌注成型的铺层结构及成型方法 | CN117532913A | 发明专利 | 实审 | 2023-12-27 | 2024-02-09 | B29C70/36(2006.01)I;B29C70/54(2006.01)I; | 穆加权;翟军明;毛义梅;杨凯凯;于航;闫家玉 | 中材科技股份有限公司; 北京力量专利代理事务所(特殊普通合伙) | 北京力量专利代理事务所(特殊普通合伙) | 本发明提供一种风电叶片用拉挤板真空灌注成型的铺层结构及成型方法,铺层结构包括下脱模布和上脱模布,所述下脱模布与所述上脱模布之间设置多层拉挤板层和纤维织物层,所述拉挤板层与所述纤维织物层交替设置;每个拉挤板层由至少两个拉挤板沿宽度方向拼合而成;拉挤板层的两侧分别设置导流网;纤维织物层两侧向外延伸与导流网搭接,并且在纤维织物层的两侧延伸部分分别形成一部分未覆盖导流网的缓冲区域;导流网上设有灌注流道。该铺层结构及成型方法解决了拉挤板真空灌注成型树脂浸润不良问题,提高拉挤板90°方向拼接缝强度和拉挤板层间界面结合强度。
2 | 一种评价玻纤涂敷物有效性的方法及其应用 | CN114088654A | 发明专利 | 实审 | 2021-10-12 | 2022-02-25 | G01N21/3577(2014.01)I | 丁林峰; 宋伟; 郭仁贤; 祖群; 奚秋香; 嵇跃云; 吴中华 | 中材科技股份有限公司; 北京三聚阳光知识产权代理有限公司; 南京玻璃纤维研究设计院有限公司 | 北京三聚阳光知识产权代理有限公司 | 一种评价玻纤涂敷物有效性的方法及其应用,包括原料溶液处理:分别获取标准溶液和待测溶液;其中,待测溶液为待测的浸润剂成品的溶液,或者采用溶剂提取得到的玻纤表面浸润剂的溶液;检测:将标准溶液和待测溶液直接注入液体池中进行红外检测,获得红外图谱;评价:根据红外图谱获取环氧基吸收带位置处的吸光度值S1和苯基的吸收带位置处的吸光度值S2;计算标准溶液中S1/S2的比值B-标,计算待测溶液中S1/S2的比值B-(待侧),获取待测溶液的环氧保留率,环氧保留率=B-(待侧)/B-标,采用环氧保留率对玻纤涂敷物有效性进行评价。本发明方法可以准确、快速判断出玻纤涂敷物的有效性。
3 | 低介电玻璃纤维及制备方法、玻璃纤维制品、复合材料及应用 | CN113135666A | 发明专利 | 有效-授权 | 2020-12-10 | 2021-07-20 | C03C13/02(2006.01)I;D03D15/267(2021.01)I;D04H1/4218(2012.01)I;D04H3/004(2012.01)I;D04H5/12(2012.01)I;D02G3/18(2006.01)I;H01B3/08(2006.01)I;H05K1/03(2006.01)I;H05K5/02(2006.01)I | 郭仁贤; 黄三喜; 黄松林; 祖群 | 中材科技股份有限公司; 北京三聚阳光知识产权代理有限公司; 南京玻璃纤维研究设计院有限公司 | 北京三聚阳光知识产权代理有限公司 | 本发明提供一种低介电玻璃纤维及制备方法、玻璃纤维制品、复合材料及应用,本发明合理调配玻璃组分中各氧化物的配比以获得机械强度高,介电性能好且熔制工艺更简便等综合性能优异的低介电玻璃。具体的,通过合理设置氧化硅、氧化铝和氧化硼的比例,使得玻璃纤维具有较低的介电常数和介电损耗,并适当调节了玻璃粘度,同时,在考虑介电性能及机械强度的前提下通过合理设置碱土金属氧化物、碱金属氧化物、TiO-2、CeO-2及SnO-2的用量,进一步改善了玻璃的熔制、澄清性能,拉丝成形温度更低,稳定性、成品率更高,密度更小,具有优良的作业性能。
4 | 低介电玻璃纤维及制备方法、玻璃纤维制品、复合材料及应用 | CN113135666B | 发明授权 | 有效-授权 | 2020-12-10 | 2021-11-19 | C03C13/02(2006.01)I;D03D15/267(2021.01)I;D04H1/4218(2012.01)I;D04H3/004(2012.01)I;D04H5/12(2012.01)I;D02G3/18(2006.01)I;H01B3/08(2006.01)I;H05K1/03(2006.01)I;H05K5/02(2006.01)I | 郭仁贤; 黄三喜; 黄松林; 祖群 | 中材科技股份有限公司; 北京三聚阳光知识产权代理有限公司; 南京玻璃纤维研究设计院有限公司 | 北京三聚阳光知识产权代理有限公司 | 本发明提供一种低介电玻璃纤维及制备方法、玻璃纤维制品、复合材料及应用,本发明合理调配玻璃组分中各氧化物的配比以获得机械强度高,介电性能好且熔制工艺更简便等综合性能优异的低介电玻璃。具体的,通过合理设置氧化硅、氧化铝和氧化硼的比例,使得玻璃纤维具有较低的介电常数和介电损耗,并适当调节了玻璃粘度,同时,在考虑介电性能及机械强度的前提下通过合理设置碱土金属氧化物、碱金属氧化物、TiO-(2)、CeO-(2)及SnO-(2)的用量,进一步改善了玻璃的熔制、澄清性能,拉丝成形温度更低,稳定性、成品率更高,密度更小,具有优良的作业性能。
5 | 一种拉丝漏板温度分布的调节方法、装置及设备 | CN111499183A | 发明专利 | 驳回 | 2020-03-27 | 2020-08-07 | C03B37/08(2006.01)I | 刘劲松;王振朋;蔡增伟;郭仁贤;周建淼;郑向阳;季鹏 | 中材科技股份有限公司; 北京三聚阳光知识产权代理有限公司 | 北京三聚阳光知识产权代理有限公司 | 本发明公开了一种拉丝漏板温度分布的调节方法、装置及设备,其中,该方法包括:将拉丝漏板分为若干个区域,每个区域设置有一个风冷装置;获取与若干个区域一一对应的多个第一漏板温度;判断多个第一漏板温度是否与预设温度阈值相同;若存在与预设温度阈值不同的第一漏板温度,调节与预设温度阈值不同的第一漏板温度对应的区域的风冷装置的风压,获取调节风压后的第二漏板温度;判断第二漏板温度是否与预设温度阈值相同;若第二漏板温度与预设温度阈值相同,则判定拉丝漏板的温度分布均匀,结束风压的调节。通过实施本发明避免了在引丝过程中出现漫流和析晶现象,提高了原丝成品率,降低了生产成本。
6 | 一种玻璃熔窑料道 | CN111268890B | 发明授权 | 有效-授权 | 2020-02-13 | 2021-03-09 | C03B7/01(2006.01)I | 于守富;李卫军;刘春;刘劲松;周建淼;谭良 | 中材科技股份有限公司; 南京天翼专利代理有限责任公司 | 南京天翼专利代理有限责任公司 | \N本发明公开了一种玻璃熔窑料道,包括一个料道底壁和支撑在料道底壁上的两个料道侧壁,底壁和侧壁围合成一个横截面呈上大下小且底部设有颈部的喇叭口形玻璃液通道。本申请的料道结构可有效减少料道侧壁及底壁不利缝隙的产生,从而阻止玻璃液进入砖缝,断绝了析晶料的产生条件,有效提高了玻璃液的质量。
7 | 一种玻璃熔窑料道 | CN111268890A | 发明专利 | 有效-授权 | 2020-02-13 | 2020-06-12 | C03B7/01(2006.01)I | 于守富;李卫军;刘春;刘劲松;周建淼;谭良 | 中材科技股份有限公司; 南京天翼专利代理有限责任公司 | 南京天翼专利代理有限责任公司 | 本发明公开了一种玻璃熔窑料道,包括一个料道底壁和支撑在料道底壁上的两个料道侧壁,底壁和侧壁围合成一个横截面呈上大下小且底部设有颈部的喇叭口形玻璃液通道。本申请的料道结构可有效减少料道侧壁及底壁不利缝隙的产生,从而阻止玻璃液进入砖缝,断绝了析晶料的产生条件,有效提高了玻璃液的质量。
8 | 一种定长成型矩阵式送经装置 | CN110685057A | 发明专利 | 有效-授权 | 2019-10-29 | 2020-01-14 | D03D49/06(2006.01)I | 杨继毓;瞿书涯;潘梁;阮见;赵敬;李小欢;王群;王浩 | 中材科技股份有限公司; 南京天翼专利代理有限责任公司 | 南京天翼专利代理有限责任公司 | \N本发明公开了一种定长成型矩阵式送经装置,其包括机架、移动架、驱动装置和若干齿板,在该机架上设置有导轨,该移动架活动地安装在该导轨上;该驱动装置安装在机架上、并用于驱动移动架沿该导轨移动;在该移动架上安装有两个弧形槽座,该两个弧形槽座均沿竖直方向延伸、并沿水平方向间隔设置;齿板的两端卡持在两个弧形槽座上,每一齿板均具有一个第一轴线,齿板能够绕第一轴线转动;在齿板上设置有齿槽;该驱动装置经压力传感器连接移动架,该压力传感器用于测量驱动装置与移动架之间的压力。本发明使张力线在齿板两侧的长度发生变化,从而改变齿板两侧的张力线所产生的张力并趋向于平衡,使得张力线两端所连接的两股经纱的张力趋向于平衡。
9 | 一种定长成型矩阵式送经装置 | CN110685057B | 发明授权 | 有效-授权 | 2019-10-29 | 2020-10-23 | D03D49/06(2006.01)I | 杨继毓;瞿书涯;潘梁;阮见;赵敬;李小欢;王群;王浩 | 中材科技股份有限公司; 南京天翼专利代理有限责任公司 | 南京天翼专利代理有限责任公司 | \N本发明公开了一种定长成型矩阵式送经装置,其包括机架、移动架、驱动装置和若干齿板,在该机架上设置有导轨,该移动架活动地安装在该导轨上;该驱动装置安装在机架上、并用于驱动移动架沿该导轨移动;在该移动架上安装有两个弧形槽座,该两个弧形槽座均沿竖直方向延伸、并沿水平方向间隔设置;齿板的两端卡持在两个弧形槽座上,每一齿板均具有一个第一轴线,齿板能够绕第一轴线转动;在齿板上设置有齿槽;该驱动装置经压力传感器连接移动架,该压力传感器用于测量驱动装置与移动架之间的压力。本发明使张力线在齿板两侧的长度发生变化,从而改变齿板两侧的张力线所产生的张力并趋向于平衡,使得张力线两端所连接的两股经纱的张力趋向于平衡。
10 | 一种用于生产玻璃、玄武岩纤维或岩棉的窑炉装置 | CN110922028B | 发明授权 | 有效-授权 | 2019-10-18 | 2020-10-23 | C03B5/00(2006.01)I;C03B5/16(2006.01)I;C03B5/18(2006.01)I;C03B5/235(2006.01)I | 于守富;李卫军;刘春;刘劲松;周建淼;谭良 | 中材科技股份有限公司; 南京天翼专利代理有限责任公司 | 南京天翼专利代理有限责任公司 | 本发明公开了一种用于生产玻璃、玄武岩纤维或岩棉的窑炉装置,包括窑炉本体,窑炉本体设有投料口、烟气排口及熔融液排口,窑炉本体顶部设有料仓,料仓出口与投料口相通;窑炉本体内设有预熔池和均化池,预溶池正对投料口,预溶池通过凸台与均化池连接,预溶池上方设有第一燃烧喷枪,均化池上方设有第二燃烧喷枪。块状原料在预溶池中预热融化后翻过凸台后流入均化池,从熔融液排口排出窑炉,燃烧产生的高温烟气流过原料堆从烟气排口排出。该装置采用块状原料为生产原料,通过料仓直接将块状原料投入到窑炉内,充分利用窑炉内高温烟气给块状原料预热,能源消耗低,废气排放量小。
11 | 一种用于生产玻璃、玄武岩纤维或岩棉的窑炉装置 | CN110922028A | 发明专利 | 有效-授权 | 2019-10-18 | 2020-03-27 | C03B5/00(2006.01)I;C03B5/16(2006.01)I;C03B5/18(2006.01)I;C03B5/235(2006.01)I | 于守富;李卫军;刘春;刘劲松;周建淼;谭良 | 中材科技股份有限公司; 南京天翼专利代理有限责任公司 | 南京天翼专利代理有限责任公司 | 本发明公开了一种用于生产玻璃、玄武岩纤维或岩棉的窑炉装置,包括窑炉本体,窑炉本体设有投料口、烟气排口及熔融液排口,窑炉本体顶部设有料仓,料仓出口与投料口相通;窑炉本体内设有预熔池和均化池,预溶池正对投料口,预溶池通过凸台与均化池连接,预溶池上方设有第一燃烧喷枪,均化池上方设有第二燃烧喷枪。块状原料在预溶池中预热融化后翻过凸台后流入均化池,从熔融液排口排出窑炉,燃烧产生的高温烟气流过原料堆从烟气排口排出。该装置采用块状原料为生产原料,通过料仓直接将块状原料投入到窑炉内,充分利用窑炉内高温烟气给块状原料预热,能源消耗低,废气排放量小。
12 | 一种梯度结构玻璃纤维滤纸及其制备方法和应用 | CN110820423A | 发明专利 | 驳回 | 2019-09-29 | 2020-02-21 | D21H27/08(2006.01)I;D21H13/40(2006.01)I;D21F11/14(2006.01)I | 刘铁军;王屹;胡晓侠;王莹;费传军;范凌云;郭晓蓓;陈晓燕;代丰;吴涛 | 中材科技股份有限公司; 北京三聚阳光知识产权代理有限公司 | 北京三聚阳光知识产权代理有限公司 | 本发明涉及过滤与分离技术领域,公开了一种梯度结构玻璃纤维滤纸及其制备方法和应用,所述方法包括制浆、成型和干燥步骤,成型时通过双层流浆箱的布浆和匀整作用,可精确控制不同层浆料的用量,然后脱水成型,在成型过程中使不同层浆料接触面的纤维发生相互渗透,从而使各过滤层泾渭分明且又有一定的层间结合力,在提高过滤效率的同时,增加了各层之间的吸附力,使形成的湿纸页不易脱落或分层。本发明的方法实现了多级过滤效果滤纸的一次性生产,避免了不同层之间粘合剂的使用,提高了滤纸的综合性能,减少了其他工艺后续的各梯度复合工艺,提高了生产效率。
13 | 一种拉丝装置 | CN210635903U | 实用新型 | 有效-授权 | 2019-07-18 | 2020-05-29 | C03B37/022(2006.01)I;G01N1/28(2006.01)I;G01K13/04(2006.01)I | 祖群;黄三喜;张焱;黄松林;朱纪青 | 中材科技股份有限公司; 北京三聚阳光知识产权代理有限公司 | 北京三聚阳光知识产权代理有限公司 | \N本实用新型提供的拉丝装置,包括基座,还包括设于所述基座上的:采样机构,包括连接单元和若干引丝组件,所述引丝组件与所述连接单元可拆卸连接,所述引丝组件包括多个引丝棒,不同所述引丝组件的引丝棒的截面尺寸和/或截面形状不同;升降机构,与所述连接单元连接,所述升降机构驱动所述采样机构升降运动以使所述引丝组件进入或者脱离待拉丝原料。本实用新型的拉丝装置制得的样品尺寸规整,合格率高,对设备要求低,能简易安装和拆卸,单次制样多,制样速率快,效率高;可能满足任何场景使用,对操作人员无特殊技能要求,因此能满足生产和实验测试需求。
14 | 一种适于玻璃纤维的成膜剂、包含该成膜剂的浸润剂及该浸润剂的制备方法和应用 | CN110255928B | 发明授权 | 有效-授权 | 2019-06-28 | 2021-04-20 | C03C25/465(2018.01)I | 李佳;嵇跃云;曹平;黄欣;张旻川;赵子豪 | 中材科技股份有限公司; 北京三聚阳光知识产权代理有限公司 | 北京三聚阳光知识产权代理有限公司 | 本发明涉及浸润剂技术领域,公开了一种适于玻璃纤维的成膜剂、包含该成膜剂的浸润剂及该浸润剂的制备方法和应用,所述成膜剂包括乳化的双酚A型环氧树脂和聚酯类聚氨酯,通过表面活性剂的乳化作用,降低了体系的界面能,提高了环氧树脂乳液的稳定性,有利于其发挥更佳性能;聚酯类聚氨酯的成膜剂,其分子量较大,对纱线的包覆性强,易使玻璃纤维表面形成致密膜,将玻璃纤维与外界隔离,有效阻止水分进入玻璃纤维微裂纹,有利于提高纱线的弹性及耐磨性,提升纱线的耐疲劳性能;同时,其具有较高的集束力,可以有效降低纱线自然悬垂及张力不均。
15 | 一种适于玻璃纤维的成膜剂、包含该成膜剂的浸润剂及该浸润剂的制备方法和应用 | CN110255928A | 发明专利 | 有效-授权 | 2019-06-28 | 2019-09-20 | C03C25/465(2018.01)I | 李佳;嵇跃云;曹平;黄欣;张旻川;赵子豪 | 中材科技股份有限公司; 北京三聚阳光知识产权代理有限公司 | 北京三聚阳光知识产权代理有限公司 | 本发明涉及浸润剂技术领域,公开了一种适于玻璃纤维的成膜剂、包含该成膜剂的浸润剂及该浸润剂的制备方法和应用,所述成膜剂包括乳化的双酚A型环氧树脂和聚酯类聚氨酯,通过表面活性剂的乳化作用,降低了体系的界面能,提高了环氧树脂乳液的稳定性,有利于其发挥更佳性能;聚酯类聚氨酯的成膜剂,其分子量较大,对纱线的包覆性强,易使玻璃纤维表面形成致密膜,将玻璃纤维与外界隔离,有效阻止水分进入玻璃纤维微裂纹,有利于提高纱线的弹性及耐磨性,提升纱线的耐疲劳性能;同时,其具有较高的集束力,可以有效降低纱线自然悬垂及张力不均。
16 | 一种预制体编织设备的引纬机构 | CN110205737A | 发明专利 | 有效-授权 | 2019-06-27 | 2019-09-06 | D03D47/27(2006.01)I;D03D47/38(2006.01)I;D03D49/70(2006.01)I | 朱金龙;张立泉;王再勇;李超;唐宇 | 中材科技股份有限公司; 南京天翼专利代理有限责任公司 | 南京天翼专利代理有限责任公司 | 本发明涉及纺织机械技术领域,尤其涉及一种预制体编织设备的引纬机构,其特征在于:其包括支架、夹持装置、选纬器、剪切器和控制装置;所述控制装置包括电机、电磁阀、传感器、PLC控制器和触摸屏;电机、电磁阀、传感器和触摸屏均电连接于PLC控制器;电机包括用于驱动夹持器升降的升降电机、用于驱动夹持器向第二侧板方向前进或后退的传动电机、连接于选纬器的选纬电机和连接于剪切器的剪切电机;电磁阀包括夹持电磁阀、剪切电磁阀、选纬电磁阀和横向摆动气缸电磁阀;所述传感器包括夹持器开口检测传感器、剪切器下降到位检测传感器、横向摆动气缸左位检测传感器和横向摆动气缸右位检测传感器。本发明稳定性好,生产效率高。
17 | 一种预制体编织设备的引纬机构 | CN110205737B | 发明授权 | 有效-授权 | 2019-06-27 | 2024-02-06 | D03D47/27(2006.01)I;D03D47/38(2006.01)I;D03D49/70(2006.01)I; | 朱金龙;张立泉;王再勇;李超;唐宇 | 中材科技股份有限公司; 南京天翼专利代理有限责任公司 | 南京天翼专利代理有限责任公司 | 本发明涉及纺织机械技术领域,尤其涉及一种预制体编织设备的引纬机构,其特征在于其包括支架、夹持装置、选纬器、剪切器和控制装置;所述控制装置包括电机、电磁阀、传感器、PLC控制器和触摸屏;电机、电磁阀、传感器和触摸屏均电连接于PLC控制器;电机包括用于驱动夹持器升降的升降电机、用于驱动夹持器向第二侧板方向前进或后退的传动电机、连接于选纬器的选纬电机和连接于剪切器的剪切电机;电磁阀包括夹持电磁阀、剪切电磁阀、选纬电磁阀和横向摆动气缸电磁阀;所述传感器包括夹持器开口检测传感器、剪切器下降到位检测传感器、横向摆动气缸左位检测传感器和横向摆动气缸右位检测传感器。本发明稳定性好,生产效率高。
18 | 核级水过滤器滤芯滤材及其制备方法 | CN110252031B | 发明授权 | 有效-授权 | 2019-06-26 | 2020-09-22 | B01D39/20(2006.01)I | 杨超;石玉强;吴耀春;姚嘉兰 | 中材科技股份有限公司; 南京天翼专利代理有限责任公司 | 南京天翼专利代理有限责任公司 | \N本发明公开了一种核级水过滤器滤芯滤材及其制备方法,核级水过滤器滤芯滤材包括由碱金属含量大于9%的微玻璃纤维棉制成的基材及贴合在基材上下两面的无纺布;基材与无纺布通过浸渍在水性树脂中经负压抽吸后干燥粘结在一起。通过该方法制得的滤材过滤精度≤1μm,透气度在200Pa压力下≥36L/m2/sec,抗张强度≥0.2kN/m;具有较强的耐水流冲击能力,经23℃±2℃、50g/L(5%)的氢氧化钠溶液处理7天的强度保留率可达60%以上,满足核电站一回路的水质要求。
19 | 核级水过滤器滤芯滤材及其制备方法 | CN110252031A | 发明专利 | 有效-授权 | 2019-06-26 | 2019-09-20 | B01D39/20(2006.01)I | 杨超;石玉强;吴耀春;姚嘉兰 | 中材科技股份有限公司; 南京天翼专利代理有限责任公司 | 南京天翼专利代理有限责任公司 | 本发明公开了一种核级水过滤器滤芯滤材及其制备方法,核级水过滤器滤芯滤材包括由碱金属含量大于9%的微玻璃纤维棉制成的基材及贴合在基材上下两面的无纺布;基材与无纺布通过浸渍在水性树脂中经负压抽吸后干燥粘结在一起。通过该方法制得的滤材过滤精度≤1μm,透气度在200Pa压力下≥36L/m2/sec,抗张强度≥0.2kN/m;具有较强的耐水流冲击能力,经23℃±2℃、50g/L(5%)的氢氧化钠溶液处理7天的强度保留率可达60%以上,满足核电站一回路的水质要求。
20 | 一种电熔炉炉内熔化气氛的控制装置及其控制方法 | CN110260670A | 发明专利 | 有效-授权 | 2019-06-21 | 2019-09-20 | F27D7/06(2006.01)I;F27D19/00(2006.01)I | 唐宇;刘春;刘洁;李玮 | 中材科技股份有限公司; 南京天翼专利代理有限责任公司 | 南京天翼专利代理有限责任公司 | 本发明公开一种电熔炉炉内熔化气氛的控制装置,包括电熔炉、检测电熔炉内烟气浓度的烟气检测单元、向电熔炉内充入氮气的氮气供给单元和给充入氮气冷却的管道水冷单元。本发明还公开一种电熔炉炉内熔化气氛的控制方法,在电熔炉炉顶顶盖上开孔投入氧气、二氧化碳检测探头,对电熔炉炉内氧气、二氧化碳浓度进行检测,当检测出氧气浓度超过设定值时,向电熔炉炉体内自动喷入氮气,使炉内氧气浓度降低,进而保证电熔炉熔化气氛为还原性气氛。
21 | 耐腐蚀滤料的制备方法 | CN110215767B | 发明授权 | 有效-授权 | 2019-06-12 | 2020-10-23 | B01D46/00(2006.01)I;B01D46/02(2006.01)I;B01D46/54(2006.01)I;B32B9/00(2006.01)I;B32B9/04(2006.01)I;B32B27/32(2006.01)I | 赵谦;王屹;费传军;高政;马恩群;郭晓蓓;张振;尹奕玲;余佳彬;徐涛 | 中材科技股份有限公司; 南京天翼专利代理有限责任公司 | 南京天翼专利代理有限责任公司 | \N本发明公开了一种耐腐蚀滤料的制备方法,由纤维布和纤维毡在经针刺或水刺加固为一体后与膨化聚四氟乙烯微孔膜经热压复合而成,其中纤维毡与膨化聚四氟乙烯微孔膜分别位于纤维布的厚度方向的两侧;其中纤维毡为迎尘面层;该纤维布为玄武岩纤维布或玻璃纤维布;该纤维毡为聚四氟乙烯非织造毡、聚酰亚胺纤维非织造毡或芳纶纤维非织造毡。本发明中,纤维布可为滤料提供良好的力学性能,同时又由于其与纤维毡复合的面积较少,有利于过滤材料透气性能的提升,保证了滤料较低的运行阻力。作为迎尘面层的纤维毡,由于其会作为过滤袋等设备的内层,利用其良好的柔韧性及耐磨性,使滤料在具有良好尺寸稳定性的同时又具备了较长的使用寿命。
22 | 耐腐蚀滤料的制备方法 | CN110215767A | 发明专利 | 有效-授权 | 2019-06-12 | 2019-09-10 | B01D46/00(2006.01)I;B01D46/02(2006.01)I;B01D46/54(2006.01)I;B32B9/00(2006.01)I;B32B9/04(2006.01)I;B32B27/32(2006.01)I | 赵谦;王屹;费传军;高政;马恩群;郭晓蓓;张振;尹奕玲;余佳彬;徐涛 | 中材科技股份有限公司; 南京天翼专利代理有限责任公司 | 南京天翼专利代理有限责任公司 | \N本发明公开了一种耐腐蚀滤料的制备方法,由纤维布和纤维毡在经针刺或水刺加固为一体后与膨化聚四氟乙烯微孔膜经热压复合而成,其中纤维毡与膨化聚四氟乙烯微孔膜分别位于纤维布的厚度方向的两侧;其中纤维毡为迎尘面层;该纤维布为玄武岩纤维布或玻璃纤维布;该纤维毡为聚四氟乙烯非织造毡、聚酰亚胺纤维非织造毡或芳纶纤维非织造毡。本发明中,纤维布可为滤料提供良好的力学性能,同时又由于其与纤维毡复合的面积较少,有利于过滤材料透气性能的提升,保证了滤料较低的运行阻力。作为迎尘面层的纤维毡,由于其会作为过滤袋等设备的内层,利用其良好的柔韧性及耐磨性,使滤料在具有良好尺寸稳定性的同时又具备了较长的使用寿命。
23 | 岩棉电熔炉的出料系统 | CN110260667A | 发明专利 | 有效-授权 | 2019-05-31 | 2019-09-20 | F27D3/14(2006.01)I;F27D11/10(2006.01)I;F27D27/00(2010.01)I;C03B37/00(2006.01)I | 唐宇;刘春;杜红彩;蒋伟忠 | 中材科技股份有限公司; 南京天翼专利代理有限责任公司 | 南京天翼专利代理有限责任公司 | \N本发明公开了一种岩棉电熔炉的出料系统,包括电熔炉、均质池、氮气发生器及活动溜槽;所述均质池为封闭式,设有进料口及出料口,均质池进料口与电熔炉出料口连接用于承接电熔炉出料,均质池出料口与活动溜槽连接用于均质池出料,均质池内设有中空石墨电极,用于加热均质池内熔体,均质池外部的氮气发生器通过氮气管道与中空石墨电极的中空通道连接对融体进行鼓泡。经本发明的出料系统制备的岩棉产品,其酸度系数能稳定保持在1.8~2.0,渣球含量可降低0.5%左右,导热系数在25℃环境下可降低0.005W/(m·K),产品合格率可提高1%以上。
24 | 岩棉电熔炉的出料系统 | CN110260667B | 发明授权 | 有效-授权 | 2019-05-31 | 2020-09-22 | F27D3/14(2006.01)I;F27D11/10(2006.01)I;F27D27/00(2010.01)I;C03B37/00(2006.01)I | 唐宇;刘春;杜红彩;蒋伟忠 | 中材科技股份有限公司; 南京天翼专利代理有限责任公司 | 南京天翼专利代理有限责任公司 | \N本发明公开了一种岩棉电熔炉的出料系统,包括电熔炉、均质池、氮气发生器及活动溜槽;所述均质池为封闭式,设有进料口及出料口,均质池进料口与电熔炉出料口连接用于承接电熔炉出料,均质池出料口与活动溜槽连接用于均质池出料,均质池内设有中空石墨电极,用于加热均质池内熔体,均质池外部的氮气发生器通过氮气管道与中空石墨电极的中空通道连接对融体进行鼓泡。经本发明的出料系统制备的岩棉产品,其酸度系数能稳定保持在1.8~2.0,渣球含量可降低0.5%左右,导热系数在25℃环境下可降低0.005W/(m·K),产品合格率可提高1%以上。
25 | 用于岩棉、玄武岩纤维或玻璃生产的块状原料的预热系统 | CN110183096B | 发明授权 | 有效-授权 | 2019-05-31 | 2020-06-16 | C03B3/02(2006.01)I | 于守富;谭良;李卫军;孙振海 | 中材科技股份有限公司; 南京天翼专利代理有限责任公司 | 南京天翼专利代理有限责任公司 | 本发明公开了一种用于生产岩棉、玄武岩纤维或玻璃的块状原料的预热系统,包括窑炉、料仓及投料机,料仓内设有热风分配器及排风烟囱,排风烟囱的上端伸出料仓设有排风口,排风烟囱的下端伸入料仓底部设有进风口;热风分配器设于料仓中部与窑炉碹顶的高温排风烟囱连通;料仓顶部设有原料进口,料仓底部设有原料出口,原料出口通过出料阀与投料机进口连通,投料机出口与窑炉进口连通。本发明通过回收窑炉高温烟气,利用高温烟气的余热预热块状原料,提升块状原料进入窑炉的初始温度,可以极大地降低窑炉能耗。
26 | 用于岩棉、玄武岩纤维或玻璃生产的块状原料的预热系统 | CN110183096A | 发明专利 | 有效-授权 | 2019-05-31 | 2019-08-30 | C03B3/02(2006.01)I | 于守富;谭良;李卫军;孙振海 | 中材科技股份有限公司; 南京天翼专利代理有限责任公司 | 南京天翼专利代理有限责任公司 | 本发明公开了一种用于生产岩棉、玄武岩纤维或玻璃的块状原料的预热系统,包括窑炉、料仓及投料机,料仓内设有热风分配器及排风烟囱,排风烟囱的上端伸出料仓设有排风口,排风烟囱的下端伸入料仓底部设有进风口;热风分配器设于料仓中部与窑炉碹顶的高温排风烟囱连通;料仓顶部设有原料进口,料仓底部设有原料出口,原料出口通过出料阀与投料机进口连通,投料机出口与窑炉进口连通。本发明通过回收窑炉高温烟气,利用高温烟气的余热预热块状原料,提升块状原料进入窑炉的初始温度,可以极大地降低窑炉能耗。
27 | 一种岩棉生产线的供料系统及方法 | CN110171685B | 发明授权 | 有效-授权 | 2019-05-31 | 2020-10-23 | B65G37/00(2006.01)I;B65G65/32(2006.01)I;C03B37/00(2006.01)I;B01F13/10(2006.01)I;B01F15/04(2006.01)I;B01F15/02(2006.01)I | 唐宇;刘春;孙振海;袁美芹 | 中材科技股份有限公司; 南京天翼专利代理有限责任公司 | 南京天翼专利代理有限责任公司 | \N本发明公开了一种岩棉生产线的供料系统及方法,供料系统包括至少三个原料仓、每一个或两个原料仓配置的一个称量料斗、第一皮带输送机、第一提升机、中间料仓、第二皮带输送机、第三皮带输送机、回转窑式烘干机、第四皮带输送机、第二提升机、第五皮带输送机、电炉料仓及岩棉电炉;本申请的岩棉供料系统,采用先配料再混料、烘干与不烘干并行的生产方式,提高岩棉窑炉的熔制效率及熔制质量,可节约能耗、降低岩棉生产成本。
28 | 一种岩棉生产线的供料系统及方法 | CN110171685A | 发明专利 | 有效-授权 | 2019-05-31 | 2019-08-27 | B65G37/00(2006.01)I;B65G65/32(2006.01)I;C03B37/00(2006.01)I;B01F13/10(2006.01)I;B01F15/04(2006.01)I;B01F15/02(2006.01)I | 唐宇;刘春;孙振海;袁美芹 | 中材科技股份有限公司; 南京天翼专利代理有限责任公司 | 南京天翼专利代理有限责任公司 | \N本发明公开了一种岩棉生产线的供料系统及方法,供料系统包括至少三个原料仓、每一个或两个原料仓配置的一个称量料斗、第一皮带输送机、第一提升机、中间料仓、第二皮带输送机、第三皮带输送机、回转窑式烘干机、第四皮带输送机、第二提升机、第五皮带输送机、电炉料仓及岩棉电炉;本申请的岩棉供料系统,采用先配料再混料、烘干与不烘干并行的生产方式,提高岩棉窑炉的熔制效率及熔制质量,可节约能耗、降低岩棉生产成本。
29 | 三维中空复合材料的成型方法 | CN110216900A | 发明专利 | 有效-授权 | 2019-05-29 | 2019-09-10 | B29C70/34(2006.01)I;B29C70/24(2006.01)I | 周正亮;水锋;赵大娟;赵忠博;戚洪强 | 中材科技股份有限公司; 南京天翼专利代理有限责任公司 | 南京天翼专利代理有限责任公司 | 本发明公开了三维中空复合材料的成型方法,步骤为:(1)划分导流成型区域,形成至少两个导流区;(2)铺设三维中空织物,使相邻两个导流区的三维中空织物的相对两端中的至少一端向上折弯,形成折弯部,以形成一分区通道;(3)对各导流区分别进行真空导流并完成;(4)在三维中空织物的下表面铺设下连接层,将折弯部舒展并整平,形成无缝状;(5)在三维中空织物的上表面铺设上连接层;(6)使树脂将上连接层浸润后,固化。采用本发明产品可一次成型,无需进行二次修补,既保证了成型后复合材料的平整过度、无厚度差,也保证了复合材料的强度,最主要的是能够保证产品的电性能稳定性,而且操作简单、节省时间,提高了生产效率。
30 | 三维中空复合材料的成型方法 | CN110216900B | 发明授权 | 有效-授权 | 2019-05-29 | 2020-06-23 | B29C70/34(2006.01)I;B29C70/24(2006.01)I | 周正亮;水锋;赵大娟;赵忠博;戚洪强 | 中材科技股份有限公司; 南京天翼专利代理有限责任公司 | 南京天翼专利代理有限责任公司 | 本发明公开了三维中空复合材料的成型方法,步骤为:(1)划分导流成型区域,形成至少两个导流区;(2)铺设三维中空织物,使相邻两个导流区的三维中空织物的相对两端中的至少一端向上折弯,形成折弯部,以形成一分区通道;(3)对各导流区分别进行真空导流并完成;(4)在三维中空织物的下表面铺设下连接层,将折弯部舒展并整平,形成无缝状;(5)在三维中空织物的上表面铺设上连接层;(6)使树脂将上连接层浸润后,固化。采用本发明产品可一次成型,无需进行二次修补,既保证了成型后复合材料的平整过度、无厚度差,也保证了复合材料的强度,最主要的是能够保证产品的电性能稳定性,而且操作简单、节省时间,提高了生产效率。
31 | 预粘型防水膜贴胶分切一体机 | CN110065845A | 发明专利 | 有效-授权 | 2019-04-11 | 2019-07-30 | B65H35/02(2006.01)I;B65H23/26(2006.01)I;B65H75/24(2006.01)I;B65H37/04(2006.01)I;B26D7/26(2006.01)I;B26D1/24(2006.01)I | 陈书云;匡宁;刘延友 | 中材科技股份有限公司; 南京天翼专利代理有限责任公司 | 南京天翼专利代理有限责任公司 | \N本发明公开了一种预粘型防水膜贴胶分切一体机,包括机架及设置在机架上的膜放卷装置、胶带放卷装置、贴合装置、计数辊、分切装置、导辊及收卷辊;防水膜经膜放卷装置放卷后进入贴合装置,在贴合装置中与胶带放卷装置放卷的胶带贴合在一起,贴合了胶带的防水膜经过计数辊计量长度后进入分切装置,在分切装置中分切为若干条,每条防水膜上都贴合有胶带,分切后防水膜经过导辊收卷在收卷辊中。通过本发明可实现预粘型防水膜的贴胶与分切一体化,不仅降低人工成本,而且,节约设备成本,提高加工效率。
32 | 预粘型防水膜贴胶分切一体机 | CN110065845B | 发明授权 | 有效-授权 | 2019-04-11 | 2020-05-29 | B65H35/02(2006.01)I;B65H23/26(2006.01)I;B65H75/24(2006.01)I;B65H37/04(2006.01)I;B26D7/26(2006.01)I;B26D1/24(2006.01)I | 陈书云;匡宁;刘延友 | 中材科技股份有限公司; 南京天翼专利代理有限责任公司 | 南京天翼专利代理有限责任公司 | \N本发明公开了一种预粘型防水膜贴胶分切一体机,包括机架及设置在机架上的膜放卷装置、胶带放卷装置、贴合装置、计数辊、分切装置、导辊及收卷辊;防水膜经膜放卷装置放卷后进入贴合装置,在贴合装置中与胶带放卷装置放卷的胶带贴合在一起,贴合了胶带的防水膜经过计数辊计量长度后进入分切装置,在分切装置中分切为若干条,每条防水膜上都贴合有胶带,分切后防水膜经过导辊收卷在收卷辊中。通过本发明可实现预粘型防水膜的贴胶与分切一体化,不仅降低人工成本,而且,节约设备成本,提高加工效率。
33 | 一种移动式岩棉胶粘剂配制系统 | CN109876703A | 发明专利 | 驳回 | 2019-03-27 | 2019-06-14 | B01F7/18(2006.01)I;B01F13/10(2006.01)I;B01F15/00(2006.01)I;B01F15/02(2006.01)I | 王晓磊;刘春;张健辉 | 中材科技股份有限公司; 南京天翼专利代理有限责任公司 | 南京天翼专利代理有限责任公司 | 本发明公开了一种移动式岩棉胶粘剂配制系统,包括:移动式支架;以及安装在该移动式支架上的:安装有送料泵的原料储罐;连通送料泵的计量罐;具有第二搅拌器的该配制罐;计量罐通过卸料阀连通该配制罐;胶粘剂储罐;分配器;压缩空气接管;水管;存储有一可执行指令的控制中心,以执行以下操作:启动送料泵,输送设定重量的原料,然后停止送料泵;开启卸料阀卸下原料,然后开启气阀和水阀,设定时间后,关闭水阀、气阀和卸料阀;启动第二搅拌器,完成搅拌后关闭;启动存储泵,将胶粘剂泵入胶粘剂存储罐,关闭存储泵;启动分配泵,将胶粘剂泵入到分配器。该申请可减少人为因素的影响,提高生产稳定性及质量,降低原料浪费等现象。
34 | 一种变厚度预制体、一种复合部件以及一种变厚度预制体的减纱方法 | CN109972271A | 发明专利 | 有效-授权 | 2019-03-27 | 2019-07-05 | D03D25/00(2006.01)I;B29B11/16(2006.01)I | 赵谦;周海丽;李超;张立泉;郭洪伟 | 中材科技股份有限公司; 北京睿智保诚专利代理事务所(普通合伙) | 北京睿智保诚专利代理事务所(普通合伙) | 本发明提供的一种变厚度预制体一种复合部件以及一种变厚度预制体的减纱方法,其中变厚度预制体包括:主体纤维部分,由若干经纱和纬纱构成;抽出部分,由构成主体纤维部分的经纱和纬纱脱离主体纤维部分的抽出纤维构成,抽出部分使预制体产生至少一个方向上的纤维数量的减少;抽出纤维包括从主体纤维部分中自抽出点抽出的抽出经纱和抽出纬纱,抽出纬纱不包括抽出时位于表层经纱外侧的纬纱。从而避免预制体因减纱带来的纱线脱散现象,提高预制体整体性;通过对抽出点结构运动规律调整优化,以获得变厚度形面预制体净成型制造。
35 | 一种变厚度预制体、一种复合部件以及一种变厚度预制体的减纱方法 | CN109972271B | 发明授权 | 有效-授权 | 2019-03-27 | 2023-03-14 | D03D25/00(2006.01)I;B29B11/16(2006.01)I | 赵谦;周海丽;李超;张立泉;郭洪伟 | 中材科技股份有限公司; 北京睿智保诚专利代理事务所(普通合伙) | 北京睿智保诚专利代理事务所(普通合伙) | 本发明提供的一种变厚度预制体一种复合部件以及一种变厚度预制体的减纱方法,其中变厚度预制体包括主体纤维部分,由若干经纱和纬纱构成;抽出部分,由构成主体纤维部分的经纱和纬纱脱离主体纤维部分的抽出纤维构成,抽出部分使预制体产生至少一个方向上的纤维数量的减少;抽出纤维包括从主体纤维部分中自抽出点抽出的抽出经纱和抽出纬纱,抽出纬纱不包括抽出时位于表层经纱外侧的纬纱。从而避免预制体因减纱带来的纱线脱散现象,提高预制体整体性;通过对抽出点结构运动规律调整优化,以获得变厚度形面预制体净成型制造。
36 | 一种预制体、一种复合部件以及一种复合部件的加工方法 | CN109877993B | 发明授权 | 有效-授权 | 2019-03-05 | 2020-09-11 | B29B11/06(2006.01)I;B29B11/16(2006.01)I;D03D25/00(2006.01)I;D03D15/00(2006.01)I | 赵谦;周海丽;张立泉;李超;郭洪伟 | 中材科技股份有限公司; 北京三聚阳光知识产权代理有限公司 | 北京三聚阳光知识产权代理有限公司 | \N一种预制体、一种复合部件以及一种复合部件的加工方法,其中预制体用于后期加工形成部件,其包括:主体部分以及至少一个加工部分,其中主体部分包括主体纤维结构,加工部分包括加工纤维结构,所述加工纤维结构与所述主体纤维结构之间设有若干纤维互不交叉的分层开口;所述后期加工包括先后进行的复合成型工艺和机加工工艺;所述部件的外轮廓与所述主体纤维结构之间存在至少一个所述分层开口,所述外轮廓形成于所述分层开口的靠近预制体表面的外侧。
37 | 一种预制体、一种复合部件以及一种复合部件的加工方法 | CN109877993A | 发明专利 | 有效-授权 | 2019-03-05 | 2019-06-14 | B29B11/06(2006.01)I;B29B11/16(2006.01)I;D03D25/00(2006.01)I;D03D15/00(2006.01)I | 赵谦;周海丽;张立泉;李超;郭洪伟 | 中材科技股份有限公司; 北京三聚阳光知识产权代理有限公司 | 北京三聚阳光知识产权代理有限公司 | 一种预制体、一种复合部件以及一种复合部件的加工方法,其中预制体用于后期加工形成部件,其包括主体部分以及至少一个加工部分,其中主体部分包括主体纤维结构,加工部分包括加工纤维结构,所述加工纤维结构与所述主体纤维结构之间设有若干纤维互不交叉的分层开口;所述后期加工包括先后进行的复合成型工艺和机加工工艺;所述部件的外轮廓与所述主体纤维结构之间存在至少一个所述分层开口,所述外轮廓形成于所述分层开口的靠近预制体表面的外侧。
38 | 一种纤维纱绳的酸沥滤装置 | CN109678365A | 发明专利 | 实审 | 2019-01-07 | 2019-04-26 | C03C25/66(2006.01)I | 祖群;戴尚芹;潘坚;郭仁贤;刘骏 | 中材科技股份有限公司; 北京三聚阳光知识产权代理有限公司 | 北京三聚阳光知识产权代理有限公司 | 本发明涉及一种酸沥滤工艺处理的设备,具体涉及一种纤维纱绳的酸沥滤装置,包括:酸沥滤槽,设有进酸口和出酸口;载纱组件,位于所述酸沥滤槽的内部,包括转轴和套设于所述转轴上的绕纱结构;驱动电机,设于所述酸沥滤槽的外部,用以驱动所述转轴转动以带动绕纱结构进行转动;热交换组件,设置于酸沥滤槽的外部,分别与所述进酸口和所述出酸口相连通,用以对所述出酸口的酸液进行加热后再输入所述进酸口,以完成对酸液的加热,本发明的酸沥滤装置能够提高制备的高硅氧玻璃纤维纱绳中氧化硅含量和强力变异系数的均匀性,提高产品的质量和生产效率。
39 | 一种导电纤维丝束的损伤检测方法 | CN109632897A | 发明专利 | 驳回 | 2019-01-07 | 2019-04-16 | G01N27/20(2006.01)I | 赵谦;王昆;张立泉;李超;郭洪伟;方允伟;马丹 | 中材科技股份有限公司; 北京三聚阳光知识产权代理有限公司 | 北京三聚阳光知识产权代理有限公司 | 本发明公开了一种导电纤维丝束的损伤检测方法,包括如下步骤:测量预设长度的基准导电纤维丝束的电阻值作为基准阻值;基准导电纤维丝束是指未损伤的导电纤维丝束;测量预设长度的待检测导电纤维丝束的阻值作为待测阻值;基准导电纤维丝束与待检测导电纤维丝束中单丝的电阻率和体积密度均相同;计算待测阻值相对于基准阻值的变化率,根据变化率确定待检测导电纤维丝束的损伤程度。通过计算待测阻值相对于基准阻值的变化率,能够确定待检测导电纤维丝束的损伤程度,使用户能够根据基于电阻变化率表征的待检测导电纤维丝束的损伤程度阻止损伤程度较高的导电纤维丝束进入后续生产流程,防止后续流程制备的复合材料出现损伤率较高,无法使用的问题。
40 | 一种纤维纱绳的酸沥滤装置 | CN209636118U | 实用新型 | 有效-授权 | 2019-01-07 | 2019-11-15 | C03C25/66(2006.01)I | 祖群;戴尚芹;潘坚;郭仁贤;刘骏 | 中材科技股份有限公司; 北京三聚阳光知识产权代理有限公司 | 北京三聚阳光知识产权代理有限公司 | 本实用新型涉及一种酸沥滤工艺处理的设备,具体涉及一种纤维纱绳的酸沥滤装置,包括:酸沥滤槽,设有进酸口和出酸口;载纱组件,位于所述酸沥滤槽的内部,包括转轴和套设于所述转轴上的绕纱结构;驱动电机,设于所述酸沥滤槽的外部,用以驱动所述转轴转动以带动绕纱结构进行转动;热交换组件,设置于酸沥滤槽的外部,分别与所述进酸口和所述出酸口相连通,用以对所述出酸口的酸液进行加热后再输入所述进酸口,以完成对酸液的加热,本实用新型的酸沥滤装置能够提高制备的高硅氧玻璃纤维纱绳中氧化硅含量和强力变异系数的均匀性,提高产品的质量和生产效率。
41 | 一种纤维层连织物的布纱方法 | CN109594179A | 发明专利 | 视为撤回 | 2018-12-29 | 2019-04-09 | D03D25/00(2006.01)I | 阮见;潘梁;朱梦蝶;刘延友;翟书涯;周家邦 | 中材科技股份有限公司; 南京天翼专利代理有限责任公司 | 南京天翼专利代理有限责任公司 | 本发明公开了一种纤维层连织物的布纱方法,采用单眼综丝布纱,单眼综丝的综眼与织物每一根经纱一一对应;布纱时第一列经纱中的经纱1对应单眼综丝第1组中综丝1;第一列经纱中的经纱2对应单眼综丝第1组中综丝2;……;第1列完成布纱后,相邻1列经纱与综丝的对应方法与第1列相同;依此方法,将其它经纱用同样的方法进行布纱;单眼综丝以矩阵形式排列方式形成综丝机构,每根单眼综丝均是一端与综丝机构上方的提综机构连接,另一端与下端的回位弹簧连接;经纱逐根由送经系统引出,一一穿过对应的单眼综丝的综眼,再以整列形式依次穿过钢筘的筘齿间隙。本发明有效解决了传统多眼综丝布纱方式,引起的开口高度小,织造效率低、结构可设计性差等问题。
42 | 一种2.5D仿形机织套及其织造方法 | CN109537137A | 发明专利 | 有效-授权 | 2018-12-27 | 2019-03-29 | D03D25/00(2006.01)I | 李丹丹;李小欢;朱梦蝶;唐亦囡;乔志炜 | 中材科技股份有限公司; 南京天翼专利代理有限责任公司 | 南京天翼专利代理有限责任公司 | 本发明公开了一种2.5D仿形机织套及其织造方法,所述机织套的经纱排列方法为梯度布纱工艺,即在主体经纱排布完成后,分别在主体经纱的两边由中间向两边缘以梯度递减方式两列一组排布边缘经纱,所述边缘经纱由内层向外层递减,利用上述梯度布经纱工艺制备2.5D圆筒形或锥状仿形机织套,所制备的机织套上下片之间没有缝隙,且不存在不均匀现象。
43 | 一种2.5D仿形机织套的经纱排列方法及仿形机织套 | CN109537137B | 发明授权 | 有效-授权 | 2018-12-27 | 2020-05-19 | D03D25/00(2006.01)I | 李丹丹;李小欢;朱梦蝶;唐亦囡;乔志炜 | 中材科技股份有限公司; 南京天翼专利代理有限责任公司 | 南京天翼专利代理有限责任公司 | \N本发明公开了一种2.5D仿形机织套及其织造方法,所述机织套的经纱排列方法为梯度布纱工艺,即在主体经纱排布完成后,分别在主体经纱的两边由中间向两边缘以梯度递减方式两列一组排布边缘经纱,所述边缘经纱由内层向外层递减,利用上述梯度布经纱工艺制备2.5D圆筒形或锥状仿形机织套,所制备的机织套上下片之间没有缝隙,且不存在不均匀现象。
44 | 一种具有仿形功能的中空夹层织物 | CN109402831B | 发明授权 | 有效-授权 | 2018-12-18 | 2020-10-23 | D03D11/00(2006.01)I;D03D1/00(2006.01)I;D03D15/00(2006.01)I;D03D13/00(2006.01)I | 张艳红;万佳;王芸铖;周正亮;赵大娟 | 中材科技股份有限公司; 南京天翼专利代理有限责任公司 | 南京天翼专利代理有限责任公司 | 本发明公开了一种具有仿形功能的中空夹层织物,其具有一轴线,相对于该轴线,该中空夹层织物呈单曲率;该中空夹层织物具有外层织物和内层织物,内层织物与外层织物呈非对称结构,该外层织物由外层经纱与外层纬纱相交织而成,该内层织物由内层经纱与内层纬纱相交织而成,外层纬纱与内层纬纱均沿平行于所述轴线的方向延伸;在外层织物与内层织物之间设置有绒经,该绒经与内层织物和外层织物均交织,且该绒经垂直于所述轴线;所述绒经形成中间芯层;外层织物的展开长度大于内层织物的展开长度。本发明为单曲率结构,内外层织物为非对称机构,纬纱根数不同,使内外层经纱趋向于相同的弯曲度,内外层织物内应力大致相同,具有更为稳定的结构。
45 | 一种具有仿形功能的中空夹层织物 | CN109402831A | 发明专利 | 有效-授权 | 2018-12-18 | 2019-03-01 | D03D11/00(2006.01)I;D03D1/00(2006.01)I;D03D15/00(2006.01)I;D03D13/00(2006.01)I | 张艳红;万佳;王芸铖;周正亮;赵大娟 | 中材科技股份有限公司; 南京天翼专利代理有限责任公司 | 南京天翼专利代理有限责任公司 | 本发明公开了一种具有仿形功能的中空夹层织物,其具有一轴线,相对于该轴线,该中空夹层织物呈单曲率;该中空夹层织物具有外层织物和内层织物,内层织物与外层织物呈非对称结构,该外层织物由外层经纱与外层纬纱相交织而成,该内层织物由内层经纱与内层纬纱相交织而成,外层纬纱与内层纬纱均沿平行于所述轴线的方向延伸;在外层织物与内层织物之间设置有绒经,该绒经与内层织物和外层织物均交织,且该绒经垂直于所述轴线;所述绒经形成中间芯层;外层织物的展开长度大于内层织物的展开长度。本发明为单曲率结构,内外层织物为非对称机构,纬纱根数不同,使内外层经纱趋向于相同的弯曲度,内外层织物内应力大致相同,具有更为稳定的结构。
46 | 一种浸润剂及彩色玻璃纤维及其制备方法和应用 | CN109485275A | 发明专利 | 驳回 | 2018-12-18 | 2019-03-19 | C03C25/475(2018.01)I | 黄欣;李佳;吴中华;黄荣军;赵子豪;刘劲松 | 中材科技股份有限公司; 北京三聚阳光知识产权代理有限公司 | 北京三聚阳光知识产权代理有限公司 | 本发明涉及玻璃纤维技术领域,具体涉及一种浸润剂及彩色玻璃纤维及其制备方法和应用,其中,浸润剂包括如下重量份的组分:淀粉2‑6.5份,植物油1‑2份,乳化剂0.1‑0.3份,润滑剂0.1‑0.5份,无机着色物质0.5‑5份,软水90‑95份,彩色玻璃纤维的制备方法为:采用所述的制备方法制得的浸润剂为涂覆剂,将玻璃纤维原料进行拉丝,制得彩色玻璃纤维原丝,然后经退纱、并纱工艺,得到彩色玻璃纤维产品,采用本发明的彩色玻璃纤维制作纤维织物,热清洗后织物表面不会发黄或出现褐色条纹,同时实现快速便捷地检测玻璃纤维织物的经纬向位移,也便于织物下料剪裁的定位,或为后道加工提供基准线。
47 | 一种玻璃纤维织物及其制备方法 | CN109778389A | 发明专利 | 驳回 | 2018-12-18 | 2019-05-21 | D03D15/00(2006.01)I;D03D13/00(2006.01)I;D06B3/02(2006.01)I | 刘劲松;付家鹏;黄欣;赵子豪;韩进华;郭仁贤;朱斌;秦向荣;张扬;祖群 | 中材科技股份有限公司; 北京三聚阳光知识产权代理有限公司 | 北京三聚阳光知识产权代理有限公司 | 本发明提供了一种玻璃纤维织物及其制备方法,将彩色玻璃纤维掺入作为经线和/或纬线的原色玻璃纤维中,经整经、穿筘、织造,制得玻璃纤维织物,本发明制得的玻璃纤维织物经热处理后,未出现变黄、褐色条纹、掉色等情况,可快速便捷地检验织物经线或纬线的位移,也便于织物下料剪裁的定位,或为后道加工提供基准线。
48 | PTFE微孔膜及其制备方法以及复合质子交换膜 | CN109608794A | 发明专利 | 有效-授权 | 2018-12-03 | 2019-04-12 | C08L27/18(2006.01)I;C08L91/00(2006.01)I;C08J5/18(2006.01)I;H01M8/1041(2016.01)I | 郭晓蓓;张振;余佳彬;李帅;尹奕玲;王屹;费传军;范凌云 | 中材科技股份有限公司; 南京天翼专利代理有限责任公司 | 南京天翼专利代理有限责任公司 | 本发明公开了一种PTFE微孔膜的制备方法,步骤如下(1)将PTFE粉料、助剂油及表面活性剂混合并搅拌均匀,然后经熟化、打坯、推挤压延后制备成为含有表面活性剂的压延带;助剂油可以为汽油、航空煤油等。(2)将压延带经三步拉伸,烧结定型后得到PTFE微孔膜。在本方法中,采用三步拉伸的步骤,即先横向预拉伸、再纵向拉伸,最后再进行一次横向拉伸,通过横向预拉伸,降低了物料中的纤维的纵向取向,并降低了纵向拉伸难度,从而降低PTFE膜在纵向成型过程中微纤断裂损伤,可以有效提高PTFE膜的孔隙率。本发明还公开了采用上述方法制备的PTFE微孔膜以及采用该PTFE微孔膜制备的复合质子交换膜。
49 | PTFE微孔膜及其制备方法以及复合质子交换膜 | CN109608794B | 发明授权 | 有效-授权 | 2018-12-03 | 2020-07-17 | C08L27/18(2006.01)I;C08L91/00(2006.01)I;C08J5/18(2006.01)I;H01M8/1041(2016.01)I | 郭晓蓓;张振;余佳彬;李帅;尹奕玲;王屹;费传军;范凌云 | 中材科技股份有限公司; 南京天翼专利代理有限责任公司 | 南京天翼专利代理有限责任公司 | 本发明公开了一种PTFE微孔膜的制备方法,步骤如下:(1)将PTFE粉料、助剂油及表面活性剂混合并搅拌均匀,然后经熟化、打坯、推挤压延后制备成为含有表面活性剂的压延带;助剂油可以为汽油、航空煤油等。(2)将压延带经三步拉伸,烧结定型后得到PTFE微孔膜。在本方法中,采用三步拉伸的步骤,即先横向预拉伸、再纵向拉伸,最后再进行一次横向拉伸,通过横向预拉伸,降低了物料中的纤维的纵向取向,并降低了纵向拉伸难度,从而降低PTFE膜在纵向成型过程中微纤断裂损伤,可以有效提高PTFE膜的孔隙率。本发明还公开了采用上述方法制备的PTFE微孔膜以及采用该PTFE微孔膜制备的复合质子交换膜。
50 | 一种纬纱夹持机构 | CN109457369B | 发明授权 | 有效-授权 | 2018-11-20 | 2020-10-20 | D03D47/23(2006.01)I | 赵谦;朱金龙;李超;王再勇;张立泉 | 中材科技股份有限公司; 南京天翼专利代理有限责任公司 | 南京天翼专利代理有限责任公司 | 本发明公开了一种纬纱夹持机构,其包括皮带运输器、夹持杆和压紧块,皮带运输器固定安装在引纬机构的支架上,该皮带运输器具有一能够循环转动的呈环状的皮带,夹持杆布置在皮带运输器的皮带上,压紧块转动地安装在支架上,压紧块将夹持杆压紧在皮带上;所述夹持杆包括呈直杆状的剑杆,该剑杆的两端分别形成为夹持端和尾端,在剑杆的夹持端形成有一内腔,该内腔在夹持端的端面上具有一开口,在该内腔中安装有一气缸,在该内腔的开口处安装有夹头;夹头包括两个相对设置的卡爪,当活塞杆移动时,能够带动卡爪转动,使两个卡爪的咬合端抵靠在一起。该机构可以接入自控系统,有效地提高生产效率。
51 | 一种纬纱夹持机构 | CN109457369A | 发明专利 | 有效-授权 | 2018-11-20 | 2019-03-12 | D03D47/23(2006.01)I | 赵谦;朱金龙;李超;王再勇;张立泉 | 中材科技股份有限公司; 南京天翼专利代理有限责任公司 | 南京天翼专利代理有限责任公司 | 本发明公开了一种纬纱夹持机构,其包括皮带运输器、夹持杆和压紧块,皮带运输器固定安装在引纬机构的支架上,该皮带运输器具有一能够循环转动的呈环状的皮带,夹持杆布置在皮带运输器的皮带上,压紧块转动地安装在支架上,压紧块将夹持杆压紧在皮带上;所述夹持杆包括呈直杆状的剑杆,该剑杆的两端分别形成为夹持端和尾端,在剑杆的夹持端形成有一内腔,该内腔在夹持端的端面上具有一开口,在该内腔中安装有一气缸,在该内腔的开口处安装有夹头;夹头包括两个相对设置的卡爪,当活塞杆移动时,能够带动卡爪转动,使两个卡爪的咬合端抵靠在一起。该机构可以接入自控系统,有效地提高生产效率。
52 | 一种水平式牵引机构 | CN109720931A | 发明专利 | 驳回 | 2018-11-20 | 2019-05-07 | B65H51/18(2006.01)I;B65H57/06(2006.01)I;B65H57/14(2006.01)I | 赵谦;张立泉;宋坤;李超;郭洪伟 | 中材科技股份有限公司; 北京三聚阳光知识产权代理有限公司 | 北京三聚阳光知识产权代理有限公司 | 本发明提供一种水平式牵引机构,包括支架;牵引组件,牵引组件具有驱动器,及受驱动器的驱动而在支架上沿水平可往复直线滑动的至少一个牵引部件;固定机构;固定机构具有至少一个竖向延伸的固定件,固定件供预制体的前端固定。此结构的水平式牵引装置,牵引预制体时,将预制体的前端固定在固定件上,固定机构固定在牵引部件上,驱动器驱动牵引部件在支架上沿水平方向滑动,将预制体引出,实现水平牵引,保证预制体的织口不变,编织成型制造效率高,且避免了辊筒式牵引机构对预制体及纱线的碾压,提高预制体的特性;此结构的水平式牵引机构机构简单,运行可靠。
53 | 一种2.5D预制体纬纱剪切机构 | CN109457375B | 发明授权 | 有效-授权 | 2018-11-19 | 2020-06-16 | D03D49/70(2006.01)I | 赵谦;王再勇;张立泉;朱金龙;李超 | 中材科技股份有限公司; 南京天翼专利代理有限责任公司 | 南京天翼专利代理有限责任公司 | \N本发明公开了一种2.5D预制体纬纱剪切机构,其用于对预制体的纬纱进行切断,该2.5D预制体纬纱剪切机构包括机架,在机架上安装有支架,该支架具有安装端和自由端,支架的安装端通过转轴铰接在机架上,在支架的自由端上转动地安装有圆刀片以及驱动圆刀片转动的第一电机;在机架上安装有活塞缸,该活塞缸的活塞杆活动地抵靠在支架的下侧面上,支架能够随活塞杆的伸缩、以转轴为中心轴上下摆动,从而带动圆刀片上下摆动;当活塞杆向上伸出时,圆刀片位于纬纱的上方,当活塞杆向下缩回时,支架向下摆动,使圆刀片向下移动并切断纬纱。利用本发明,通过控制第一电机和活塞缸来实现自动化操作,以达到2.5D编织机自动化编织的实现,以减少人工,提高织造效率。
54 | 一种2.5D预制体纬纱剪切机构 | CN109457375A | 发明专利 | 有效-授权 | 2018-11-19 | 2019-03-12 | D03D49/70(2006.01)I | 赵谦;王再勇;张立泉;朱金龙;李超 | 中材科技股份有限公司; 南京天翼专利代理有限责任公司 | 南京天翼专利代理有限责任公司 | 本发明公开了一种2.5D预制体纬纱剪切机构,其用于对预制体的纬纱进行切断,该2.5D预制体纬纱剪切机构包括机架,在机架上安装有支架,该支架具有安装端和自由端,支架的安装端通过转轴铰接在机架上,在支架的自由端上转动地安装有圆刀片以及驱动圆刀片转动的第一电机;在机架上安装有活塞缸,该活塞缸的活塞杆活动地抵靠在支架的下侧面上,支架能够随活塞杆的伸缩、以转轴为中心轴上下摆动,从而带动圆刀片上下摆动;当活塞杆向上伸出时,圆刀片位于纬纱的上方,当活塞杆向下缩回时,支架向下摆动,使圆刀片向下移动并切断纬纱。利用本发明,通过控制第一电机和活塞缸来实现自动化操作,以达到2.5D编织机自动化编织的实现,以减少人工,提高织造效率。
55 | 一种经向纱束集束器 | CN109629049B | 发明授权 | 有效-授权 | 2018-11-14 | 2021-04-20 | D01H5/72(2006.01)I;D01H13/04(2006.01)I | 赵谦;张立泉;宋坤;李超;郭洪伟 | 中材科技股份有限公司; 北京三聚阳光知识产权代理有限公司 | 北京三聚阳光知识产权代理有限公司 | 本发明涉及编织技术领域,具体涉及一种经向纱束集束器,包括:支架,沿经向纱束的延伸方向所述支架上间隔设有对所述经向纱束进行纵向分离的第一分离装置和对纵向分离后的所述经向纱束进行横向分离的第二分离装置,在所述第一分离装置上设有若干个允许经向纱束贯穿的通孔,所述通孔的数量小于贯穿前的所述经向纱束的数量,所述第二分离装置具有在竖直方向平行间隔设置的若干层状结构。本发明相对于现有技术结构简单,并且成本较低。
56 | 一种经向纱束集束器 | CN109629049A | 发明专利 | 有效-授权 | 2018-11-14 | 2019-04-16 | D01H5/72(2006.01)I;D01H13/04(2006.01)I | 赵谦;张立泉;宋坤;李超;郭洪伟 | 中材科技股份有限公司; 北京三聚阳光知识产权代理有限公司 | 北京三聚阳光知识产权代理有限公司 | 本发明涉及编织技术领域,具体涉及一种经向纱束集束器,包括:支架,沿经向纱束的延伸方向所述支架上间隔设有对所述经向纱束进行纵向分离的第一分离装置和对纵向分离后的所述经向纱束进行横向分离的第二分离装置,在所述第一分离装置上设有若干个允许经向纱束贯穿的通孔,所述通孔的数量小于贯穿前的所述经向纱束的数量,所述第二分离装置具有在竖直方向平行间隔设置的若干层状结构。本发明相对于现有技术结构简单,并且成本较低。
57 | 一种酸沥滤处理方法及高硅氧玻璃纤维纱绳的制备方法 | CN109371597A | 发明专利 | 驳回 | 2018-11-12 | 2019-02-22 | D06B3/09(2006.01)I;D06B23/04(2006.01)I;D06B15/00(2006.01)I;D06B1/02(2006.01)I | 祖群;戴尚芹;郭仁贤;潘坚;刘骏 | 中材科技股份有限公司; 北京三聚阳光知识产权代理有限公司 | 北京三聚阳光知识产权代理有限公司 | 本发明涉及无机材料领域,具体涉及一种酸沥滤处理方法及高硅氧玻璃纤维纱绳的制备方法,其中,所述纤维纱绳的酸沥滤处理方法为将所述纤维纱绳卷绕于纱架上,然后将缠绕纤维纱绳的纱架置于酸液中,并在酸液中转动,以实现酸沥滤反应,所述酸液为盐酸,硝酸或硫酸中的一种或者几种,本发明的酸沥滤方法通过纱架在酸液中转动,使纱线与酸液之间产生强制对流,有利于提高氧化硅含量均匀性,降低批次间的高硅氧玻璃纤维纱绳的氧化硅含量的变异系数和强力变异系数,提高产品的质量和生产效率。
58 | 一种引纬机构及编织机 | CN109554808B | 发明授权 | 有效-授权 | 2018-11-05 | 2021-05-18 | D03D47/34(2006.01)I;D03D47/27(2006.01)I | 赵谦;张立泉;宋坤;李超;郭洪伟 | 中材科技股份有限公司; 北京三聚阳光知识产权代理有限公司 | 北京三聚阳光知识产权代理有限公司 | 本发明涉及编织技术领域,具体涉及一种引纬机构,其中,包括压纱器,与所述压纱器相对设置的夹持器;升降装置,以及驱动机构,所述驱动机构包括至少一凸轮组件,凸轮组件驱动夹持器和压纱器同步上下运动,完成引纬高度的调节。具有驱动功率小、以及其采用刚性连接具有精度高的技术优势,提高了引纬机构的引纬精度。
59 | 一种引纬机构及编织机 | CN109554808A | 发明专利 | 有效-授权 | 2018-11-05 | 2019-04-02 | D03D47/34(2006.01)I;D03D47/27(2006.01)I | 赵谦;张立泉;宋坤;李超;郭洪伟 | 中材科技股份有限公司; 北京三聚阳光知识产权代理有限公司 | 北京三聚阳光知识产权代理有限公司 | 本发明涉及编织技术领域,具体涉及一种引纬机构,其中,包括压纱器,与所述压纱器相对设置的夹持器;升降装置,以及驱动机构,所述驱动机构包括至少一凸轮组件,凸轮组件驱动夹持器和压纱器同步上下运动,完成引纬高度的调节。具有驱动功率小、以及其采用刚性连接具有精度高的技术优势,提高了引纬机构的引纬精度。
60 | 一种平行打纬机构及编织机 | CN109371545A | 发明专利 | 驳回 | 2018-11-05 | 2019-02-22 | D03D49/60(2006.01)I | 赵谦;宋坤;张立泉;李超;郭洪伟 | 中材科技股份有限公司; 北京三聚阳光知识产权代理有限公司 | 北京三聚阳光知识产权代理有限公司 | 本发明涉及编织技术领域,具体涉及一种平行打纬机构及编织机,其中,包括直线导轨机构,设置在所述直线导轨机构上的钢筘组件,以及用于驱动所述钢筘组件作直线往返移动的驱动机构,且所述驱动机构每驱动所述钢筘组件往返移动一次,所述钢筘组件完成一次打纬动作。本发明的平行打纬机构由直线导轨机构引导钢筘组件对同一横截面上的纬线作用时间相同,使纬线的受力均匀,提高编织预制体的质量。
61 | 一种密度可调可控的针刺预制体及其制备方法 | CN109371569B | 发明授权 | 有效-授权 | 2018-10-30 | 2020-05-29 | D04H1/46(2012.01)I;D04H1/4382(2012.01)I;D04H1/4309(2012.01)I | 刘延友;程海霞;乔志炜 | 中材科技股份有限公司; 南京天翼专利代理有限责任公司 | 南京天翼专利代理有限责任公司 | \N本申请公开了一种密度可调可控的针刺预制体,其由至少两层、且其中至少一层含有水溶性纤维的单元层经叠层针刺成型后,溶解掉其中的水溶性纤维而制得。本申请还公开了针刺预制体的制备方法,该制备方法是通过将不同比例的水溶性纤维混杂在纤维布或纤维网中,采用叠层针刺工艺制备一定厚度的针刺预制体,预制体体积密度沿厚度方向可以任意梯度变化。本申请中,利用水溶性纤维易溶易水解的特点,根据织物不同区域对密度的不同要求,添加水溶性纤维,制成等密度的织物,溶解掉水溶性纤维后,实现变密度预制体的制备。本申请可避免了同一织物制备过程中工艺参数需不断调整的弊端,保证工艺稳定性和制备效率。
62 | 一种密度可调可控的针刺预制体及其制备方法 | CN109371569A | 发明专利 | 有效-授权 | 2018-10-30 | 2019-02-22 | D04H1/46(2012.01)I;D04H1/4382(2012.01)I;D04H1/4309(2012.01)I | 刘延友;程海霞;乔志炜 | 中材科技股份有限公司; 南京天翼专利代理有限责任公司 | 南京天翼专利代理有限责任公司 | 本申请公开了一种密度可调可控的针刺预制体,其由至少两层、且其中至少一层含有水溶性纤维的单元层经叠层针刺成型后,溶解掉其中的水溶性纤维而制得。本申请还公开了针刺预制体的制备方法,该制备方法是通过将不同比例的水溶性纤维混杂在纤维布或纤维网中,采用叠层针刺工艺制备一定厚度的针刺预制体,预制体体积密度沿厚度方向可以任意梯度变化。本申请中,利用水溶性纤维易溶易水解的特点,根据织物不同区域对密度的不同要求,添加水溶性纤维,制成等密度的织物,溶解掉水溶性纤维后,实现变密度预制体的制备。本申请可避免了同一织物制备过程中工艺参数需不断调整的弊端,保证工艺稳定性和制备效率。
63 | 一种制造特种无机保温毡的方法及装置 | CN109385773B | 发明授权 | 有效-授权 | 2018-09-29 | 2020-06-16 | D06B1/02(2006.01)I;D06B23/20(2006.01)I | 王屹;朱立平;余骁;叶文建;张建军 | 中材科技股份有限公司; 南京天翼专利代理有限责任公司 | 南京天翼专利代理有限责任公司 | 本发明公开了一种制造特种无机保温毡的方法,首先将浆液输送进入一压力容器中,压力容器再与雾化喷头相连接,最终通过喷头将浆液雾化喷涂到滤网表面从而形成毡体,同时滤网底部采用真空抽吸装置,以强化滤网处的液、固分离作用。此外,针对不同形状特性的保温毡,可采用多喷头、移动式进行生产作业。为提高均匀性,还可用多喷头相间喷洒,浆液叠层覆盖的方法。本方法可机械化生产制毡,能够大大提高生产效率,并且通过合理控制生产过程中的工艺参数,可获得厚度均匀、强度高、性能良好的保温毡产品,并实现标准化、自动化、可控化的生产模式。
64 | 一种制造特种无机保温毡的方法及装置 | CN109385773A | 发明专利 | 有效-授权 | 2018-09-29 | 2019-02-26 | D06B1/02(2006.01)I;D06B23/20(2006.01)I | 王屹;朱立平;余骁;叶文建;张建军 | 中材科技股份有限公司; 南京天翼专利代理有限责任公司 | 南京天翼专利代理有限责任公司 | 本发明公开了一种制造特种无机保温毡的方法,首先将浆液输送进入一压力容器中,压力容器再与雾化喷头相连接,最终通过喷头将浆液雾化喷涂到滤网表面从而形成毡体,同时滤网底部采用真空抽吸装置,以强化滤网处的液、固分离作用。此外,针对不同形状特性的保温毡,可采用多喷头、移动式进行生产作业。为提高均匀性,还可用多喷头相间喷洒,浆液叠层覆盖的方法。本方法可机械化生产制毡,能够大大提高生产效率,并且通过合理控制生产过程中的工艺参数,可获得厚度均匀、强度高、性能良好的保温毡产品,并实现标准化、自动化、可控化的生产模式。
65 | 一种适用于平面高厚度织物的引纬机构 | CN109162006A | 发明专利 | 有效-授权 | 2018-08-28 | 2019-01-08 | D03D47/27(2006.01)I;D03D49/70(2006.01)I;D03D47/23(2006.01)I | 潘梁;袁群;阮见;朱梦蝶;梁素兰 | 中材科技股份有限公司; 南京天翼专利代理有限责任公司 | 南京天翼专利代理有限责任公司 | 本发明公开一种适用于平面高厚度织物的引纬机构;解决的技术问题针对高厚度立体织物成型过程中引纬效率低的技术问题。采用的技术方案一种适用于平面高厚度织物的引纬机构,包括剪纬器、压纬器、左侧纬纱夹、右侧纬纱夹、剑头、剑杆、送剑机构、两个调节侧板、右侧纬纱预引入机构、左侧纬纱预引入机构和机架。优点,本引纬机构,专门针对高厚度立体织物层数多的特点进行设计,解决了平面高厚度立体织物成型过程中纬纱的连续引入问题,解决了传统引纬工艺无法满足多层织物织造要求的问题。
66 | 一种适用于平面高厚度织物的引纬机构 | CN109162006B | 发明授权 | 有效-授权 | 2018-08-28 | 2020-06-12 | D03D47/27(2006.01)I;D03D49/70(2006.01)I;D03D47/23(2006.01)I | 潘梁;袁群;阮见;朱梦蝶;梁素兰 | 中材科技股份有限公司; 南京天翼专利代理有限责任公司 | 南京天翼专利代理有限责任公司 | 本发明公开一种适用于平面高厚度织物的引纬机构;解决的技术问题:针对高厚度立体织物成型过程中引纬效率低的技术问题。采用的技术方案:一种适用于平面高厚度织物的引纬机构,包括剪纬器、压纬器、左侧纬纱夹、右侧纬纱夹、剑头、剑杆、送剑机构、两个调节侧板、右侧纬纱预引入机构、左侧纬纱预引入机构和机架。优点,本引纬机构,专门针对高厚度立体织物层数多的特点进行设计,解决了平面高厚度立体织物成型过程中纬纱的连续引入问题,解决了传统引纬工艺无法满足多层织物织造要求的问题。
67 | 一种用于生产玄武岩纤维的窑炉 | CN109081599A | 发明专利 | 有效-授权 | 2018-08-17 | 2018-12-25 | C03C13/06(2006.01)I;C03B37/022(2006.01)I;C03B37/08(2006.01)I;C03B37/09(2006.01)I | 于守富;李卫军;谭良;孙振海;朱立平;张建辉 | 中材科技股份有限公司; 南京天翼专利代理有限责任公司 | 南京天翼专利代理有限责任公司 | 本发明公开了一种用于生产玄武岩纤维的窑炉,其具有长度方向沿第一方向延伸的成型区,该成型区具有供玄武岩熔液流通的主料道,在成型区的宽度方向的一侧设置有耳池,该耳池具有连通主料道的次料道;在成型区的底部设置有第一漏板,在耳池的底部设置有第二漏板;在成型区的宽度方向的侧壁上设置有第一电加热器,该第一电加热器设置在熔液设定液面之下;在成型区的顶部或宽度方向的侧壁两者中至少之一者设置有第一火焰加热器,第一火焰加热器设置在熔液设定液面之上。采用本发明后,玄武岩熔液会有部分进入到耳池中,在同样数量漏板的情况下,可以有效地减少成型区的长度,减少玄武岩熔液的流动距离,保证了玄武岩纤维的质量。
68 | 一种用于生产玄武岩纤维的窑炉 | CN109081599B | 发明授权 | 有效-授权 | 2018-08-17 | 2020-09-22 | C03C13/06(2006.01)I;C03B37/022(2006.01)I;C03B37/08(2006.01)I;C03B37/09(2006.01)I | 于守富;李卫军;谭良;孙振海;朱立平;张建辉 | 中材科技股份有限公司; 南京天翼专利代理有限责任公司 | 南京天翼专利代理有限责任公司 | 本发明公开了一种用于生产玄武岩纤维的窑炉,其具有长度方向沿第一方向延伸的成型区,该成型区具有供玄武岩熔液流通的主料道,在成型区的宽度方向的一侧设置有耳池,该耳池具有连通主料道的次料道;在成型区的底部设置有第一漏板,在耳池的底部设置有第二漏板;在成型区的宽度方向的侧壁上设置有第一电加热器,该第一电加热器设置在熔液设定液面之下;在成型区的顶部或宽度方向的侧壁两者中至少之一者设置有第一火焰加热器,第一火焰加热器设置在熔液设定液面之上。采用本发明后,玄武岩熔液会有部分进入到耳池中,在同样数量漏板的情况下,可以有效地减少成型区的长度,减少玄武岩熔液的流动距离,保证了玄武岩纤维的质量。
69 | 一种料道结构 | CN109133579B | 发明授权 | 有效-授权 | 2018-08-17 | 2020-09-22 | C03B7/02(2006.01)I | 于守富;李卫军;谭良 | 中材科技股份有限公司; 南京天翼专利代理有限责任公司 | 南京天翼专利代理有限责任公司 | 本发明公开了一种料道结构,其包括长度方向沿第一方向延伸的液流分配区,该液流分配区包括主壳体和设置在主壳体内的分配流道;在液流分配区的宽度方向的至少一侧设置有耳池,该耳池包括池体和设置在池体内的液流腔,该液流腔连通分配流道,在该耳池的底部设置有连通所述液流腔的漏板。在该申请中,玄武岩熔液经液流分配区分配后进入到各耳池内,液流分配区主要起到熔液分配的作用,在设置耳池的区域不再设置漏板,由此可以大幅度地缩短液流分配区的长度,减少玄武岩熔液在液流分配区温度变化,由于是同步进入到耳池中,由此可以有效地提高各个耳池中玄武岩熔液的均匀性,保证所生产玄武岩纤维的质量均匀性。
70 | 一种料道结构 | CN109133579A | 发明专利 | 有效-授权 | 2018-08-17 | 2019-01-04 | C03B7/02(2006.01)I | 于守富;李卫军;谭良 | 中材科技股份有限公司; 南京天翼专利代理有限责任公司 | 南京天翼专利代理有限责任公司 | 本发明公开了一种料道结构,其包括长度方向沿第一方向延伸的液流分配区,该液流分配区包括主壳体和设置在主壳体内的分配流道;在液流分配区的宽度方向的至少一侧设置有耳池,该耳池包括池体和设置在池体内的液流腔,该液流腔连通分配流道,在该耳池的底部设置有连通所述液流腔的漏板。在该申请中,玄武岩熔液经液流分配区分配后进入到各耳池内,液流分配区主要起到熔液分配的作用,在设置耳池的区域不再设置漏板,由此可以大幅度地缩短液流分配区的长度,减少玄武岩熔液在液流分配区温度变化,由于是同步进入到耳池中,由此可以有效地提高各个耳池中玄武岩熔液的均匀性,保证所生产玄武岩纤维的质量均匀性。
71 | 一种绝缘复合材料及其制备方法 | CN109109407B | 发明授权 | 有效-授权 | 2018-08-01 | 2019-09-06 | B32B17/02(2006.01)I;B32B17/06(2006.01)I;B32B17/10(2006.01)I;B32B17/12(2006.01)I;B32B27/34(2006.01)I;B32B27/02(2006.01)I;B32B27/08(2006.01)I;B32B27/28(2006.01)I;B32B5/02(2006.01)I;B32B5/08(2006.01)I;B32B5/26(2006.01)I;B32B3/08(2006.01)I;B32B7/12(2006.01)I;B32B33/00(2006.01)I;B32B37/12(2006.01)I;B32B38/18(2006.01)I;B32B38/00(2006.01)I | 戚洪强;周正亮;张守玉;赵忠博 | 中材科技股份有限公司; 南京天翼专利代理有限责任公司 | 南京天翼专利代理有限责任公司 | 本发明公开了一种绝缘复合材料,其至少包括一个绝缘单元,每个绝缘单元包括依次叠加的第一引流织物层、第一纤维织物层、一绝缘膜、第二纤维织物层和第二引流织物层,以环氧树脂为增强基体,采用真空导流成型工艺制备而成;所述的绝缘膜未打孔;当包括两个以上的绝缘单元时,相邻的绝缘单元相叠合,经环氧树脂复合在一起。上述材料的制备方法,(1)在基底上形成增强层;(2)铺设真空袋并抽真空,以及对环氧树脂胶液进行消泡处理;(3)将环氧树脂胶液导入到内层真空袋内,固化、修整后得产品。本发明使用无孔绝缘膜,克服了传统材料在高电压使用环境下出现的击穿现象,同时对真空导流成型工艺进行改进,提高了绝缘复合材料的绝缘电阻。
72 | 一种绝缘复合材料及其制备方法 | CN109109407A | 发明专利 | 有效-授权 | 2018-08-01 | 2019-01-01 | B32B17/02(2006.01)I;B32B17/06(2006.01)I;B32B17/10(2006.01)I;B32B17/12(2006.01)I;B32B27/34(2006.01)I;B32B27/02(2006.01)I;B32B27/08(2006.01)I;B32B27/28(2006.01)I;B32B5/02(2006.01)I;B32B5/08(2006.01)I;B32B5/26(2006.01)I;B32B3/08(2006.01)I;B32B7/12(2006.01)I;B32B33/00(2006.01)I;B32B37/12(2006.01)I;B32B38/18(2006.01)I;B32B38/00(2006.01)I | 戚洪强;周正亮;张守玉;赵忠博 | 中材科技股份有限公司; 南京天翼专利代理有限责任公司 | 南京天翼专利代理有限责任公司 | 本发明公开了一种绝缘复合材料,其至少包括一个绝缘单元,每个绝缘单元包括依次叠加的第一引流织物层、第一纤维织物层、一绝缘膜、第二纤维织物层和第二引流织物层,以环氧树脂为增强基体,采用真空导流成型工艺制备而成;所述的绝缘膜未打孔;当包括两个以上的绝缘单元时,相邻的绝缘单元相叠合,经环氧树脂复合在一起。上述材料的制备方法,(1)在基底上形成增强层;(2)铺设真空袋并抽真空,以及对环氧树脂胶液进行消泡处理;(3)将环氧树脂胶液导入到内层真空袋内,固化、修整后得产品。本发明使用无孔绝缘膜,克服了传统材料在高电压使用环境下出现的击穿现象,同时对真空导流成型工艺进行改进,提高了绝缘复合材料的绝缘电阻。
73 | 一种三维中空复合材料修补方法 | CN109159440B | 发明授权 | 有效-授权 | 2018-07-19 | 2019-11-19 | B29C73/10(2006.01)I;B29C73/26(2006.01)I;B29C73/24(2006.01)I | 张守玉;周正亮;水锋;赵忠博;陈同海;戚洪强 | 中材科技股份有限公司; 南京天翼专利代理有限责任公司 | 南京天翼专利代理有限责任公司 | 本发明公开了一种三维中空复合材料修补技术,采用三维中空织物修补料对中空织物复合材料破损处进行清理后修补,中空织物修补料树脂固化前柔软性好、树脂浸润后站立性佳、树脂固化后机械性能优异,赋予了中空织物良好的修补特性。本发明技术方案修补后产品结构无明显变化,其在产品均匀性、无应力集中性、透波性能、轻量化和修补强度方面优势明显。且该技术操作简单、可实现在轨修补,是夹层复合材料较为理想的修补方式。
74 | 一种三维中空复合材料修补方法 | CN109159440A | 发明专利 | 有效-授权 | 2018-07-19 | 2019-01-08 | B29C73/10(2006.01)I;B29C73/26(2006.01)I;B29C73/24(2006.01)I | 张守玉;周正亮;水锋;赵忠博;陈同海;戚洪强 | 中材科技股份有限公司; 南京天翼专利代理有限责任公司 | 南京天翼专利代理有限责任公司 | 本发明公开了一种三维中空复合材料修补技术,采用三维中空织物修补料对中空织物复合材料破损处进行清理后修补,中空织物修补料树脂固化前柔软性好、树脂浸润后站立性佳、树脂固化后机械性能优异,赋予了中空织物良好的修补特性。本发明技术方案修补后产品结构无明显变化,其在产品均匀性、无应力集中性、透波性能、轻量化和修补强度方面优势明显。且该技术操作简单、可实现在轨修补,是夹层复合材料较为理想的修补方式。
75 | 一种高效膜过滤材料的制备方法 | CN108905638A | 发明专利 | 有效-授权 | 2018-06-27 | 2018-11-30 | B01D67/00(2006.01)I;B01D69/10(2006.01)I;B01D69/12(2006.01)I;B01D71/36(2006.01)I | 余佳彬;王屹;郭晓蓓;费传军;黎鹏;范凌云;张振;尹奕玲;陈昊光;宛晨寅;魏涛 | 中材科技股份有限公司; 南京天翼专利代理有限责任公司 | 南京天翼专利代理有限责任公司 | 本发明公开了一种高效膜过滤材料的方法,包括如下步骤:(1)预拉伸:将经过脱油处理的聚四氟乙烯片材经预拉伸后形成第一表面与第二表面具有孔径不同的微孔的预拉带;(2)二次拉伸:对预拉带进行沿平面坐标两个方向的同步拉伸;(3)烧结定型:保持预拉带在完成二次拉伸后的状态,对完成二次拉伸的预拉带在设定温度下烧结定型,制成不对称结构薄膜;(4)将不对称结构薄膜复合到支撑基材上后制得高效膜过滤材料;在预拉伸过程中,聚四氟乙烯片材的第一表面与第二表面经不同温度地加热。采用本方法制作的不对称结构薄膜具有较高的强度,两个表面所形成的微孔的孔径不同,以吸收不同粒径的粉尘,由此具有较高过滤效率,同时保持低阻力。
76 | 一种高效膜过滤材料的制备方法 | CN108905638B | 发明授权 | 有效-授权 | 2018-06-27 | 2020-06-19 | B01D67/00(2006.01)I;B01D69/10(2006.01)I;B01D69/12(2006.01)I;B01D71/36(2006.01)I | 余佳彬;王屹;郭晓蓓;费传军;黎鹏;范凌云;张振;尹奕玲;陈昊光;宛晨寅;魏涛 | 中材科技股份有限公司; 南京天翼专利代理有限责任公司 | 南京天翼专利代理有限责任公司 | 本发明公开了一种高效膜过滤材料的方法,包括如下步骤:(1)预拉伸:将经过脱油处理的聚四氟乙烯片材经预拉伸后形成第一表面与第二表面具有孔径不同的微孔的预拉带;(2)二次拉伸:对预拉带进行沿平面坐标两个方向的同步拉伸;(3)烧结定型:保持预拉带在完成二次拉伸后的状态,对完成二次拉伸的预拉带在设定温度下烧结定型,制成不对称结构薄膜;(4)将不对称结构薄膜复合到支撑基材上后制得高效膜过滤材料;在预拉伸过程中,聚四氟乙烯片材的第一表面与第二表面经不同温度地加热。采用本方法制作的不对称结构薄膜具有较高的强度,两个表面所形成的微孔的孔径不同,以吸收不同粒径的粉尘,由此具有较高过滤效率,同时保持低阻力。
77 | 玻璃材料性能的预测模型建立及预测方法、装置 | CN108960493A | 发明专利 | 有效-授权 | 2018-06-22 | 2018-12-07 | G06Q10/04(2012.01)I;G06Q50/04(2012.01)I;G06F16/2458(2019.01)I | 祖群;黄三喜;陈洋 | 中材科技股份有限公司; 北京三聚阳光知识产权代理有限公司 | 北京三聚阳光知识产权代理有限公司 | 本发明公开一种玻璃材料性能的预测模型建立及预测方法、装置,建立预测模型的方法包括:获取玻璃材料的配方数据及多种性能数据,构成预测数据库;从预测数据库中筛选训练数据,根据训练数据进行预测模型构建,生成预测模型。通过实施本发明,从预测出发,对大量实验进行预测,能够有效减少实验量,降低时间成本,提高新配方的研发速率。同时,通过模型建立,还能根据模型对现成生产实时监控,利用准确的预测模型,根据预测曲线实时调整玻璃配方或相应的生产工艺,不仅有利于提高产品生产效率,同时有利于精准控制,提升产品的合格率。
78 | 玻璃材料性能的预测模型建立及预测方法、装置 | CN108960493B | 发明授权 | 有效-授权 | 2018-06-22 | 2022-04-12 | G06Q10/04(2012.01)I;G06Q50/04(2012.01)I;G06F16/2458(2019.01)I | 祖群;黄三喜;陈洋 | 中材科技股份有限公司; 北京三聚阳光知识产权代理有限公司 | 北京三聚阳光知识产权代理有限公司 | 本发明公开一种玻璃材料性能的预测模型建立及预测方法、装置,建立预测模型的方法包括:获取玻璃材料的配方数据及多种性能数据,构成预测数据库;从预测数据库中筛选训练数据,根据训练数据进行预测模型构建,生成预测模型。通过实施本发明,从预测出发,对大量实验进行预测,能够有效减少实验量,降低时间成本,提高新配方的研发速率。同时,通过模型建立,还能根据模型对现成生产实时监控,利用准确的预测模型,根据预测曲线实时调整玻璃配方或相应的生产工艺,不仅有利于提高产品生产效率,同时有利于精准控制,提升产品的合格率。
79 | 一种耐高湿玻璃纤维空气滤纸及其制备方法 | CN108842503A | 发明专利 | 有效-授权 | 2018-06-04 | 2018-11-20 | D21H13/40(2006.01)I;D21H23/70(2006.01)I;D21H25/06(2006.01)I;D21H21/16(2006.01)I;D21H27/08(2006.01)I | 王莹;严洁;胡晓侠;代丰;倪君;陈晓燕;郭晓蓓;吴涛 | 中材科技股份有限公司; 南京天翼专利代理有限责任公司 | 南京天翼专利代理有限责任公司 | 本发明公开了一种耐高湿玻璃纤维空气滤纸的制备方法,步骤为1)将玻纤类原料制成纸浆;2)将纸浆制成纸页;3)施加粘结剂,进行第一阶段的烘干;4)施加耐湿剂,进行第二阶段的烘干,完成。本方法采用两步添加法,先施加粘结剂,后添加耐湿剂,保证了粘结剂与耐湿剂的最大效果化,所制成的滤纸质地均匀,过滤效率达高效标准要求,阻力低,具有寿命长、环境适应度高的特点。该申请还公开了一种耐高湿玻璃纤维空气滤纸,其组分包括,无碱玻璃微纤维棉65‑88wt%,无碱玻璃纤维短切丝8‑22wt%,粘结剂3‑15wt%,耐湿剂1‑5wt%,无碱玻璃微纤维棉与无碱玻璃纤维短切丝的质量比为(4‑8):1。
80 | 一种耐高湿玻璃纤维空气滤纸及其制备方法 | CN108842503B | 发明授权 | 有效-授权 | 2018-06-04 | 2020-04-17 | D21H13/40(2006.01)I;D21H23/70(2006.01)I;D21H25/06(2006.01)I;D21H21/16(2006.01)I;D21H27/08(2006.01)I | 王莹;严洁;胡晓侠;代丰;倪君;陈晓燕;郭晓蓓;吴涛 | 中材科技股份有限公司; 南京天翼专利代理有限责任公司 | 南京天翼专利代理有限责任公司 | \N本发明公开了一种耐高湿玻璃纤维空气滤纸的制备方法,步骤为1)将玻纤类原料制成纸浆;2)将纸浆制成纸页;3)施加粘结剂,进行第一阶段的烘干;4)施加耐湿剂,进行第二阶段的烘干,完成。本方法采用两步添加法,先施加粘结剂,后添加耐湿剂,保证了粘结剂与耐湿剂的最大效果化,所制成的滤纸质地均匀,过滤效率达高效标准要求,阻力低,具有寿命长、环境适应度高的特点。该申请还公开了一种耐高湿玻璃纤维空气滤纸,其组分包括,无碱玻璃微纤维棉65‑88wt%,无碱玻璃纤维短切丝8‑22wt%,粘结剂3‑15wt%,耐湿剂1‑5wt%,无碱玻璃微纤维棉与无碱玻璃纤维短切丝的质量比为(4‑8):1。
81 | 一种高硅氧玻璃纤维棉及其制备方法 | CN108503240A | 发明专利 | 有效-授权 | 2018-05-22 | 2018-09-07 | C03C25/68(2006.01)I;C03C25/002(2018.01)I | 郭仁贤;祖群;王振朋;赵骁儒;吕兴珍 | 中材科技股份有限公司; 北京三聚阳光知识产权代理有限公司 | 北京三聚阳光知识产权代理有限公司 | 本发明属于无机材料领域,公开了一种具有低导热系数的高硅氧玻璃纤维棉及其制备方法,本发明的酸沥滤升温过程匀速缓慢进行,使酸液以较缓慢地速率溶蚀所述纤维棉纤维体内的非氧化硅组分,升温结束后设置保温阶段,使反应原料间接触更充分以实现纤维的完全溶蚀,从而减少纤维表面块状溶蚀现象,较好地保留了纤维柱状形貌,有利于酸沥滤后纤维产生多孔结构,进而提高纤维产品的隔热保温性能。同时,本发明中酸沥滤处理的反应初期温度较低,反应速率较慢,纤维与酸液的接触面速度适中,不会造成反应产物在纤维表面大量富集,有利于纤维内部杂质离子的迁移,进一步提高了玻璃纤维中二氧化硅的含量。
82 | 一种高硅氧玻璃纤维棉及其制备方法 | CN108503240B | 发明授权 | 有效-授权 | 2018-05-22 | 2021-03-12 | C03C25/68(2006.01)I;C03C25/002(2018.01)I | 郭仁贤;祖群;王振朋;赵骁儒;吕兴珍 | 中材科技股份有限公司; 北京三聚阳光知识产权代理有限公司 | 北京三聚阳光知识产权代理有限公司 | 本发明属于无机材料领域,公开了一种具有低导热系数的高硅氧玻璃纤维棉及其制备方法,本发明的酸沥滤升温过程匀速缓慢进行,使酸液以较缓慢地速率溶蚀所述纤维棉纤维体内的非氧化硅组分,升温结束后设置保温阶段,使反应原料间接触更充分以实现纤维的完全溶蚀,从而减少纤维表面块状溶蚀现象,较好地保留了纤维柱状形貌,有利于酸沥滤后纤维产生多孔结构,进而提高纤维产品的隔热保温性能。同时,本发明中酸沥滤处理的反应初期温度较低,反应速率较慢,纤维与酸液的接触面速度适中,不会造成反应产物在纤维表面大量富集,有利于纤维内部杂质离子的迁移,进一步提高了玻璃纤维中二氧化硅的含量。
83 | 一种外延增强式玄武岩纤维拉丝漏板 | CN108383374A | 发明专利 | 实审 | 2018-04-26 | 2018-08-10 | C03B37/08(2006.01)I | 董鹤峰 | 南京天翼专利代理有限责任公司; 中材科技股份有限公司 | 南京天翼专利代理有限责任公司 | 本发明公开了一种外延增强式玄武岩纤维拉丝漏板,可应用于玄武岩纤维及其他玻璃纤维的拉丝生产。该漏板由漏板槽体、法兰、电极板、横向增强筋、吊筋及测温电偶组成。漏板的底板设计有数道纵向加强凸筋。横向增强筋贯穿侧壁,并通过其两侧的吊筋与底板凸筋相连,形成纵横交错的立体增强结构。横向增强筋和底板凸筋均有辅助支撑,使漏板达到外延增强的目的。本发明中,由于横向增强筋、吊筋及底板凸筋的作用,同时应用先进的合金材料,减少了漏板槽体的蠕变,保证了漏板的整体稳定性和较长的使用寿命。
84 | 一种立体增强式特种纤维拉丝漏板 | CN208292867U | 实用新型 | 有效-授权 | 2018-04-26 | 2018-12-28 | C03B37/08(2006.01)I | 董鹤峰 | 中材科技股份有限公司; 南京天翼专利代理有限责任公司 | 南京天翼专利代理有限责任公司 | 本实用新型公开了一种立体增强式特种纤维拉丝漏板,可应用于玄武岩纤维及其他玻璃纤维的拉丝生产。该漏板由漏板槽体、法兰、电极板、横向增强筋、吊筋及测温电偶组成。漏板的底板设计有数道纵向加强凸筋。横向增强筋贯穿侧壁,并通过其两侧的吊筋与底板凸筋相连,形成纵横交错的立体增强结构。横向增强筋和底板凸筋均有辅助支撑,使漏板达到外延增强的目的。本实用新型中,由于横向增强筋、吊筋及底板凸筋的作用,同时应用先进的合金材料,减少了漏板槽体的蠕变,保证了漏板的整体稳定性和较长的使用寿命。
85 | 一种敞开式单网双流浆斜网成型器 | CN108457116B | 发明授权 | 有效-授权 | 2018-04-17 | 2023-10-20 | D21F1/06(2006.01)I;D21F1/02(2006.01)I;D21F1/48(2006.01)I | 王平;范凌云;沈维海;王屹;费传军;黎鹏 | 中材科技股份有限公司; 南京天翼专利代理有限责任公司 | 南京天翼专利代理有限责任公司 | 本发明公开了一种敞开式单网双流浆斜网成型器,包括两个流浆箱、绕制在多个驱动辊上呈环状的成型网、真空抽吸箱和匀浆辊。两个流浆箱中均设置有多个隔板,分为上隔板组和下隔板组,上隔板组包括多个高度相同,等间距设置的上隔板,上隔板的上端和两侧与流浆箱的顶板、两侧板对应密封固连,上隔板的下端与流浆箱的底板之间存在间隙;下隔板组包括多个沿浆液流动方向高度依次递减、等间距设置的下隔板,下隔板的下端和两侧与流浆箱的底板、两侧板对应密封连接,下隔板的上端与流浆箱的顶板之间存在间隙;上隔板与下隔板间隔设置。所设计的匀浆辊符合浆料特性,且调节方便,可保证浆料均匀上网。同时,对吸湿箱抽真空的压力进行独立精准控制,有效保证均匀脱水。
86 | 一种敞开式单网双流浆斜网成型器 | CN108457116A | 发明专利 | 有效-授权 | 2018-04-17 | 2018-08-28 | D21F1/06(2006.01)I;D21F1/02(2006.01)I;D21F1/48(2006.01)I | 王平;范凌云;沈维海;王屹;费传军;黎鹏 | 中材科技股份有限公司; 南京天翼专利代理有限责任公司 | 南京天翼专利代理有限责任公司 | 本发明公开了一种敞开式单网双流浆斜网成型器,包括两个流浆箱、绕制在多个驱动辊上呈环状的成型网、真空抽吸箱和匀浆辊。两个流浆箱中均设置有多个隔板,分为上隔板组和下隔板组,上隔板组包括多个高度相同,等间距设置的上隔板,上隔板的上端和两侧与流浆箱的顶板、两侧板对应密封固连,上隔板的下端与流浆箱的底板之间存在间隙;下隔板组包括多个沿浆液流动方向高度依次递减、等间距设置的下隔板,下隔板的下端和两侧与流浆箱的底板、两侧板对应密封连接,下隔板的上端与流浆箱的顶板之间存在间隙;上隔板与下隔板间隔设置。所设计的匀浆辊符合浆料特性,且调节方便,可保证浆料均匀上网。同时,对吸湿箱抽真空的压力进行独立精准控制,有效保证均匀脱水。
87 | 一种特种纸双流浆成型器 | CN208136603U | 实用新型 | 有效-授权 | 2018-04-17 | 2018-11-23 | D21F1/06(2006.01)I;D21F1/02(2006.01)I;D21F1/48(2006.01)I | 王平;范凌云;沈维海;王屹;费传军;黎鹏 | 中材科技股份有限公司; 南京天翼专利代理有限责任公司 | 南京天翼专利代理有限责任公司 | 本实用新型公开了一种特种纸双流浆成型器,包括两个流浆箱、绕制在多个驱动辊上呈环状的成型网、真空抽吸箱和匀浆辊。两个流浆箱中均设置有多个隔板,分为上隔板组和下隔板组,上隔板组包括多个高度相同,等间距设置的上隔板,上隔板的上端和两侧与流浆箱的顶板、两侧板对应密封固连,上隔板的下端与流浆箱的底板之间存在间隙;下隔板组包括多个沿浆液流动方向高度依次递减、等间距设置的下隔板,下隔板的下端和两侧与流浆箱的底板、两侧板对应密封连接,下隔板的上端与流浆箱的顶板之间存在间隙;上隔板与下隔板间隔设置。所设计的匀浆辊符合浆料特性,且调节方便,可保证浆料均匀上网。同时,对吸湿箱抽真空的压力进行独立精准控制,有效保证均匀脱水。
88 | 一种冷却装置、玻璃纤维的成形装置、冷却及成形方法 | CN108395093A | 发明专利 | 实审 | 2018-04-03 | 2018-08-14 | C03B37/02(2006.01)I | 祖群;陈洋;刘劲松;赵谦;郑向阳;周建淼;朱立平;郭仁贤 | 中材科技股份有限公司; 北京三聚阳光知识产权代理有限公司 | 北京三聚阳光知识产权代理有限公司 | 本发明属于玻璃纤维生产技术领域,公开了一种冷却装置、玻璃纤维的成形装置以及冷却及成形方法。本发明的冷却装置包括冷却剂输出装置和辅助冷却装置,所述辅助冷却装置对冷却室内的冷却剂进行二次冷却,从而提高了输出冷却剂温度的稳定性,提高了冷却装置的冷却效果;同时还降低了冷却装置的整体温度,为冷却装置长期高效稳定地运行提供了有力的保障。
89 | 一种冷却装置及玻璃纤维的成形装置 | CN208649132U | 实用新型 | 有效-授权 | 2018-04-03 | 2019-03-26 | C03B37/02(2006.01)I | 祖群;陈洋;刘劲松;赵谦;郑向阳;周建淼;朱立平;郭仁贤 | 中材科技股份有限公司; 北京三聚阳光知识产权代理有限公司 | 北京三聚阳光知识产权代理有限公司 | 本实用新型属于玻璃纤维生产技术领域,公开了一种冷却装置及玻璃纤维的成形装置。本实用新型的冷却装置包括冷却剂输出装置和辅助冷却装置,所述辅助冷却装置对冷却室内的冷却剂进行二次冷却,从而提高了输出冷却剂温度的稳定性,提高了冷却装置的冷却效果;同时还降低了冷却装置的整体温度,为冷却装置长期高效稳定地运行提供了有力的保障。
90 | 核电站用玻璃纤维水过滤纸及其制备方法 | CN108505390A | 发明专利 | 有效-授权 | 2018-03-09 | 2018-09-07 | D21H15/12(2006.01)I;D21H15/02(2006.01)I;D21H13/40(2006.01)I;D21H13/24(2006.01)I;D21H13/14(2006.01)I;D21H13/26(2006.01)I;D21H13/20(2006.01)I;D21H19/10(2006.01)I;D21H21/14(2006.01)I;D21H27/08(2006.01)I;D21H27/38(2006.01)I;B32B17/02(2006.01)I;B32B17/12(2006.01)I;B32B17/10(2006.01)I;B32B7/12(2006.01)I;B32B27/02(2006.01)I;B32B27/12(2006.01)I;B32B27/36(2006.01)I;B32B27/34(2006.01)I;B32B27/28(2006.01)I;B32B27/32(2006.01)I;B32B33/00(2006.01)I;B32B37/12(2006.01)I;B32B37/06(2006.01)I;B32B37/10(2006.01)I;B32B37/08(2006.01)I | 王莹;王屹;胡晓侠;严洁;代丰;费传军;陈阳;陈晓燕;范凌云 | 中材科技股份有限公司; 南京天翼专利代理有限责任公司 | 南京天翼专利代理有限责任公司 | 本发明公开了一种核电站用玻璃纤维水过滤纸及其制备方法,所述由两种以上打浆度为39~60°SR硼硅酸盐玻璃微纤维棉和直径为0.3~2den、长度为5~10mm高性能有机纤维制成,所述高性能有机纤维所占的质量百分比为3~15%。湿纸页依次施加絮凝剂、成膜剂、粘结剂,干燥后单面或双面贴合无纺布形成玻璃纤维水过滤纸。本发明所得玻璃纤维水过滤纸的过滤精度≤0.45μm,SiO2的析出量<0.8PPM,满足核电站一回路的水质要求。
91 | 核电站用玻璃纤维水过滤纸及其制备方法 | CN108505390B | 发明授权 | 有效-授权 | 2018-03-09 | 2019-11-15 | D21H15/12(2006.01)I;D21H15/02(2006.01)I;D21H13/40(2006.01)I;D21H13/24(2006.01)I;D21H13/14(2006.01)I;D21H13/26(2006.01)I;D21H13/20(2006.01)I;D21H19/10(2006.01)I;D21H21/14(2006.01)I;D21H27/08(2006.01)I;D21H27/38(2006.01)I;B32B17/02(2006.01)I;B32B17/12(2006.01)I;B32B17/10(2006.01)I;B32B7/12(2006.01)I;B32B27/02(2006.01)I;B32B27/12(2006.01)I;B32B27/36(2006.01)I;B32B27/34(2006.01)I;B32B27/28(2006.01)I;B32B27/32(2006.01)I;B32B33/00(2006.01)I;B32B37/12(2006.01)I;B32B37/06(2006.01)I;B32B37/10(2006.01)I;B32B37/08(2006.01)I | 王莹;王屹;胡晓侠;严洁;代丰;费传军;陈阳;陈晓燕;范凌云 | 中材科技股份有限公司; 南京天翼专利代理有限责任公司 | 南京天翼专利代理有限责任公司 | 本发明公开了一种核电站用玻璃纤维水过滤纸及其制备方法,所述由两种以上打浆度为39~60°SR硼硅酸盐玻璃微纤维棉和直径为0.3~2den、长度为5~10mm高性能有机纤维制成,所述高性能有机纤维所占的质量百分比为3~15%。湿纸页依次施加絮凝剂、成膜剂、粘结剂,干燥后单面或双面贴合无纺布形成玻璃纤维水过滤纸。本发明所得玻璃纤维水过滤纸的过滤精度≤0.45μm,SiO2的析出量<0.8PPM,满足核电站一回路的水质要求。
92 | 一种铅炭电池用AGM隔膜及其制备方法 | CN108448029B | 发明授权 | 有效-授权 | 2018-03-08 | 2020-04-21 | H01M2/14(2006.01)I;H01M2/16(2006.01)I;H01M10/06(2006.01)I | 王屹;倪君;刘铁军;宋德华;王伟 | 中材科技股份有限公司; 南京天翼专利代理有限责任公司 | 南京天翼专利代理有限责任公司 | 本发明公开了一种铅炭电池用AGM隔膜及其制备方法。本发明铅炭电池用AGM隔膜,通过采用粗细高碱玻璃纤维复配经湿法工艺制备隔膜,所得隔膜强度性能好,不仅可以满足装配机械化生产,还可以防止电池使用过程中铅枝晶穿刺隔膜,造成电池短路;加压吸酸性能好,能够吸收足够电解液保证电池大容量放电;回弹性能好,使得隔膜与极板保持紧密接触,减少活性物质的脱落;湿态保压性能好,提高了电池的容量、循环寿命;制备工艺简单,利用它生产的铅炭电池具有优异的大电流充放电性能以及循环寿命。
93 | 一种铅炭电池用AGM隔膜及其制备方法 | CN108448029A | 发明专利 | 有效-授权 | 2018-03-08 | 2018-08-24 | H01M2/14(2006.01)I;H01M2/16(2006.01)I;H01M10/06(2006.01)I | 王屹;倪君;刘铁军;宋德华;王伟 | 中材科技股份有限公司; 南京天翼专利代理有限责任公司 | 南京天翼专利代理有限责任公司 | 本发明公开了一种铅炭电池用AGM隔膜及其制备方法。本发明铅炭电池用AGM隔膜,通过采用粗细高碱玻璃纤维复配经湿法工艺制备隔膜,所得隔膜强度性能好,不仅可以满足装配机械化生产,还可以防止电池使用过程中铅枝晶穿刺隔膜,造成电池短路;加压吸酸性能好,能够吸收足够电解液保证电池大容量放电;回弹性能好,使得隔膜与极板保持紧密接触,减少活性物质的脱落;湿态保压性能好,提高了电池的容量、循环寿命;制备工艺简单,利用它生产的铅炭电池具有优异的大电流充放电性能以及循环寿命。
94 | 可模块化空间扩展的快装活动房结构及快装活动房的安装方法 | CN108222277B | 发明授权 | 有效-授权 | 2018-02-27 | 2023-10-20 | E04B1/348(2006.01)I;E04B1/58(2006.01)I | 周军;陶宁杰;徐长进;赵谦;焦长君;刘宇都;匡宁;宋晓龙;何宏 | 中材科技股份有限公司; 南京天翼专利代理有限责任公司 | 南京天翼专利代理有限责任公司 | 本发明公开了可模块化空间扩展的快装活动房结构,至少包括一个元胞结构单元,每个元胞结构单元包括四个底连接件和四个顶连接件,四个底连接件沿水平面呈正方形布置,四个顶连接件分别位于一个底连接件的正上方;在相邻的连接件上设置有梁柱;底连接件和顶连接件可上下连接,底连接件、顶连接件和梁柱之间具有能够卡合在一起的连接结构,利用这些连接结构可以快速完成活动房的快速建造。本发明还公开了具有上述快装活动房结构的快装活动房的安装方法,利用该安装方法可以快速的完成活动房屋的搭建。
95 | 可模块化空间扩展的快装活动房结构及快装活动房的安装方法 | CN108222277A | 发明专利 | 有效-授权 | 2018-02-27 | 2018-06-29 | E04B1/348(2006.01)I;E04B1/58(2006.01)I | 周军;陶宁杰;徐长进;赵谦;焦长君;刘宇都;匡宁;宋晓龙;何宏 | 中材科技股份有限公司; 南京天翼专利代理有限责任公司 | 南京天翼专利代理有限责任公司 | 本发明公开了可模块化空间扩展的快装活动房结构,至少包括一个元胞结构单元,每个元胞结构单元包括四个底连接件和四个顶连接件,四个底连接件沿水平面呈正方形布置,四个顶连接件分别位于一个底连接件的正上方;在相邻的连接件上设置有梁柱;底连接件和顶连接件可上下连接,底连接件、顶连接件和梁柱之间具有能够卡合在一起的连接结构,利用这些连接结构可以快速完成活动房的快速建造。本发明还公开了具有上述快装活动房结构的快装活动房的安装方法,利用该安装方法可以快速的完成活动房屋的搭建。
96 | 可空间拓展的活动房的定位接头件及梁柱连接件 | CN108560707A | 发明专利 | 有效-授权 | 2018-02-27 | 2018-09-21 | E04B1/24(2006.01)I;E04B1/58(2006.01)I | 焦长君;徐长进;赵谦;宋晓龙;刘宇都;匡宁;何宏 | 中材科技股份有限公司; 南京天翼专利代理有限责任公司 | 南京天翼专利代理有限责任公司 | 本发明公开了一种可空间拓展的活动房的定位接头件,该定位接头件包括截面呈正方形的第一中心柱,在第一中心柱的四个第一外侧面上各设置有一个第一柱型配合体,在第一中心柱的一个端面上设置有一个第二柱型配合体,该定位接头件可以作为活动房的顶角的连接构件,在完成一间活动房的建造后,可将连接构件的未使用的第一柱型配合体为连接点,沿水平方向继续建造相邻的房间,实现活动房的快速搭建。本发明中还提供一种梁柱连接件,该梁柱连接件具有与梁柱连接部和与梁柱连接部相连接的咬合部,咬合部具有一第二配合槽,利用第二配合槽可以将梁柱连接件连接到定位接头件上,实现活动房屋建造速度的有效提高。
97 | 可空间拓展的活动房的定位接头件及梁柱连接件 | CN108560707B | 发明授权 | 有效-授权 | 2018-02-27 | 2024-01-12 | E04B1/24(2006.01)I;E04B1/58(2006.01)I; | 焦长君;徐长进;赵谦;宋晓龙;刘宇都;匡宁;何宏 | 中材科技股份有限公司; 南京天翼专利代理有限责任公司 | 南京天翼专利代理有限责任公司 | 本发明公开了一种可空间拓展的活动房的定位接头件,该定位接头件包括截面呈正方形的第一中心柱,在第一中心柱的四个第一外侧面上各设置有一个第一柱型配合体,在第一中心柱的一个端面上设置有一个第二柱型配合体,该定位接头件可以作为活动房的顶角的连接构件,在完成一间活动房的建造后,可将连接构件的未使用的第一柱型配合体为连接点,沿水平方向继续建造相邻的房间,实现活动房的快速搭建。本发明中还提供一种梁柱连接件,该梁柱连接件具有与梁柱连接部和与梁柱连接部相连接的咬合部,咬合部具有一第二配合槽,利用第二配合槽可以将梁柱连接件连接到定位接头件上,实现活动房屋建造速度的有效提高。
98 | 一种墙板安装结构 | CN207998933U | 实用新型 | 有效-授权 | 2018-02-27 | 2018-10-23 | E04B1/38(2006.01)I | 宋晓龙;徐长进;赵谦;焦长君;刘宇都;匡宁;何宏 | 中材科技股份有限公司; 南京天翼专利代理有限责任公司 | 南京天翼专利代理有限责任公司 | 本申请公开了一种墙板安装结构,其包括墙板和梁柱,墙板具有相邻的第一墙板外表面与外侧面;梁柱具有内侧面;在墙板的外侧面上设置有一密封部,在密封部上设置有密封件;在墙板内设置有锁腔,该锁腔在墙板的外侧面上具有锁腔出口,在锁腔内设置有锁具,该锁具包括锁身,在锁身的朝向锁腔出口的一侧设置有锁头,在锁头上有一斜面,在斜面与锁身之间有一抵靠面;在梁柱内设置有具有锁合腔入口的锁合腔,锁合腔入口形成有限制面;在将锁具的锁头伸入梁柱的锁合腔时,抵靠面抵靠在限制面上,密封件抵靠在梁柱的第一梁柱外表面上,使墙板连接在梁柱上。本实用新型能够快速完成墙板与梁柱的连接,并可顺利地、无损地完成墙板与梁柱的分离。
99 | 可空间拓展的活动房的定位接头件及梁柱连接件 | CN207998927U | 实用新型 | 终止-避重放弃 | 2018-02-27 | 2018-10-23 | E04B1/24(2006.01)I;E04B1/58(2006.01)I | 焦长君;徐长进;赵谦;宋晓龙;刘宇都;匡宁;何宏 | 中材科技股份有限公司; 南京天翼专利代理有限责任公司 | 南京天翼专利代理有限责任公司 | 本实用新型公开了一种可空间拓展的活动房的定位接头件,该定位接头件包括截面呈正方形的第一中心柱,在第一中心柱的四个第一外侧面上各设置有一个第一柱型配合体,在第一中心柱的一个端面上设置有一个第二柱型配合体,该定位接头件可以作为活动房的顶角的连接构件,在完成一间活动房的建造后,可将连接构件的未使用的第一柱型配合体为连接点,沿水平方向继续建造相邻的房间,实现活动房的快速搭建。本实用新型中还提供一种梁柱连接件,该梁柱连接件具有与梁柱连接部和与梁柱连接部相连接的咬合部,咬合部具有一第二配合槽,利用第二配合槽可以将梁柱连接件连接到定位接头件上,实现活动房屋建造速度的有效提高。
100 | 可模块化空间扩展的快装活动房结构 | CN207998931U | 实用新型 | 终止-避重放弃 | 2018-02-27 | 2018-10-23 | E04B1/348(2006.01)I;E04B1/58(2006.01)I | 周军;陶宁杰;徐长进;赵谦;焦长君;刘宇都;匡宁;宋晓龙;何宏 | 中材科技股份有限公司; 南京天翼专利代理有限责任公司 | 南京天翼专利代理有限责任公司 | 本实用新型公开了可模块化空间扩展的快装活动房结构,至少包括一个元胞结构单元,每个元胞结构单元包括四个底连接件和四个顶连接件,四个底连接件沿水平面呈正方形布置,四个顶连接件分别位于一个底连接件的正上方;在相邻的连接件上设置有梁柱;底连接件和顶连接件可上下连接,底连接件、顶连接件和梁柱之间具有能够卡合在一起的连接结构,利用这些连接结构可以快速完成活动房的快速建造。
101 | 一种用于活动房屋的梁柱 | CN207998924U | 实用新型 | 有效-授权 | 2018-02-27 | 2018-10-23 | E04B1/18(2006.01)I | 徐长进;宋晓龙;赵谦;焦长君;刘宇都;匡宁;何宏 | 中材科技股份有限公司; 南京天翼专利代理有限责任公司 | 南京天翼专利代理有限责任公司 | 本实用新型公开了一种用于活动房屋的梁柱,其包括一截面呈矩形的空心管,该空心管具有一中心轴线,空心管的四个侧壁沿径向向外凸出形成四个条状凸起,每个条状凸起均由一侧壁的中心部向外凸出而形成,每个条状凸起均沿中心轴线方向延伸;每个条状凸起的外壁包括两个沿中心轴线方向延伸的第一外壁、以及封闭两个第一外壁的第二外壁。优选地,四个条状凸起相对于中心轴线中心对称。当采用本实用新型建造活动房屋时,其中的梁柱可作为房屋的立柱或横梁,该梁柱形成活动房屋的框架后,将房屋的墙板、底板及顶板等板件安装在框架上即可,由于梁柱具有四个相互对称的条状凸起,在安装过程中无需考虑梁柱的安装方向,可有效地加快安装速度。
102 | 一种高抗折、高包覆效果的玻纤布滤料后处理方法 | CN108049178A | 发明专利 | 驳回 | 2017-12-29 | 2018-05-18 | D06M15/256(2006.01)I;D06M15/643(2006.01)I;D06M13/517(2006.01)I;D06M13/513(2006.01)I;D06M13/02(2006.01)I;D06M13/402(2006.01)I | 魏涛;周诚;王屹;高政;陈昊光;宛晨寅;曹金亮;叶治;糜雅斐;张振;尹奕玲 | 中材科技股份有限公司; 南京天翼专利代理有限责任公司 | 南京天翼专利代理有限责任公司 | 本发明公开了一种高抗折、高包覆效果的玻纤布滤料后处理方法,首先将以下重量份数的配方组分搅拌均匀后制成处理液;然后将玻纤布在处理液中浸渍后进行压扎,最后将压扎处理后的玻纤布经高温烘道烧结后,制得玻纤布滤料;上述配方组分的具体组分和质量份数如下:防酸剂:2‑30份;偶联剂:0.1‑0.4份;柔软剂:1‑8份;溶剂:40‑80份;pH值调节剂:0.01‑0.05份。本发明通过调节配方中各组分的配比,使得玻纤布的耐折性能提高显著,处理后玻纤布滤料的径向达到8‑10万次左右,纬向耐折达到3‑5万次。
103 | 一种平面内斜向纱可设计的层连结构 | CN108004651A | 发明专利 | 有效-授权 | 2017-12-29 | 2018-05-08 | D03D25/00(2006.01)I | 朱建勋;朱梦蝶;唐亦囡;王高强 | 中材科技股份有限公司; 南京天翼专利代理有限责任公司 | 南京天翼专利代理有限责任公司 | 本发明涉及一种平面内斜向纱可设计的层连结构,有多层,每层均由经纱和斜向纱两部分组成,其中经纱沿织物长度方向呈正弦波形态分布;斜向纱则与经纱以一定夹角沿长度方向正向或反向螺旋式延伸,并与经纱交织,前述夹角为锐角;斜向纱在与本层经纱交织的同时,还与相邻层经纱交织。本发明可提高平面内各向性能,便于实现机械化制备,能够较好地满足织物均匀性、整体性、损伤容限高、耐冲击、抗分层和抗疲劳等要求,具有均匀性好、性能优、操作简便、利于机械化制备、可高效低成本等优点。本发明可应用于板块型织物的成型,也可应用于筒形、锥形、异形等回转体型织物的成型。
104 | 一种平面内斜向纱可设计的层连结构 | CN108004651B | 发明授权 | 有效-授权 | 2017-12-29 | 2022-04-19 | D03D25/00(2006.01)I | 朱建勋;朱梦蝶;唐亦囡;王高强 | 中材科技股份有限公司; 南京天翼专利代理有限责任公司 | 南京天翼专利代理有限责任公司 | 本发明涉及一种平面内斜向纱可设计的层连结构,有多层,每层均由经纱和斜向纱两部分组成,其中经纱沿织物长度方向呈正弦波形态分布;斜向纱则与经纱以一定夹角沿长度方向正向或反向螺旋式延伸,并与经纱交织,前述夹角为锐角;斜向纱在与本层经纱交织的同时,还与相邻层经纱交织。本发明可提高平面内各向性能,便于实现机械化制备,能够较好地满足织物均匀性、整体性、损伤容限高、耐冲击、抗分层和抗疲劳等要求,具有均匀性好、性能优、操作简便、利于机械化制备、可高效低成本等优点。本发明可应用于板块型织物的成型,也可应用于筒形、锥形、异形等回转体型织物的成型。
105 | 一种快速获取异形曲面结构厚度分布的方法 | CN108225243A | 发明专利 | 有效-授权 | 2017-12-28 | 2018-06-29 | G01B21/08(2006.01)I | 赵谦;朱立平;王启兴;孙雪坤;吕士武 | 中材科技股份有限公司; 南京天翼专利代理有限责任公司 | 南京天翼专利代理有限责任公司 | 本发明公开了一种快速获取异形曲面结构厚度分布的方法,对于采用平面仿形制备的变厚度曲面实体结构,其曲面到平面展开的厚度精度大大影响结构成形的质量。而目前尚缺乏关于异形曲面实体结构展开厚度获取的方法,为解决此类问题,本发明提出了一种高效、高精度的方法:基于结构的网格划分模型,通过采用插值法对曲面结构进行分片处理,以结构几何拓扑关系获取片体厚度并展开,最终进行积分叠加得到曲面结构的展开厚度分布。
106 | 一种快速获取异形曲面结构厚度分布的方法 | CN108225243B | 发明授权 | 有效-授权 | 2017-12-28 | 2019-09-10 | G01B21/08(2006.01)I | 赵谦;朱立平;王启兴;孙雪坤;吕士武 | 中材科技股份有限公司; 南京天翼专利代理有限责任公司 | 南京天翼专利代理有限责任公司 | 本发明公开了一种快速获取异形曲面结构厚度分布的方法,对于采用平面仿形制备的变厚度曲面实体结构,其曲面到平面展开的厚度精度大大影响结构成形的质量。而目前尚缺乏关于异形曲面实体结构展开厚度获取的方法,为解决此类问题,本专利提出了一种高效、高精度的方法基于结构的网格划分模型,通过采用插值法对曲面结构进行分片处理,以结构几何拓扑关系获取片体厚度并展开,最终进行积分叠加得到曲面结构的展开厚度分布。
107 | 一种玻璃纤维废丝与配合料自动投料系统及其投料方法 | CN107963801A | 发明专利 | 实审 | 2017-12-27 | 2018-04-27 | C03B3/02(2006.01)I;G05B19/042(2006.01)I | 王振朋;刘劲松;祖群;周建淼;蔡增伟 | 中材科技股份有限公司; 南京天翼专利代理有限责任公司 | 南京天翼专利代理有限责任公司 | 本发明提供了一种玻璃纤维废丝与配合料自动投料系统及其投料方法,其中,自动投料系统包括配合料仓、废丝料仓、配合料仓螺旋电机、配合料螺旋输送机、废丝仓螺旋电机、废丝螺旋输送机、投料螺旋电机、称重传感器、高温玻璃液面仪、自动投料机料仓、自动投料机DCS控制系统以及自动投料螺旋输送机;自动投料方法由自动投料机DCS控制系统通过接收自动投料机上称重传感器的信号,根据设定要求,自动往自动投料机料仓内投入玻璃纤维废丝或配合料,并将投料机电机调整到相应的频率进行投料,同时,根据高温玻璃液面仪反馈的玻璃液面情况对投料机的投料速度进行进一步调节。
108 | 一种玻璃纤维废丝与配合料自动投料系统 | CN207877561U | 实用新型 | 有效-授权 | 2017-12-27 | 2018-09-18 | C03B3/02(2006.01)I;G05B19/042(2006.01)I | 王振朋;刘劲松;祖群;周建淼;蔡增伟 | 中材科技股份有限公司; 南京天翼专利代理有限责任公司 | 南京天翼专利代理有限责任公司 | 本实用新型提供了一种玻璃纤维废丝与配合料自动投料系统,其中,自动投料系统包括配合料仓、废丝料仓、配合料仓螺旋电机、配合料螺旋输送机、废丝仓螺旋电机、废丝螺旋输送机、投料螺旋电机、称重传感器、高温玻璃液面仪、自动投料机料仓、自动投料机DCS控制系统以及自动投料螺旋输送机;自动投料方法由自动投料机DCS控制系统通过接收自动投料机上称重传感器的信号,根据设定要求,自动往自动投料机料仓内投入玻璃纤维废丝或配合料,并将投料机电机调整到相应的频率进行投料,同时,根据高温玻璃液面仪反馈的玻璃液面情况对投料机的投料速度进行进一步调节。
109 | 一种评价玄武岩池窑中原料熔化均匀性的方法及系统 | CN108256161B | 发明授权 | 有效-授权 | 2017-12-22 | 2020-09-22 | G06F30/20(2020.01)I | 于守富;朱立平;吕士武;孙雪坤;王启兴;杨成 | 中材科技股份有限公司; 南京天翼专利代理有限责任公司 | 南京天翼专利代理有限责任公司 | 一种评价玄武岩池窑中原料熔化均匀性的方法及系统,采用迭代计算的方式,追踪玄武岩池窑中的若干无质量示踪粒子,计算每个粒子在流动路径上的熔化指数,最终通过熔化均匀性指数的大小来量化评估池窑中的原料熔化均匀性。本发明提供了一种快速、简便、成本低廉的适用于评价玄武岩池窑中原料熔化均匀性的方法,可采用计算机编程的形式快速实现,推动了玄武岩纤维生产向池窑法规模化方向发展。
110 | 一种评价玄武岩池窑中原料熔化均匀性的方法及系统 | CN108256161A | 发明专利 | 有效-授权 | 2017-12-22 | 2018-07-06 | G06F30/20(2020.01)I | 于守富;朱立平;吕士武;孙雪坤;王启兴;杨成 | 中材科技股份有限公司; 南京天翼专利代理有限责任公司 | 南京天翼专利代理有限责任公司 | 一种评价玄武岩池窑中原料熔化均匀性的方法及系统,采用迭代计算的方式,追踪玄武岩池窑中的若干无质量示踪粒子,计算每个粒子在流动路径上的熔化指数,最终通过熔化均匀性指数的大小来量化评估池窑中的原料熔化均匀性。本发明提供了一种快速、简便、成本低廉的适用于评价玄武岩池窑中原料熔化均匀性的方法,可采用计算机编程的形式快速实现,推动了玄武岩纤维生产向池窑法规模化方向发展。
111 | 大尺寸变厚度回转体预制体及其制备方法 | CN108004650A | 发明专利 | 有效-授权 | 2017-12-11 | 2018-05-08 | D03D25/00(2006.01)I | 赵谦;周海丽;张立泉;李超;郭洪伟 | 中材科技股份有限公司; 南京天翼专利代理有限责任公司 | 南京天翼专利代理有限责任公司 | 本发明公开了一种大尺寸变厚度回转体预制体,其壁厚沿轴线方向连续变化,变厚度回转体预制体由变厚度预制体经多层卷绕而成,变厚度预制体为三维层连结构织物,变厚度预制体的纬向方向与变厚度回转体预制体的中心轴线位于同一平面内。本发明还公开了上述回转体预制体的制备方法,步骤如下:(1)确定拟生产的变厚度回转体预制体的尺寸参数;(2)确定拟生产的变厚度回转体预制体的均匀分层数量,基于变厚度回转体预制体的尺寸参数确定变厚度预制体的尺寸参数;(3)在织机上织造变厚度预制体并完成;(4)将变厚度预制体连续卷绕在回转体芯模上,获得变厚度回转体预制体。本发明具有制造连续,效率高,以及变厚度回转体直径不受限等优点。
112 | 大尺寸变厚度回转体预制体及其制备方法 | CN108004650B | 发明授权 | 有效-授权 | 2017-12-11 | 2020-03-17 | D03D25/00(2006.01)I | 赵谦;周海丽;张立泉;李超;郭洪伟 | 中材科技股份有限公司; 南京天翼专利代理有限责任公司 | 南京天翼专利代理有限责任公司 | 本发明公开了一种大尺寸变厚度回转体预制体,其壁厚沿轴线方向连续变化,变厚度回转体预制体由变厚度预制体经多层卷绕而成,变厚度预制体为三维层连结构织物,变厚度预制体的纬向方向与变厚度回转体预制体的中心轴线位于同一平面内。本发明还公开了上述回转体预制体的制备方法,步骤如下:(1)确定拟生产的变厚度回转体预制体的尺寸参数;(2)确定拟生产的变厚度回转体预制体的均匀分层数量,基于变厚度回转体预制体的尺寸参数确定变厚度预制体的尺寸参数;(3)在织机上织造变厚度预制体并完成;(4)将变厚度预制体连续卷绕在回转体芯模上,获得变厚度回转体预制体。本发明具有制造连续,效率高,以及变厚度回转体直径不受限等优点。
113 | 一种复杂曲面编织预制体的厚度测量方法 | CN108180847A | 发明专利 | 有效-授权 | 2017-12-11 | 2018-06-19 | G01B11/06(2006.01)I | 赵谦;王昆;张立泉;李超;郭洪伟 | 中材科技股份有限公司; 南京天翼专利代理有限责任公司 | 南京天翼专利代理有限责任公司 | 本发明提供了一种复杂曲面编织预制体的厚度测量方法,步骤包括三维激光扫描设备的现场调试准备;将三维激光扫描设备以及抽真空平台的位置相对固定,再安装预制体模具,对模具基座所在平面以及三维激光扫描设备的坐标进行校准;扫描获得支撑模上表面点云;在支撑模上表面放置待测预制体;在模具基座上覆盖真空膜,进行抽真空;在达到预设真空度后,扫描获得真空膜上表面点云;将真空膜上表面点云与支撑模上表面点云进行测量偏差操作,获得待测预制体在预设真空度下的测量厚度值。该厚度测量方法采用抽真空厚度测量方法测量复杂曲面编织预制体厚度,对预制体无任何损伤,适用于多种形状编织预制体的厚度测量。
114 | 一种复杂曲面编织预制体的厚度测量方法 | CN108180847B | 发明授权 | 有效-授权 | 2017-12-11 | 2020-04-17 | G01B11/06(2006.01)I | 赵谦;王昆;张立泉;李超;郭洪伟 | 中材科技股份有限公司; 南京天翼专利代理有限责任公司 | 南京天翼专利代理有限责任公司 | 本发明提供了一种复杂曲面编织预制体的厚度测量方法,步骤包括:三维激光扫描设备的现场调试准备;将三维激光扫描设备以及抽真空平台的位置相对固定,再安装预制体模具,对模具基座所在平面以及三维激光扫描设备的坐标进行校准;扫描获得支撑模上表面点云;在支撑模上表面放置待测预制体;在模具基座上覆盖真空膜,进行抽真空;在达到预设真空度后,扫描获得真空膜上表面点云;将真空膜上表面点云与支撑模上表面点云进行测量偏差操作,获得待测预制体在预设真空度下的测量厚度值。该厚度测量方法采用抽真空厚度测量方法测量复杂曲面编织预制体厚度,对预制体无任何损伤,适用于多种形状编织预制体的厚度测量。
115 | 一种多层编织预制体的引纬装置及引纬方法 | CN108035053B | 发明授权 | 有效-授权 | 2017-12-11 | 2021-03-12 | D03D47/18(2006.01)I;D03D47/34(2006.01)I;D03D47/36(2006.01)I | 赵谦;宋坤;张立泉;李超;郭洪伟 | 中材科技股份有限公司; 南京天翼专利代理有限责任公司 | 南京天翼专利代理有限责任公司 | 本发明公开了一种多层编织预制体的引纬装置及引纬方法,引纬装置包括支架,支架包括底座和设置在底座上的升降装置,在升降装置上沿引纬纱束前进方向依次设置有储纱机构、选纱机构、并拢机构、切割机构和牵引机构。用剑杆引纬,且在纱筒上布置张力检测和控制机构,实现对纬纱张力的实时监测和补偿,利用选纱器可实现对不同规格纱束的自动选择。本发明多层编制预制体的引纬方法,采用装置结构简单、占用空间小、操作方便;引纬时机构运动简单,可实现高厚度编织预制体编织的引纬,并且显著提高编织效率;同时可针对不同规格纱束实现在线自动选纱、并股,提高编织质量;多层三维编制预制体结构设计性强;适宜制备板状式复杂形状预制体。
116 | 一种多层编织预制体的引纬装置及引纬方法 | CN108035053A | 发明专利 | 有效-授权 | 2017-12-11 | 2018-05-15 | D03D47/18(2006.01)I;D03D47/34(2006.01)I;D03D47/36(2006.01)I | 赵谦;宋坤;张立泉;李超;郭洪伟 | 中材科技股份有限公司; 南京天翼专利代理有限责任公司 | 南京天翼专利代理有限责任公司 | 本发明公开了一种多层编织预制体的引纬装置及引纬方法,引纬装置包括支架,支架包括底座和设置在底座上的升降装置,在升降装置上沿引纬纱束前进方向依次设置有储纱机构、选纱机构、并拢机构、切割机构和牵引机构。用剑杆引纬,且在纱筒上布置张力检测和控制机构,实现对纬纱张力的实时监测和补偿,利用选纱器可实现对不同规格纱束的自动选择。本发明多层编制预制体的引纬方法,采用装置结构简单、占用空间小、操作方便;引纬时机构运动简单,可实现高厚度编织预制体编织的引纬,并且显著提高编织效率;同时可针对不同规格纱束实现在线自动选纱、并股,提高编织质量;多层三维编制预制体结构设计性强;适宜制备板状式复杂形状预制体。
117 | 一种板状编织预制体的厚度测量方法 | CN108106584A | 发明专利 | 驳回 | 2017-12-11 | 2018-06-01 | G01B21/08(2006.01)I;G01B5/06(2006.01)I | 赵谦;郭洪伟;张立泉;李超 | 中材科技股份有限公司; 南京天翼专利代理有限责任公司 | 南京天翼专利代理有限责任公司 | 本发明公开了一种板状编织预制体的厚度测量方法,包括一、将需要检测厚度的编织预制体装入事先准备好的真空袋中,然后对其进行抽真空,当满足真空度要求后,对真空袋进行密封,形成压缩状板状编织预制体;二、采用测量厚度的工具对对包裹有真空袋的板状编织预制体进行厚度测量,至少测量五处不同部位的厚度,求平均值,记为a;三、采用测量厚度的工具测量真空袋的厚度,至少测量五处不同部位的厚度,求平均值,记为b;四、计算a‑b,差值为板状编织预制体的厚度。通过将需要检测厚度的编织预制体装入真空袋中并抽真空,对其压缩成板状,提高了密度,降低弹性,提高了测量精度,且便于测量。
118 | 可在线均匀加减经纱装置及机织物的织造方法 | CN107904758A | 发明专利 | 有效-授权 | 2017-12-05 | 2018-04-13 | D03D49/60(2006.01)I;D03D25/00(2006.01)I | 房坤鹏;朱梦蝶;胡方田;李丹丹;潘梁;阮见 | 中材科技股份有限公司; 南京天翼专利代理有限责任公司 | 南京天翼专利代理有限责任公司 | 本发明公开一种可在线均匀加减经纱装置;解决的技术问题针对背景技术中提及的现有2.5D机织工艺技术中变幅宽板块及锥体立体织物预制体成型中加减经纱不均匀导致缺陷集中的难题。采用的技术方案可在线均匀加减经纱装置包括筘架、调节螺杆、固定板、调节板、连接杆和筘片。提出一种采用可在线均匀加减经纱装置织造2.5D板块类织物的织造方法;还提出一种采用可在线均匀加减经纱装置织造2.5D锥体织物的织造方法。优点,装置结构简单紧凑,制造、安装使用方便且可反复使用,成本低;可实现全幅宽内均匀加减纱,避免加减纱造成缺陷集中带;主要解决变幅宽、变经纱密度的板块立体织物预制体成型难题。
119 | 可在线均匀加减经纱装置及机织物的织造方法 | CN107904758B | 发明授权 | 有效-授权 | 2017-12-05 | 2020-09-18 | D03D49/60(2006.01)I;D03D25/00(2006.01)I | 房坤鹏;朱梦蝶;胡方田;李丹丹;潘梁;阮见 | 中材科技股份有限公司; 南京天翼专利代理有限责任公司 | 南京天翼专利代理有限责任公司 | 本发明公开一种可在线均匀加减经纱装置;解决的技术问题:针对背景技术中提及的现有2.5D机织工艺技术中变幅宽板块及锥体立体织物预制体成型中加减经纱不均匀导致缺陷集中的难题。采用的技术方案:可在线均匀加减经纱装置包括筘架、调节螺杆、固定板、调节板、连接杆和筘片。提出一种采用可在线均匀加减经纱装置织造2.5D板块类织物的织造方法;还提出一种采用可在线均匀加减经纱装置织造2.5D锥体织物的织造方法。优点,装置结构简单紧凑,制造、安装使用方便且可反复使用,成本低;可实现全幅宽内均匀加减纱,避免加减纱造成缺陷集中带;主要解决变幅宽、变经纱密度的板块立体织物预制体成型难题。
120 | 一种燃料电池隔膜的制备方法 | CN108189355A | 发明专利 | 驳回 | 2017-11-24 | 2018-06-22 | B29C47/00(2006.01)I;H01M8/1069(2016.01)I;H01M8/1086(2016.01)I;B29K27/18(2006.01)N;B29L7/00(2006.01)N | 费传军;赵谦;余佳彬;郭晓蓓;黎鹏;王屹;范凌云;张振;尹奕玲 | 中材科技股份有限公司; 南京天翼专利代理有限责任公司 | 南京天翼专利代理有限责任公司 | 本发明公开了一种燃料电池隔膜的制备方法,包括以下步骤:(1)先在螺杆挤出机将全氟磺酸树脂通过模具流延出设定厚度及设定宽度的全氟磺酸膜片;(2)将PTFE混合料通过柱塞式挤出机推挤出设定厚度及设定宽度的PTFE膜片;(3)将全氟磺酸膜片与PTFE膜片一起通过双向同步拉伸机制成复合膜。在本发明中,利用全氟磺酸树脂的可熔融性能,制成的全氟磺酸膜片与PTFE膜片经双向同步拉伸机复合成燃料电池隔膜,所用的加工设备均为现有设备,且流程简单,具备较强的操作性,更加适宜于工业化生产。所制成的燃料电池隔膜与目前的单纯的全氟磺酸膜相比。机械力学强度可提高20%以上,导电率可提高30%以上。
121 | 一种隔热三维中空复合板及其应用 | CN107877970A | 发明专利 | 有效-授权 | 2017-11-13 | 2018-04-06 | B32B27/36(2006.01)I;B32B27/40(2006.01)I;B32B3/08(2006.01)I;B32B27/12(2006.01)I;B32B7/12(2006.01)I;B32B33/00(2006.01)I | 张守玉;周正亮;陈同海;戚洪强;赵大娟;姜龙骏 | 中材科技股份有限公司; 南京天翼专利代理有限责任公司 | 南京天翼专利代理有限责任公司 | 本发明公开了一种隔热三维中空复合板,其为夹层结构,包括芯层和位于芯层的厚度方向的两侧的增强层,所述芯层包括泡沫层和布置在泡沫层中的由树脂A制成的增强筋,所述增强层由三维中空复合材料制备而成;所述增强层经树脂B复合到泡沫层上,增强筋贯穿泡沫层后连接到增强层上。该复合板兼具有泡沫材料的优异隔热性能以及三维中空复合材料的力学性能,扩大了隔热板的使用范围。本申请还公开了上述复合板的用途。
122 | 一种隔热三维中空复合板及其应用 | CN107877970B | 发明授权 | 有效-授权 | 2017-11-13 | 2020-04-17 | B32B27/36(2006.01)I;B32B27/40(2006.01)I;B32B3/08(2006.01)I;B32B27/12(2006.01)I;B32B7/12(2006.01)I;B32B33/00(2006.01)I | 张守玉;周正亮;陈同海;戚洪强;赵大娟;姜龙骏 | 中材科技股份有限公司; 南京天翼专利代理有限责任公司 | 南京天翼专利代理有限责任公司 | 本发明公开了一种隔热三维中空复合板,其为夹层结构,包括芯层和位于芯层的厚度方向的两侧的增强层,所述芯层包括泡沫层和布置在泡沫层中的由树脂A制成的增强筋,所述增强层由三维中空复合材料制备而成;所述增强层经树脂B复合到泡沫层上,增强筋贯穿泡沫层后连接到增强层上。该复合板兼具有泡沫材料的优异隔热性能以及三维中空复合材料的力学性能,扩大了隔热板的使用范围。本申请还公开了上述复合板的用途。
123 | 一种轻量化中空织物复合材料座椅靠背的制备方法 | CN107856370A | 发明专利 | 有效-授权 | 2017-11-10 | 2018-03-30 | B32B17/02(2006.01)I;B32B17/06(2006.01)I;B32B9/00(2006.01)I;B32B9/04(2006.01)I;B32B7/12(2006.01)I;B61D33/00(2006.01)I | 陈同海;周正亮;张守玉 | 中材科技股份有限公司; 南京天翼专利代理有限责任公司 | 南京天翼专利代理有限责任公司 | 本发明公开了一种轻量化中空织物复合材料座椅靠背的制备方法,座椅靠背包括两个支撑板和设在两个支撑板之间的支撑面,两个支撑板由纤维预制体制备而成,支撑面由三维中空织物制备而成。本发明轻量化中空织物复合材料座椅靠背的制备方法,以纤维预制体作为支撑板,解决了现有铺层存在的易错位问题,使座椅靠背的力学性能显著提高;进一步,采用预制体铺放及真空导流整体成型技术,实现了快速成型,并避免了弱界面等问题,满足了未来轨道车辆轻量化的要求,且使座椅靠背的力学性能得到更进一步的提高。
124 | 一种轻量化中空织物复合材料座椅靠背的制备方法 | CN107856370B | 发明授权 | 有效-授权 | 2017-11-10 | 2019-11-22 | B32B17/02(2006.01)I;B32B17/06(2006.01)I;B32B9/00(2006.01)I;B32B9/04(2006.01)I;B32B7/12(2006.01)I;B61D33/00(2006.01)I | 陈同海;周正亮;张守玉 | 中材科技股份有限公司; 南京天翼专利代理有限责任公司 | 南京天翼专利代理有限责任公司 | 本发明公开了一种轻量化中空织物复合材料座椅靠背的制备方法,座椅靠背包括两个支撑板和设在两个支撑板之间的支撑面,两个支撑板由纤维预制体制备而成,支撑面由三维中空织物制备而成。本发明轻量化中空织物复合材料座椅靠背的制备方法,以纤维预制体作为支撑板,解决了现有铺层存在的易错位问题,使座椅靠背的力学性能显著提高;进一步,采用预制体铺放及真空导流整体成型技术,实现了快速成型,并避免了弱界面等问题,满足了未来轨道车辆轻量化的要求,且使座椅靠背的力学性能得到更进一步的提高。
125 | 一种具有催化脱硝功能的过滤材料的制备方法 | CN107638739A | 发明专利 | 驳回 | 2017-10-26 | 2018-01-30 | B01D39/20(2006.01)I;B01D46/00(2006.01)I;B01D53/88(2006.01)I;B01D53/56(2006.01)I | 费传军;王屹;郭晓蓓;赵谦;余佳彬;张振;尹奕玲;范凌云;黎鹏;徐涛;项朝卫;周诚 | 中材科技股份有限公司; 南京天翼专利代理有限责任公司 | 南京天翼专利代理有限责任公司 | 本发明公开了一种具有催化脱硝功能的过滤材料的制备方法,包括如下步骤:1)在玻璃纤维拉丝时将脱硝催化剂组份涂覆至玻璃纤维上,形成具有脱硝功能的玻璃纤维;2)将步骤1)所得的具有脱硝功能的玻璃纤维制备成玻璃纤维布或针刺毡后,经过化学处理及覆膜后,形成具有催化脱硝功能的过滤材料。本发明具有催化脱硝功能的过滤材料的制备方法,简单、易操作,制备过程无需经过长期的高温处理,从而避免了滤料的物性损失、延长了使用寿命,同时在拉丝时将脱硝催化剂组份涂覆至玻璃纤维上,并通过后续的化学处理保证了催化效果。
126 | 一种玻璃纤维并捻纱装置及并捻纱工艺 | CN107620135A | 发明专利 | 驳回 | 2017-10-23 | 2018-01-23 | D01H1/02(2006.01)I;D01H1/18(2006.01)I;D01H13/04(2006.01)I;D01H13/16(2006.01)I | 韩进华;付家鹏;朱斌;秦向荣 | 中材科技股份有限公司; 南京天翼专利代理有限责任公司 | 南京天翼专利代理有限责任公司 | 本发明公开一种玻璃纤维并捻纱装置;解决的技术问题:针对背景技术中提及的两种并捻工艺中,初捻锭子中一个或多个单纱断裂,剩余单纱依旧会继续退绕并卷绕到复捻锭子上,形成缺股纱线的技术问题。采用的技术方案:一种玻璃纤维并捻纱装置,包括机台上半部和机台下半部,机台上半部包括立柱,横杆,至少一个纱架锭杆,断纱自停装置,一根导纱杆和第一导纱钩;机台下半部包括安装基板,超喂辊、第二导纱钩、钢领板机构和复捻锭子单元。玻璃纤维并捻纱工艺,纱线从插在纱架锭杆的管纱上退解出来,向上绕过断纱自停装置,转折向下导引,通过导纱杆,导纱钩绕过超喂辊,穿过导纱钩、尼龙钩并卷绕到插在锭子上的纱管上,绕成并股的管纱。
127 | 一种玻璃纤维并捻纱装置 | CN207512337U | 实用新型 | 有效-授权 | 2017-10-23 | 2018-06-19 | D01H1/02(2006.01)I;D01H1/18(2006.01)I;D01H13/04(2006.01)I;D01H13/16(2006.01)I | 韩进华;付家鹏;朱斌;秦向荣 | 中材科技股份有限公司; 南京天翼专利代理有限责任公司 | 南京天翼专利代理有限责任公司 | 本实用新型公开一种玻璃纤维并捻纱装置;解决的技术问题:针对背景技术中提及的两种并捻工艺中,初捻锭子中一个或多个单纱断裂,剩余单纱依旧会继续退绕并卷绕到复捻锭子上,形成缺股纱线的技术问题。采用的技术方案:一种玻璃纤维并捻纱装置,包括机台上半部和机台下半部,机台上半部包括立柱,横杆,至少一个纱架锭杆,断纱自停装置,一根导纱杆和第一导纱钩;机台下半部包括安装基板,超喂辊、第二导纱钩、钢领板机构和复捻锭子单元。优点,在导纱杆和超喂辊之间安装有断纱自停装置,且断纱自停装置的角度可以调节,用于减少纱线的抖动,防止纱线滑出装置。该装置可有效减少缺股纱的出现,同时有利于操作人员及时发现断头,提高工作效率。
128 | 一种用于SNCR脱硝的金属换热器 | CN207385183U | 实用新型 | 有效-授权 | 2017-10-17 | 2018-05-22 | B01D53/79(2006.01)I;B01D53/56(2006.01)I;F23J15/04(2006.01)I;F28F21/08(2006.01)I | 孙振海;唐宇;蔡峰;夏江华 | 中材科技股份有限公司; 南京天翼专利代理有限责任公司 | 南京天翼专利代理有限责任公司 | 本实用新型公开一种用于SNCR脱硝的金属换热器;解决的技术问题:针对背景技术中提及的SCR脱硝法和臭氧法脱硝存在缺陷,以及SNCR脱硝法在玻纤窑炉系统中尚未找到合理的喷氨位置的技术问题。采用的技术方案:一种用于SNCR脱硝的金属换热器,包括第一节换热器、第二节换热器和第三节换热器,在第一节换热器与第二节换热器的连接处以下1000mm以内的第一节换热器外壳上通过均匀设置的三个脱硝喷枪接口安装三支喷枪,三支喷枪的每相邻两支喷枪的喷射夹角为120°。优点,本金属换热器,在换热的同时,提供了900℃‑1100℃的位置进行脱硝操作,且不影响窑压,同时金属换热器内壁采用不锈钢材质,氨水不会产生腐蚀。
129 | 一种高介电常数低损耗的玻璃纤维 | CN107382078A | 发明专利 | 有效-授权 | 2017-09-07 | 2017-11-24 | C03C13/00(2006.01)I | 陈洋;祖群;刘劲松 | 中材科技股份有限公司; 南京天翼专利代理有限责任公司 | 南京天翼专利代理有限责任公司 | 本发明公开了一种高介电常数低损耗的玻璃纤维,其原料组成如下SiO230~55%、B2O35~20%、Al2O31~10%、TiO26~20%、RO20~40%和ZrO20‑5%;RO为CaO、SrO或BaO中的至少一种,前述所有组分含量之和为100%,所述百分比为摩尔百分比。本发明玻璃纤维具有高介电常数,较低的介电损耗,并具有较高的力学性能,化学性能稳定,纤维连续性好,便于后续纺织加工。
130 | 一种高介电常数低损耗的玻璃纤维 | CN107382078B | 发明授权 | 有效-授权 | 2017-09-07 | 2020-04-17 | C03C13/00(2006.01)I | 陈洋;祖群;刘劲松 | 中材科技股份有限公司; 南京天翼专利代理有限责任公司 | 南京天翼专利代理有限责任公司 | 本发明公开了一种高介电常数低损耗的玻璃纤维,其原料组成如下:SiO<sub>2</sub>:30~55%、B<sub>2</sub>O<sub>3</sub>:5~20%、Al<sub>2</sub>O<sub>3</sub>:1~10%、TiO<sub>2</sub>:6~20%、RO:20~40%和ZrO<sub>2</sub>:0‑5%;RO为CaO、SrO或BaO中的至少一种,前述所有组分含量之和为100%,所述百分比为摩尔百分比。本发明玻璃纤维具有高介电常数,较低的介电损耗,并具有较高的力学性能,化学性能稳定,纤维连续性好,便于后续纺织加工。
131 | 一种水泥行业用气凝胶脱硝滤料及其制备方法 | CN107349682A | 发明专利 | 驳回 | 2017-09-05 | 2017-11-17 | B01D39/08(2006.01)I;B01J20/28(2006.01)I;B01J20/30(2006.01)I;B01D46/00(2006.01)I;B01D53/02(2006.01)I | 范凌云;黎鹏;余佳彬;郭晓蓓;张振;尹奕玲;费传军;王屹;周诚;陈昊光 | 中材科技股份有限公司; 南京天翼专利代理有限责任公司 | 南京天翼专利代理有限责任公司 | 本发明公开一种水泥行业用气凝胶脱硝滤料及其制备方法。水泥行业用气凝胶脱硝滤料,包括机织布基材和附着在机织布基材上的SiO<sub>2</sub>气凝胶。本发明水泥行业用气凝胶脱硝滤料,具备比表面积高,孔径小,除尘效率高,吸附NOx能力强的特性,可实现对水泥行业NOx的减排,满足环保要求,成本低,投资小,对环保具有重大意义。
132 | 一种无水冷抗氧化钼电极及其制备方法 | CN107445451B | 发明授权 | 有效-授权 | 2017-08-15 | 2023-08-15 | C03B5/027(2006.01)I | 陈洋;祖群;刘劲松;周建淼;诸林海;王振朋;黄荣军 | 中材科技股份有限公司; 南京天翼专利代理有限责任公司 | 南京天翼专利代理有限责任公司 | 本发明公开了一种无水冷抗氧化钼电极及其制备方法。一种无水冷抗氧化钼电极,包括:相互连接的钼棒和引电棒;钼棒的外表面包裹有玻纤布层;引电棒的外围设有高温陶瓷涂层,高温陶瓷涂层的外围设有玻纤布层,玻纤布层的外围套有刚玉套管。本发明的无水冷,降低能耗,每个电极节约用水8~20L/H,可有效提高经济效益;无水冷,使得靠近池壁砖处玻璃液与中心玻璃液温度差小,可保证玻璃液的澄清和均化,有益于提高玻璃液质量;提高了钼电极在使用过程中的可靠性,大大降低了钼电极在使用过程中发生钼氧化或是不锈钢高温氧化断裂的概率;电极寿命长,可增加整个池窑运行过程的稳定性和池窑的使用寿命,且电极整体结构相对简单、加工方便、易于安装。
133 | 一种无水冷抗氧化钼电极及其制备方法 | CN107445451A | 发明专利 | 有效-授权 | 2017-08-15 | 2017-12-08 | C03B5/027(2006.01)I | 陈洋;祖群;刘劲松;周建淼;诸林海;王振朋;黄荣军 | 中材科技股份有限公司; 南京天翼专利代理有限责任公司 | 南京天翼专利代理有限责任公司 | 本发明公开了一种无水冷抗氧化钼电极及其制备方法。一种无水冷抗氧化钼电极,包括:相互连接的钼棒和引电棒;钼棒的外表面包裹有玻纤布层;引电棒的外围设有高温陶瓷涂层,高温陶瓷涂层的外围设有玻纤布层,玻纤布层的外围套有刚玉套管。本发明的无水冷,降低能耗,每个电极节约用水8~20L/H,可有效提高经济效益;无水冷,使得靠近池壁砖处玻璃液与中心玻璃液温度差小,可保证玻璃液的澄清和均化,有益于提高玻璃液质量;提高了钼电极在使用过程中的可靠性,大大降低了钼电极在使用过程中发生钼氧化或是不锈钢高温氧化断裂的概率;电极寿命长,可增加整个池窑运行过程的稳定性和池窑的使用寿命,且电极整体结构相对简单、加工方便、易于安装。
134 | 一种无水冷抗氧化钼电极 | CN207243715U | 实用新型 | 有效-授权 | 2017-08-15 | 2018-04-17 | C03B5/027(2006.01)I | 陈洋;祖群;刘劲松;周建淼;诸林海;王振朋;黄荣军 | 中材科技股份有限公司; 南京天翼专利代理有限责任公司 | 南京天翼专利代理有限责任公司 | 本实用新型公开了一种无水冷抗氧化钼电极,包括:相互连接的钼棒和引电棒;钼棒的外表面包裹有玻纤布层;引电棒的外围设有高温陶瓷涂层,高温陶瓷涂层的外围设有玻纤布层,玻纤布层的外围套有刚玉套管。本实用新型的无水冷,降低能耗,每个电极节约用水8~20LH,可有效提高经济效益;无水冷,使得靠近池壁砖处玻璃液与中心玻璃液温度差小,可保证玻璃液的澄清和均化,有益于提高玻璃液质量;提高了钼电极在使用过程中的可靠性,大大降低了钼电极在使用过程中发生钼氧化或是不锈钢高温氧化断裂的概率;电极寿命长,可增加整个池窑运行过程的稳定性和池窑的使用寿命,且电极整体结构相对简单、加工方便、易于安装。
135 | 一种密度可控的仿形回转体的制备方法 | CN107475899B | 发明授权 | 有效-授权 | 2017-07-07 | 2019-06-21 | D04H1/498(2012.01)I;D04H1/76(2012.01)I;D04H18/02(2012.01)I;D04H1/4242(2012.01)I;D04H1/4209(2012.01)I;B29B11/14(2006.01)I | 李博;乔志炜;胡方田;刘延友;房坤鹏;王群 | 中材科技股份有限公司; 南京天翼专利代理有限责任公司 | 南京天翼专利代理有限责任公司 | 本发明公开了一种密度可控的仿形回转体的制备方法,由两层以上的单元层依次叠加,再依次经仿形针刺和缝合后,得密度可控的仿形回转体。采用本发明可实现密度可控的、任意变截面中心对称回转体的仿形针刺成型,可应用于航空航天抗烧蚀部件等方面。
136 | 一种密度可控的仿形回转体的制备方法 | CN107475899A | 发明专利 | 有效-授权 | 2017-07-07 | 2017-12-15 | D04H1/498(2012.01)I;D04H1/76(2012.01)I;D04H18/02(2012.01)I;D04H1/4242(2012.01)I;D04H1/4209(2012.01)I;B29B11/14(2006.01)I | 李博;乔志炜;胡方田;刘延友;房坤鹏;王群 | 中材科技股份有限公司; 南京天翼专利代理有限责任公司 | 南京天翼专利代理有限责任公司 | 本发明公开了一种密度可控的仿形回转体的制备方法,由两层以上的单元层依次叠加,再依次经仿形针刺和缝合后,得密度可控的仿形回转体。采用本发明可实现密度可控的、任意变截面中心对称回转体的仿形针刺成型,可应用于航空航天抗烧蚀部件等方面。
137 | 一种岩棉熔体体积流量在线测量装置、包含它的成纤装置及测量方法 | CN107270975A | 发明专利 | 有效-授权 | 2017-06-06 | 2017-10-20 | G01F1/00(2022.01)I;C03B37/022(2006.01)I | 刘春;唐宇;王涛;蒋伟忠 | 中材科技股份有限公司; 南京天翼专利代理有限责任公司 | 南京天翼专利代理有限责任公司 | 本发明公开了一种岩棉熔体体积流量在线测量装置、包含它的成纤装置及测量方法。岩棉熔体体积流量在线测量装置,包括从上到下依次设置的喷气扰动装置和机器视觉检测装置;喷气扰动装置上设有气体入口和气流喷嘴;机器视觉检测装置包括相互连接的CCD图像摄取装置和图像处理装置。本申请通过喷气扰动装置对矿物棉熔体流股吹压缩空气,使流股产生扰动,然后通过机器视觉检测装置将实时获取的流股扰动图像转化为数字化信号,再对信号进行处理分析以获得熔体的直径和流速,进而得到熔体体积流量。本系统可实现岩棉生产线速度以及产品容重的实时控制。
138 | 一种岩棉熔体体积流量在线测量装置、包含它的成纤装置及测量方法 | CN107270975B | 发明授权 | 有效-授权 | 2017-06-06 | 2023-08-29 | G01F1/00(2022.01)I;C03B37/022(2006.01)I | 刘春;唐宇;王涛;蒋伟忠 | 中材科技股份有限公司; 南京天翼专利代理有限责任公司 | 南京天翼专利代理有限责任公司 | 本发明公开了一种岩棉熔体体积流量在线测量装置、包含它的成纤装置及测量方法。岩棉熔体体积流量在线测量装置,包括从上到下依次设置的喷气扰动装置和机器视觉检测装置;喷气扰动装置上设有气体入口和气流喷嘴;机器视觉检测装置包括相互连接的CCD图像摄取装置和图像处理装置。本申请通过喷气扰动装置对矿物棉熔体流股吹压缩空气,使流股产生扰动,然后通过机器视觉检测装置将实时获取的流股扰动图像转化为数字化信号,再对信号进行处理分析以获得熔体的直径和流速,进而得到熔体体积流量。本系统可实现岩棉生产线速度以及产品容重的实时控制。
139 | 一种岩棉熔体体积流量在线测量装置及包含它的成纤装置 | CN207019723U | 实用新型 | 终止-避重放弃 | 2017-06-06 | 2018-02-16 | G01F1/00(2006.01)I;C03B37/022(2006.01)I | 刘春;唐宇;王涛;蒋伟忠 | 中材科技股份有限公司; 南京天翼专利代理有限责任公司 | 南京天翼专利代理有限责任公司 | 本实用新型公开了一种岩棉熔体体积流量在线测量装置及包含它的成纤装置。岩棉熔体体积流量在线测量装置,包括从上到下依次设置的喷气扰动装置和机器视觉检测装置;喷气扰动装置上设有气体入口和气流喷嘴;机器视觉检测装置包括相互连接的CCD图像摄取装置和图像处理装置。本申请通过喷气扰动装置对矿物棉熔体流股吹压缩空气,使流股产生扰动,然后通过机器视觉检测装置将实时获取的流股扰动图像转化为数字化信号,再对信号进行处理分析以获得熔体的直径和流速,进而得到熔体体积流量。本系统可实现岩棉生产线速度以及产品容重的实时控制。
140 | 一种窄幅滤料标记裁长设备 | CN107161770B | 发明授权 | 有效-授权 | 2017-05-05 | 2018-09-25 | B65H35/06(2006.01)I;B65H37/00(2006.01)I;B65H23/26(2006.01)I | 王屹;范凌云;白雪;尹奕玲;黎鹏;曹金亮;蔡粉兰;余佳彬;郭晓蓓;张振 | 中材科技股份有限公司; 南京天翼专利代理有限责任公司 | 南京天翼专利代理有限责任公司 | 本发明公开了一种窄幅滤料标记裁长设备,包括机架、及在机架上顺序相接的放卷机构、张力控调节机构、输送机构和收料筒;输送机构上沿物料的流动方向依次设有自动裁长机构、反面标记机构和正面标记机构,其中,自动裁长机构和正面标记机构设在输送机构的正上方,反面标记机构设在输送机构的正下方。本发明窄幅滤料标记裁长设备能够自动正反面标记和自动调节裁切长度,实现了窄幅滤料标记、裁长的自动化,同时操作调节简单方便,提升生产效率和精度。
141 | 一种窄幅滤料标记裁长设备 | CN107161770A | 发明专利 | 有效-授权 | 2017-05-05 | 2017-09-15 | B65H35/06(2006.01)I;B65H37/00(2006.01)I;B65H23/26(2006.01)I | 王屹;范凌云;白雪;尹奕玲;黎鹏;曹金亮;蔡粉兰;余佳彬;郭晓蓓;张振 | 中材科技股份有限公司; 南京天翼专利代理有限责任公司 | 南京天翼专利代理有限责任公司 | 本发明公开了一种窄幅滤料标记裁长设备,包括机架、及在机架上顺序相接的放卷机构、张力控调节机构、输送机构和收料筒;输送机构上沿物料的流动方向依次设有自动裁长机构、反面标记机构和正面标记机构,其中,自动裁长机构和正面标记机构设在输送机构的正上方,反面标记机构设在输送机构的正下方。本发明窄幅滤料标记裁长设备能够自动正反面标记和自动调节裁切长度,实现了窄幅滤料标记、裁长的自动化,同时操作调节简单方便,提升生产效率和精度。
142 | 一种组合结构织物及其织造方法 | CN107059215B | 发明授权 | 有效-授权 | 2017-05-05 | 2019-05-14 | D03D25/00(2006.01)I;D03D13/00(2006.01)I | 唐亦囡;乔志炜;张方超;其他发明人请求不公开姓名 | 中材科技股份有限公司; 南京天翼专利代理有限责任公司 | 南京天翼专利代理有限责任公司 | 本发明公开了一种组合结构织物及其织造方法,组合结构织物,组合结构织物包括相互交织的X向纱线、Y向纱线、Z向纱线和缠绕纱,X向纱线、Y向纱线和Z向纱线相互垂直,缠绕纱与X向纱线、Y向纱线和Z向纱线的夹角均不为零。本发明组合结构织物,在保留现有正交三向结构织物典型结构的基础上,还根据抗扭性能的需求,增加了斜交结构,使得织物可满足复杂力学性能要求;本发明织造方法是在现有正交三向结构织物织造技术的基础上,增加了缠绕纱运动环,缠绕纱通过缠绕纱运动环的旋转完成运动,并通过X向纱实现两结构之间的交织连接,工艺简单,可操作性强,通用型强,可实现不同组合形状织物的制备。
143 | 一种组合结构织物及其织造方法 | CN107059215A | 发明专利 | 有效-授权 | 2017-05-05 | 2017-08-18 | D03D25/00(2006.01)I;D03D13/00(2006.01)I | 唐亦囡;乔志炜;张方超;其他发明人请求不公开姓名 | 中材科技股份有限公司; 南京天翼专利代理有限责任公司 | 南京天翼专利代理有限责任公司 | 本发明公开了一种组合结构织物及其织造方法,组合结构织物,组合结构织物包括相互交织的X向纱线、Y向纱线、Z向纱线和缠绕纱,X向纱线、Y向纱线和Z向纱线相互垂直,缠绕纱与X向纱线、Y向纱线和Z向纱线的夹角均不为零。本发明组合结构织物,在保留现有正交三向结构织物典型结构的基础上,还根据抗扭性能的需求,增加了斜交结构,使得织物可满足复杂力学性能要求;本发明织造方法是在现有正交三向结构织物织造技术的基础上,增加了缠绕纱运动环,缠绕纱通过缠绕纱运动环的旋转完成运动,并通过X向纱实现两结构之间的交织连接,工艺简单,可操作性强,通用型强,可实现不同组合形状织物的制备。
144 | 一种变直径回转体织物针刺成型设备 | CN107059252A | 发明专利 | 有效-授权 | 2017-03-30 | 2017-08-18 | D04H18/02(2012.01)I | 房坤鹏;刘延友;乔志炜;李博;张方超;程海霞;王群 | 中材科技股份有限公司; 南京天翼专利代理有限责任公司 | 南京天翼专利代理有限责任公司 | 本发明公开了一种变直径回转体针刺成型设备,包括机架、针刺机构、压力反馈及调节装置、模具旋转机构和模具升降机构;针刺机构、模具旋转机构和模具升降机构从上到下依次设置,针刺机构和模具升降机构均设在机架上,模具旋转机构设在模具升降机构上、在模具升降机构的带动下升降,压力反馈及调节装置设在针刺机构上。本发明变直径回转体针刺成型设备,实现了针刺纤维多层变直径回转体准三维预制体生产,主要解决现有工艺操作过程中生产效率低、成本高和产品质量稳定性差等问题,并通过压力反馈及调节装置实现剥网板在线压力监测及调节,有效控制针刺产品密度,实现高精度针刺成型;本发明结构简单,操作方便,适于产业化生产。
145 | 一种变直径回转体织物针刺成型设备 | CN107059252B | 发明授权 | 有效-授权 | 2017-03-30 | 2019-06-21 | D04H18/02(2012.01)I | 房坤鹏;刘延友;乔志炜;李博;张方超;程海霞;王群 | 中材科技股份有限公司; 南京天翼专利代理有限责任公司 | 南京天翼专利代理有限责任公司 | 本发明公开了一种变直径回转体针刺成型设备,包括机架、针刺机构、压力反馈及调节装置、模具旋转机构和模具升降机构;针刺机构、模具旋转机构和模具升降机构从上到下依次设置,针刺机构和模具升降机构均设在机架上,模具旋转机构设在模具升降机构上、在模具升降机构的带动下升降,压力反馈及调节装置设在针刺机构上。本发明变直径回转体针刺成型设备,实现了针刺纤维多层变直径回转体准三维预制体生产,主要解决现有工艺操作过程中生产效率低、成本高和产品质量稳定性差等问题,并通过压力反馈及调节装置实现剥网板在线压力监测及调节,有效控制针刺产品密度,实现高精度针刺成型;本发明结构简单,操作方便,适于产业化生产。
146 | 一种玻璃纤维纱线密度配纱装置及其配纱方法 | CN106843072B | 发明授权 | 有效-授权 | 2017-03-22 | 2023-08-15 | G05B19/042(2006.01)I | 祖群;季鹏;秦向荣;郭仁贤;韩进华;朱斌 | 中材科技股份有限公司; 南京天翼专利代理有限责任公司 | 南京天翼专利代理有限责任公司 | 本发明公开一种玻璃纤维纱线密度配纱装置;解决的技术问题:针对背景技术中提及人工对纱团配纱存在人工误差的技术问题。采用的技术方案:一种玻璃纤维纱线密度配纱装置,包括带有工作台面的机架台、工控计算机、显示器、打码器、称重设备、扫码枪和至少二十个用于放置纱团的配纱台。本发明还公开了一种采用玻璃纤维纱线密度配纱装置进行工控计算机纱团配纱的方法。优点,本玻璃纤维纱线密度配纱装置,实现智能自动配纱,减少人工误差产生的配纱错误的可能。
147 | 一种玻璃纤维纱线密度配纱装置及其配纱方法 | CN106843072A | 发明专利 | 有效-授权 | 2017-03-22 | 2017-06-13 | G05B19/042(2006.01)I | 祖群;季鹏;秦向荣;郭仁贤;韩进华;朱斌 | 中材科技股份有限公司; 南京天翼专利代理有限责任公司 | 南京天翼专利代理有限责任公司 | 本发明公开一种玻璃纤维纱线密度配纱装置;解决的技术问题:针对背景技术中提及人工对纱团配纱存在人工误差的技术问题。采用的技术方案:一种玻璃纤维纱线密度配纱装置,包括带有工作台面的机架台、工控计算机、显示器、打码器、称重设备、扫码枪和至少二十个用于放置纱团的配纱台。本发明还公开了一种采用玻璃纤维纱线密度配纱装置进行工控计算机纱团配纱的方法。优点,本玻璃纤维纱线密度配纱装置,实现智能自动配纱,减少人工误差产生的配纱错误的可能。
148 | 一种玻璃纤维纱线密度配纱装置 | CN206657209U | 实用新型 | 终止-避重放弃 | 2017-03-22 | 2017-11-21 | G05B19/042(2006.01)I | 祖群;季鹏;秦向荣;郭仁贤;韩进华;朱斌 | 中材科技股份有限公司; 南京天翼专利代理有限责任公司 | 南京天翼专利代理有限责任公司 | 本实用新型公开一种玻璃纤维纱线密度配纱装置;解决的技术问题:针对背景技术中提及人工对纱团配纱存在人工误差的技术问题。采用的技术方案:一种玻璃纤维纱线密度配纱装置,包括带有工作台面的机架台、工控计算机、显示器、打码器、称重设备、扫码枪和至少二十个用于放置纱团的配纱台。优点,本玻璃纤维纱线密度配纱装置,实现智能自动配纱,减少人工误差产生的配纱错误的可能。
149 | 一种密封滤料用的GSX胶及自动涂覆密封滤料的方法 | CN106916560B | 发明授权 | 有效-授权 | 2017-03-20 | 2019-11-15 | C09J175/06(2006.01)I;C09J175/04(2006.01)I;C09J175/08(2006.01)I;C09J11/04(2006.01)I;B05C5/02(2006.01)I;C08G18/76(2006.01)I;C08G18/44(2006.01)I;C08G18/42(2006.01)I;C08G18/48(2006.01)I | 魏涛;高维泰;费传军 | 中材科技股份有限公司; 南京天翼专利代理有限责任公司 | 南京天翼专利代理有限责任公司 | 本发明公开了一种密封滤料用的GSX胶及自动涂覆密封滤料的方法。一种密封滤料用的GSX胶,其原料组分包括:聚酯多元醇10‑40份、MDI 10‑50份、催化剂0.05‑0.3份和填料1‑5份,所述份数为质量份数;本发明密封滤料用的GSX胶既能满足高耐温性能要求,同时能够快速表干实现在线涂覆并具有一定柔韧性不影响滤袋折叠放置,配套使用定制的涂胶设备与缝纫线实现联机同步,对滤袋的缝纫针眼进行在线密封,并对胶的表面进行散热处理,保证在滤筒完成裁长,离开自动线时,胶的表面已固化。
150 | 一种密封滤料用的GSX胶及自动涂覆密封滤料的方法 | CN106916560A | 发明专利 | 有效-授权 | 2017-03-20 | 2017-07-04 | C09J175/06(2006.01)I;C09J175/04(2006.01)I;C09J175/08(2006.01)I;C09J11/04(2006.01)I;B05C5/02(2006.01)I;C08G18/76(2006.01)I;C08G18/44(2006.01)I;C08G18/42(2006.01)I;C08G18/48(2006.01)I | 魏涛;高维泰;费传军 | 中材科技股份有限公司; 南京天翼专利代理有限责任公司 | 南京天翼专利代理有限责任公司 | 本发明公开了一种密封滤料用的GSX胶及自动涂覆密封滤料的方法。一种密封滤料用的GSX胶,其原料组分包括:聚酯多元醇10‑40份、MDI 10‑50份、催化剂0.05‑0.3份和填料1‑5份,所述份数为质量份数;本发明密封滤料用的GSX胶既能满足高耐温性能要求,同时能够快速表干实现在线涂覆并具有一定柔韧性不影响滤袋折叠放置,配套使用定制的涂胶设备与缝纫线实现联机同步,对滤袋的缝纫针眼进行在线密封,并对胶的表面进行散热处理,保证在滤筒完成裁长,离开自动线时,胶的表面已固化。
151 | 一种高粘接强度建筑用滴水线条的制备方法 | CN106926477A | 发明专利 | 有效-授权 | 2017-01-12 | 2017-07-07 | B29C69/02(2006.01)I;B29C65/08(2006.01)I;E04D13/158(2006.01)I | 匡宁;赵谦;陈同海;陈阳 | 中材科技股份有限公司; 南京天翼专利代理有限责任公司 | 南京天翼专利代理有限责任公司 | 本发明涉及一种高粘接强度建筑用滴水线条的制备方法,先制备PVC线条,再准备上下模具,对网格织物和PVC线条以及胶条的位置进行校准,然后采用超声波焊接技术工艺,实现网格织物和线条的贯穿连接,本发明创新了网格织物和线条的连接方式,达到了牢固粘接、抗分层、耐使用等效果,并可根据制品的长度采用多组段模具并联方式进行焊接,以满足市场需求。与现有技术相比,本发明不仅满足绿色建筑防水要求的同时,还解决了目前多数线条存在网格织物和线条易开裂的问题,使线条的使用寿命大大增加,减少了工程的后期维护成本。
152 | 一种高粘接强度建筑用滴水线条的制备方法 | CN106926477B | 发明授权 | 有效-授权 | 2017-01-12 | -- | B29C69/02;B29C65/08;E04D13/158 | 匡宁;赵谦;陈同海;陈阳 | 中材科技股份有限公司; 南京天翼专利代理有限责任公司 | 南京天翼专利代理有限责任公司 | 本发明涉及一种高粘接强度建筑用滴水线条的制备方法,先制备PVC线条,再准备上下模具,对网格织物和PVC线条以及胶条的位置进行校准,然后采用超声波焊接技术工艺,实现网格织物和线条的贯穿连接,本发明创新了网格织物和线条的连接方式,达到了牢固粘接、抗分层、耐使用等效果,并可根据制品的长度采用多组段模具并联方式进行焊接,以满足市场需求。与现有技术相比,本发明不仅满足绿色建筑防水要求的同时,还解决了目前多数线条存在网格织物和线条易开裂的问题,使线条的使用寿命大大增加,减少了工程的后期维护成本。
153 | 城际轨道复合材料车门的高效制备方法 | CN106584890A | 发明专利 | 驳回 | 2016-12-19 | 2017-04-26 | B29C70/48(2006.01)I;B29C70/54(2006.01)I;B29L31/30(2006.01)N | 陈同海;周正亮;张守玉;赵大娟 | 中材科技股份有限公司; 南京天翼专利代理有限责任公司 | 南京天翼专利代理有限责任公司 | 本发明公开了一种城际轨道复合材料车门的高效制备方法,解决的技术问题:针对背景技术中提及的铝合金结构车门的重量大,生产成本高的技术缺陷。采取的技术方案,一种城际轨道复合材料车门的高效制备方法,包括如下步骤:1)准备步骤,制备专用城际轨道车门模具;制备成车门上面板纤维预制体、车门下面板纤维预制体和车门芯材预制体;2)平铺车门下面板纤维预制体;3)平铺车门芯材预制体;4)平铺车门上面板纤维预制体;5)模具合模后,连接RTM成型设备,采用树脂传递模塑成型工艺进行固化成型;6)脱模后处理,得复合材料车门。本发明的有益效果是:本方法,生产成本低,易操作,在满足车门机械性能要求的前提下,又能达到减重的效果。
154 | 一种大容量恒张力送经系统及其布纱方法 | CN106757703B | 发明授权 | 有效-授权 | 2016-12-12 | 2018-02-27 | D03D49/16(2006.01)I | 赵谦;郭洪伟;张立泉;李超 | 中材科技股份有限公司; 南京天翼专利代理有限责任公司 | 南京天翼专利代理有限责任公司 | 本发明公开了一种大容量恒张力送经系统及其布纱方法,大容量恒张力送经系统,包括一片以上的纱架,每片纱架均包括n层m列储纱单元。本发明大容量恒张力送经系统,结构简单、使用方便;布纱方法灵活,可根据需要进行组合,适应性强;节省空间,经纱排列层次清晰;减少高性能纤维的磨损损伤;出现断纱可通过观察或红外检测等实现快速寻找与恢复;通过观察出现张力松紧不一致,可快速查寻与纠正;操作快捷方便,效率高。
155 | 一种大容量恒张力送经系统及其布纱方法 | CN106757703A | 发明专利 | 有效-授权 | 2016-12-12 | 2017-05-31 | D03D49/16(2006.01)I | 赵谦;郭洪伟;张立泉;李超 | 中材科技股份有限公司; 南京天翼专利代理有限责任公司 | 南京天翼专利代理有限责任公司 | 本发明公开了一种大容量恒张力送经系统及其布纱方法,大容量恒张力送经系统,包括一片以上的纱架,每片纱架均包括n层m列储纱单元。本发明大容量恒张力送经系统,结构简单、使用方便;布纱方法灵活,可根据需要进行组合,适应性强;节省空间,经纱排列层次清晰;减少高性能纤维的磨损损伤;出现断纱可通过观察或红外检测等实现快速寻找与恢复;通过观察出现张力松紧不一致,可快速查寻与纠正;操作快捷方便,效率高。
156 | 一种多层三维预成型体非对称双向剑杆引纬装置及其引纬方法 | CN106637602A | 发明专利 | 有效-授权 | 2016-12-06 | 2017-05-10 | D03D47/18(2006.01)I | 赵谦;张立泉;李超;郭洪伟 | 中材科技股份有限公司; 南京天翼专利代理有限责任公司 | 南京天翼专利代理有限责任公司 | 本发明公开了一种多层三维预成型体非对称双向剑杆引纬装置及其引纬方法。多层三维预成型体非对称双向剑杆引纬装置,包括第一剑杆引纬装置和第二剑杆引纬装置;第一剑杆引纬装置包括第一剑杆系统、第一水平运动装置和第一上下运动装置;第二剑杆引纬装置包括第二剑杆系统、第二水平运动装置和第二上下运动装置;第一剑杆引纬装置与第二剑杆引纬装置相对设置,且第一剑杆引纬装置高于第二剑杆引纬装置。本发明多层三维预成型体非对称双向剑杆引纬装置,结构简单、使用方便;引纬时机构运动简单,能在装置的两侧分别同步引纬,编织成型效率显著提高。
157 | 一种多层三维预成型体非对称双向剑杆引纬装置及其引纬方法 | CN106637602B | 发明授权 | 有效-授权 | 2016-12-06 | 2018-02-27 | D03D47/18(2006.01)I | 赵谦;张立泉;李超;郭洪伟 | 中材科技股份有限公司; 南京天翼专利代理有限责任公司 | 南京天翼专利代理有限责任公司 | 本发明公开了一种多层三维预成型体非对称双向剑杆引纬装置及其引纬方法。多层三维预成型体非对称双向剑杆引纬装置,包括第一剑杆引纬装置和第二剑杆引纬装置;第一剑杆引纬装置包括第一剑杆系统、第一水平运动装置和第一上下运动装置;第二剑杆引纬装置包括第二剑杆系统、第二水平运动装置和第二上下运动装置;第一剑杆引纬装置与第二剑杆引纬装置相对设置,且第一剑杆引纬装置高于第二剑杆引纬装置。本发明多层三维预成型体非对称双向剑杆引纬装置,结构简单、使用方便;引纬时机构运动简单,能在装置的两侧分别同步引纬,编织成型效率显著提高。
158 | 一种用于铅酸蓄电池AGM隔板的在线喷淋装置 | CN206236732U | 实用新型 | 有效-授权 | 2016-11-30 | 2017-06-09 | H01M2/14(2006.01)I | 戴旭鹏;朱潇;章勇;沈维海;范凌云;夏凯 | 中材科技股份有限公司; 南京天翼专利代理有限责任公司 | 南京天翼专利代理有限责任公司 | 本实用新型公开了一种用于铅酸蓄电池AGM隔板的在线喷淋装置,包括进水管路、容置槽、回流挡板、转动挡板和螺杆调节装置。本实用新型用于铅酸蓄电池AGM隔板的在线喷淋装置,采用重力沉降的淋水方式,确保了横向淋水的均匀性;通过螺杆调节装置来调节转动挡板相对回流挡板的开张和闭合,从而精确控制了淋水量;通过长条状缺口、转动挡板和回流挡板等设置,使喷洒效率得到显著提升;进一步通过回流出口的设置使多余的去离子水经回流装置流出,进一步保证了淋水液面以及淋水压力的稳定性。
159 | 一种组合式中空夹层结构天线美化罩 | CN106785416B | 发明授权 | 有效-授权 | 2016-11-23 | 2019-11-15 | H01Q1/42(2006.01)I | 周正亮;张守玉;陈同海 | 中材科技股份有限公司; 南京天翼专利代理有限责任公司 | 南京天翼专利代理有限责任公司 | 本发明公开了一种组合式中空夹层结构天线美化罩,包括两个以上的天线罩组件;每个天线罩组件均包括中空夹层透波区和设在中空夹层透波区两端的实心玻璃钢连接区,实心玻璃钢连接区上设有异形插槽连接件;所有的天线罩组件通过异形插槽连接件顺次连接为闭合结构;中空夹层透波区由中空夹层织物层和复合在中空夹层织物层上下表面的增强织物层复合而成。本申请天线美化罩具有优异的宽频透波性能和快速组合功能;保证了天线罩的抗分层等力学性能,避免天线罩在使用过程中因风载而破坏的现象;具有优异的低损耗、高透波率等电性能和轻质高强的特性,同时解决了现有技术中,中空夹层结构天线罩难以快速连接的问题。
160 | 一种组合式中空夹层结构天线美化罩 | CN106785416A | 发明专利 | 有效-授权 | 2016-11-23 | 2017-05-31 | H01Q1/42(2006.01)I | 周正亮;张守玉;陈同海 | 中材科技股份有限公司; 南京天翼专利代理有限责任公司 | 南京天翼专利代理有限责任公司 | 本发明公开了一种组合式中空夹层结构天线美化罩,包括两个以上的天线罩组件;每个天线罩组件均包括中空夹层透波区和设在中空夹层透波区两端的实心玻璃钢连接区,实心玻璃钢连接区上设有异形插槽连接件;所有的天线罩组件通过异形插槽连接件顺次连接为闭合结构;中空夹层透波区由中空夹层织物层和复合在中空夹层织物层上下表面的增强织物层复合而成。本申请天线美化罩具有优异的宽频透波性能和快速组合功能;保证了天线罩的抗分层等力学性能,避免天线罩在使用过程中因风载而破坏的现象;具有优异的低损耗、高透波率等电性能和轻质高强的特性,同时解决了现有技术中,中空夹层结构天线罩难以快速连接的问题。
161 | 一种用于无泡曝气增氧PTFE中空纤维膜及其制备方法 | CN106621863A | 发明专利 | 驳回 | 2016-11-07 | 2017-05-10 | B01D71/36(2006.01)I;B01D69/08(2006.01)I;B01D69/02(2006.01)I;B01D67/00(2006.01)I;C02F7/00(2006.01)I | 黎鹏;范凌云;余佳彬;郭晓蓓;方岩;张振;费传军 | 中材科技股份有限公司; 南京天翼专利代理有限责任公司 | 南京天翼专利代理有限责任公司 | 本发明公开了一种用于无泡曝气增氧PTFE中空纤维膜及其制备方法。用于无泡曝气增氧PTFE中空纤维膜,用于无泡曝气增氧PTFE中空纤维膜为中空管状结构,其表层及内部均匀分布有微孔,微孔的平均孔径大小为1000‑8000nm,微孔的孔隙率为70‑90%。本发明用于无泡曝气增氧PTFE中空纤维膜具有小孔径、高空隙率、高强度、优异的理化性能,非常适合用于无泡曝气增氧;具有曝气阻力小、运行稳定可靠,适应性强、可适用各类污废水曝气;氧利用率高、形成微米级气泡小而均匀;使用寿命长、无膜污染、长期使用不需要膜清洗;本发明制备方法工艺简单、对环境无污染、易于操作,适合工业化生产。
162 | 一种半干法脱硫烟气净化滤料及其制备方法 | CN106582112A | 发明专利 | 有效-授权 | 2016-11-04 | 2017-04-26 | B01D39/14(2006.01)I;B01D46/10(2006.01)I;B01D53/80(2006.01)I;B01D53/50(2006.01)I;B32B3/24(2006.01)I;B32B27/02(2006.01)I;B32B27/32(2006.01)I;B32B27/12(2006.01)I;B32B17/02(2006.01)I;B32B17/12(2006.01)I;B32B37/10(2006.01)I;B32B37/06(2006.01)I | 杨占元;徐涛;范凌云;张振;糜雅斐;郭晓蓓;匡新波;尹奕玲;黎鹏;余佳彬;费传军 | 中材科技股份有限公司; 南京天翼专利代理有限责任公司 | 南京天翼专利代理有限责任公司 | 本发明公开了一种半干法脱硫烟气净化滤料及其制备方法,半干法脱硫烟气净化滤料,由膨体聚四氟乙烯微孔薄膜层和混纺针刺毡层复合而成;混纺针刺毡由顺序相接的混纺复合迎尘面层、耐腐蚀增强基布层和混纺复合净气面层复合而成,其中,膨体聚四氟乙烯微孔薄膜层与混纺复合迎尘面层相接。本发明半干法脱硫烟气净化滤料,经纬向强力均大于900N/50mm,经纬向断裂伸长率均小于15%,尺寸稳定性高;可耐250℃等级以上的高温,耐温范围广;耐腐蚀性强,抗氧化性佳;聚四氟乙烯膜表面光滑,清灰效率高,高达99.999%;具有良好的低摩擦性、难燃性、绝缘性以及隔热性;使用寿命长;过滤效率高、过滤精度高及防水防腐。
163 | 一种半干法脱硫烟气净化滤料及其制备方法 | CN106582112B | 发明授权 | 有效-授权 | 2016-11-04 | 2019-04-16 | B01D39/14(2006.01)I;B01D46/10(2006.01)I;B01D53/80(2006.01)I;B01D53/50(2006.01)I;B32B3/24(2006.01)I;B32B27/02(2006.01)I;B32B27/32(2006.01)I;B32B27/12(2006.01)I;B32B17/02(2006.01)I;B32B17/12(2006.01)I;B32B37/10(2006.01)I;B32B37/06(2006.01)I | 杨占元;徐涛;范凌云;张振;糜雅斐;郭晓蓓;匡新波;尹奕玲;黎鹏;余佳彬;费传军 | 中材科技股份有限公司; 南京天翼专利代理有限责任公司 | 南京天翼专利代理有限责任公司 | 本发明公开了一种半干法脱硫烟气净化滤料及其制备方法,半干法脱硫烟气净化滤料,由膨体聚四氟乙烯微孔薄膜层和混纺针刺毡层复合而成;混纺针刺毡由顺序相接的混纺复合迎尘面层、耐腐蚀增强基布层和混纺复合净气面层复合而成,其中,膨体聚四氟乙烯微孔薄膜层与混纺复合迎尘面层相接。本发明半干法脱硫烟气净化滤料,经纬向强力均大于900N/50mm,经纬向断裂伸长率均小于15%,尺寸稳定性高;可耐250℃等级以上的高温,耐温范围广;耐腐蚀性强,抗氧化性佳;聚四氟乙烯膜表面光滑,清灰效率高,高达99.999%;具有良好的低摩擦性、难燃性、绝缘性以及隔热性;使用寿命长;过滤效率高、过滤精度高及防水防腐。
164 | 一种轻量化大尺寸中空复合材料及其制备方法 | CN106515098B | 发明授权 | 有效-授权 | 2016-10-28 | 2019-01-04 | B32B5/02(2006.01)I;B32B5/26(2006.01)I;B32B27/04(2006.01)I | 张守玉;周正亮;陈同海 | 中材科技股份有限公司; 南京天翼专利代理有限责任公司 | 南京天翼专利代理有限责任公司 | 本发明公开了一种轻量化大尺寸中空复合材料及其制备方法,轻量化大尺寸中空复合材料,包括第一中空织物和第二中空织物;制备时,将各织物按顺序搭接铺层,并用树脂将中空织物浸润并固化,既得。本发明采用特殊结构设计的中空织物复合材料搭接方式,纤维连续贯穿,保证了大尺寸复合材料在搭接处的力学性能;搭接面层结构的存在能够更好的实现中空织物搭接限位,保证搭接尺寸的精度及一致性;无需对复合材料搭接处进行面层补强,利于中空复合材料的轻量化;搭接设计可制备幅宽不受限制的大尺寸中空复合材料,且内部空腔完全连续;产品复合完成后无需二次加工或其它后处理,保证产品质量稳定性和生产效率;极大拓展了中空复合材料的应用领域;该发明制备过程操作简单,对复合设备无特殊要求,可连续化生产,生产效率高,成本低,适合批量化生产。
165 | 一种轻量化大尺寸中空复合材料及其制备方法 | CN106515098A | 发明专利 | 有效-授权 | 2016-10-28 | 2017-03-22 | B32B5/02(2006.01)I;B32B5/26(2006.01)I;B32B27/04(2006.01)I | 张守玉;周正亮;陈同海 | 中材科技股份有限公司; 南京天翼专利代理有限责任公司 | 南京天翼专利代理有限责任公司 | 本发明公开了一种轻量化大尺寸中空复合材料及其制备方法,轻量化大尺寸中空复合材料,包括第一中空织物和第二中空织物;制备时,将各织物按顺序搭接铺层,并用树脂将中空织物浸润并固化,既得。本发明采用特殊结构设计的中空织物复合材料搭接方式,纤维连续贯穿,保证了大尺寸复合材料在搭接处的力学性能;搭接面层结构的存在能够更好的实现中空织物搭接限位,保证搭接尺寸的精度及一致性;无需对复合材料搭接处进行面层补强,利于中空复合材料的轻量化;搭接设计可制备幅宽不受限制的大尺寸中空复合材料,且内部空腔完全连续;产品复合完成后无需二次加工或其它后处理,保证产品质量稳定性和生产效率;极大拓展了中空复合材料的应用领域;该发明制备过程操作简单,对复合设备无特殊要求,可连续化生产,生产效率高,成本低,适合批量化生产。
166 | 一种轻量化大尺寸中空复合材料 | CN206186446U | 实用新型 | 终止-避重放弃 | 2016-10-28 | 2017-05-24 | B32B5/02(2006.01)I;B32B5/26(2006.01)I;B32B27/04(2006.01)I | 张守玉;周正亮;陈同海 | 中材科技股份有限公司; 南京天翼专利代理有限责任公司 | 南京天翼专利代理有限责任公司 | 本实用新型公开了一种轻量化大尺寸中空复合材料,包括第一中空织物和第二中空织物;制备时,将各织物按顺序搭接铺层,并用树脂将中空织物浸润并固化,既得。本实用新型采用特殊结构设计的中空织物复合材料搭接方式,纤维连续贯穿,保证了大尺寸复合材料在搭接处的力学性能;搭接面层结构的存在能够更好的实现中空织物搭接限位,保证搭接尺寸的精度及一致性;无需对复合材料搭接处进行面层补强,利于中空复合材料的轻量化;搭接设计可制备幅宽不受限制的大尺寸中空复合材料,且内部空腔完全连续;产品复合完成后无需二次加工或其它后处理,保证产品质量稳定性和生产效率;极大拓展了中空复合材料的应用领域;该实用新型制备过程操作简单,对复合设备无特殊要求,可连续化生产,生产效率高,成本低,适合批量化生产。
167 | 一种锥形中空夹芯回转体织物及其应用 | CN106435956A | 发明专利 | 有效-授权 | 2016-10-12 | 2017-02-22 | D03D25/00(2006.01)I;D03D15/00(2006.01)I;D03D27/06(2006.01)I | 姚佳伟;张艳红;周正亮;赵大娟 | 中材科技股份有限公司; 南京天翼专利代理有限责任公司 | 南京天翼专利代理有限责任公司 | 本发明公开了一种锥形中空夹芯回转体织物及其应用,锥形中空夹芯回转体织物,从内到外依次包括内面层、中间夹芯层和外面层;外面层由外层经纱与外层纬纱交织形成;内面层由内层经纱与内层纬纱交织形成;中间夹芯层为既与外层纬纱交织又与内层纬纱交织的绒经;与锥形中空夹芯回转体织物底面平行的各截面为有壁厚的环形,距离底面越远,内径越小,直至内径为零;与底面垂直的各截面为有壁厚的锥形。本发明锥形中空夹芯回转体织物可一次织造成型,纤维含量低,相比玻璃钢拉挤技术,实现了轻质高强;与三维立体编织对比,也能有效降低纤维含量和生产成本;且力学性能良好,质轻,介电性能优异,透波率高且透波均匀稳定。
168 | 一种锥形中空夹芯回转体织物及其应用 | CN106435956B | 发明授权 | 有效-授权 | 2016-10-12 | 2018-04-20 | D03D25/00(2006.01)I;D03D15/00(2006.01)I;D03D27/06(2006.01)I | 姚佳伟;张艳红;周正亮;赵大娟 | 中材科技股份有限公司; 南京天翼专利代理有限责任公司 | 南京天翼专利代理有限责任公司 | 本发明公开了一种锥形中空夹芯回转体织物及其应用,锥形中空夹芯回转体织物,从内到外依次包括内面层、中间夹芯层和外面层;外面层由外层经纱与外层纬纱交织形成;内面层由内层经纱与内层纬纱交织形成;中间夹芯层为既与外层纬纱交织又与内层纬纱交织的绒经;与锥形中空夹芯回转体织物底面平行的各截面为有壁厚的环形,距离底面越远,内径越小,直至内径为零;与底面垂直的各截面为有壁厚的锥形。本发明锥形中空夹芯回转体织物可一次织造成型,纤维含量低,相比玻璃钢拉挤技术,实现了轻质高强;与三维立体编织对比,也能有效降低纤维含量和生产成本;且力学性能良好,质轻,介电性能优异,透波率高且透波均匀稳定。
169 | 一种高透湿聚四氟乙烯薄膜的制备方法 | CN106564205A | 发明专利 | 有效-授权 | 2016-09-30 | 2017-04-19 | B29D7/01(2006.01)I | 余佳彬;范凌云;黎鹏;费传军;郭晓蓓;方岩;张振 | 中材科技股份有限公司; 南京天翼专利代理有限责任公司 | 南京天翼专利代理有限责任公司 | 本发明公开了一种高透湿聚四氟乙烯薄膜的制备方法,包括顺序相接的如下步骤:A、混料:将聚四氟乙烯树脂和助挤剂在球磨机上进行充分混合,得混合料;B、初成型:将步骤A所得混合料经过推压,输出基膜;C、双向同步拉伸:将步骤B所得基膜双向同步拉伸,烧结,冷却,制成高透湿聚四氟乙烯薄膜。本发明可制备出高透湿、均匀度高、力学性能优异、外观好的聚四氟乙烯薄膜,可用于连续批量生产外观和性能稳定的聚四氟乙烯薄膜,有效改善覆PTFE膜服装的闷热问题。
170 | 一种高透湿聚四氟乙烯薄膜的制备方法 | CN106564205B | 发明授权 | 有效-授权 | 2016-09-30 | 2019-04-05 | B29D7/01(2006.01)I | 余佳彬;范凌云;黎鹏;费传军;郭晓蓓;方岩;张振 | 中材科技股份有限公司; 南京天翼专利代理有限责任公司 | 南京天翼专利代理有限责任公司 | 本发明公开了一种高透湿聚四氟乙烯薄膜的制备方法,包括顺序相接的如下步骤:A、混料:将聚四氟乙烯树脂和助挤剂在球磨机上进行充分混合,得混合料;B、初成型:将步骤A所得混合料经过推压,输出基膜;C、双向同步拉伸:将步骤B所得基膜双向同步拉伸,烧结,冷却,制成高透湿聚四氟乙烯薄膜。本发明可制备出高透湿、均匀度高、力学性能优异、外观好的聚四氟乙烯薄膜,可用于连续批量生产外观和性能稳定的聚四氟乙烯薄膜,有效改善覆PTFE膜服装的闷热问题。
171 | 一种网状多孔复合隔离膜及其制备方法 | CN106374075A | 发明专利 | 驳回 | 2016-09-26 | 2017-02-01 | H01M2/14(2006.01)I;H01M2/16(2006.01)I;H01M10/0525(2010.01)I | 陈春;高维泰;马驰;吴敏;王丹 | 中材科技股份有限公司; 南京天翼专利代理有限责任公司 | 南京天翼专利代理有限责任公司 | 本发明公开了一种网状多孔复合隔离膜及其制备方法,网状多孔复合隔离膜,包括多孔薄膜层和复合在多孔薄膜层上的网状多孔介质层,其中,网状多孔介质层上的孔径的大小为0.1??1um,网状多孔介质层的孔隙率为38??43%。本发明网状多孔复合隔离膜具有较高的离子交换能力和亲液性,其电解液浸润能力强,热收缩率低,破膜温度高,提高了其安全性;另外,网状多孔复合隔离膜的制备方法工艺简单,对设备要求低,条件易控,成本低廉,适于工业化生产;由其所制备的锂电池在安全性、循环性和倍率性等方面均有显著的改善。
172 | 一种铂镍合金溅射靶材及其制备方法 | CN106282639A | 发明专利 | 有效-授权 | 2016-09-19 | 2017-01-04 | C22C5/04(2006.01)I;C23C14/34(2006.01)I | 傅剑平;赵健;潘登 | 中材科技股份有限公司; 南京天翼专利代理有限责任公司 | 南京天翼专利代理有限责任公司 | 本发明公开了一种铂镍合金溅射靶材及其制备方法。一种铂镍合金溅射靶材,包括铂60??80%和镍20??40%,所述百分比为质量百分比,铂和镍的质量含量之和为100%。本发明铂镍合金溅射靶材,可在高强度、高耐温、高耐酸等高性能要求的半导体、显示屏器、记录介质等中应用;制备方法简单易实行,且进一步保证了靶材的均匀性、硬度、塑形流变等性能。
173 | 一种铂镍合金溅射靶材及其制备方法 | CN106282639B | 发明授权 | 有效-授权 | 2016-09-19 | 2018-02-16 | C22C5/04(2006.01)I;C23C14/34(2006.01)I | 傅剑平;赵健;潘登 | 中材科技股份有限公司; 南京天翼专利代理有限责任公司 | 南京天翼专利代理有限责任公司 | 本发明公开了一种铂镍合金溅射靶材及其制备方法。一种铂镍合金溅射靶材,包括铂60??80%和镍20??40%,所述百分比为质量百分比,铂和镍的质量含量之和为100%。本发明铂镍合金溅射靶材,可在高强度、高耐温、高耐酸等高性能要求的半导体、显示屏器、记录介质等中应用;制备方法简单易实行,且进一步保证了靶材的均匀性、硬度、塑形流变等性能。
174 | 一种三向斜交织物、其织造装置及其织造方法 | CN106400271B | 发明授权 | 有效-授权 | 2016-09-12 | 2017-12-19 | D03D25/00(2006.01)I;D03D23/00(2006.01)I;D04H13/00(2006.01)I | 乔志炜;张方超;蒋轩;周连洪;叶红光 | 中材科技股份有限公司; 南京天翼专利代理有限责任公司 | 南京天翼专利代理有限责任公司 | 本发明公开了一种三向斜交织物、其织造装置及其织造方法。三向斜交织物,包括X‑Y平面单元层和Z向纤维束或纤维棒,X‑Y平面单元层有两层以上,Z向纤维束或纤维棒将所有的X‑Y平面单元层连为一体结构,X‑Y平面单元层和Z向纤维束或纤维棒之间的夹角0°~90°可调,三向斜交织物中纤维体积总含量为30%~70%。本发明三向斜交织物可满足各种机械性能要求;织造方法简单,X‑Y平面与Z向纤维束或纤维棒的夹角可设计,并由Z向纤维束或纤维棒将X‑Y平面逐层约束成整体,突破了X‑Y平面与Z向纤维或纤维棒成90°夹角的局限,可实现在0°~90°范围内的变化,拓宽了多向立体织物的应用,可实现任意厚度织物的织造。
175 | 一种三向斜交织物、其织造装置及其织造方法 | CN106400271A | 发明专利 | 有效-授权 | 2016-09-12 | 2017-02-15 | D03D25/00(2006.01)I;D03D23/00(2006.01)I;D04H13/00(2006.01)I | 乔志炜;张方超;蒋轩;周连洪;叶红光 | 中材科技股份有限公司; 南京天翼专利代理有限责任公司 | 南京天翼专利代理有限责任公司 | 本发明公开了一种三向斜交织物、其织造装置及其织造方法。三向斜交织物,包括X‑Y平面单元层和Z向纤维束或纤维棒,X‑Y平面单元层有两层以上,Z向纤维束或纤维棒将所有的X‑Y平面单元层连为一体结构,X‑Y平面单元层和Z向纤维束或纤维棒之间的夹角0°~90°可调,三向斜交织物中纤维体积总含量为30%~70%。本发明三向斜交织物可满足各种机械性能要求;织造方法简单,X‑Y平面与Z向纤维束或纤维棒的夹角可设计,并由Z向纤维束或纤维棒将X‑Y平面逐层约束成整体,突破了X‑Y平面与Z向纤维或纤维棒成90°夹角的局限,可实现在0°~90°范围内的变化,拓宽了多向立体织物的应用,可实现任意厚度织物的织造。
176 | 一种启停电池用AGM隔膜及其制备方法 | CN106450103A | 发明专利 | 驳回 | 2016-09-12 | 2017-02-22 | H01M2/14(2006.01)I;H01M2/16(2006.01)I | 沈维海;刘铁军;戴旭鹏;宋德华;王伟 | 中材科技股份有限公司; 南京天翼专利代理有限责任公司 | 南京天翼专利代理有限责任公司 | 本发明公开了一种启停电池用AGM隔膜及其制备方法。启停电池用AGM隔膜,其孔隙率不小于91.5%,其原料组分包括80~92份的高碱玻璃纤维和8~20份的双熔点纤维,所述份数为质量份数。本发明启停电池用AGM隔膜,孔隙率高,具有一定憎斥电解液的孔道供氧气通过,提高氧复合效率,减少水分流失;弹性好,使得隔膜与极板保持紧密接触,减少活性物质的脱落;烘干过程中,双熔点纤维部分熔化与高碱玻璃纤维交织成网络结构,提高隔膜的抗张强度和抗穿刺强度;制备工艺简单,利用它生产的启停电池具有优异的充放电性能以及循环寿命。
177 | 一种超声波自动植入钢针装置 | CN105922474B | 发明授权 | 有效-授权 | 2016-05-24 | 2017-12-26 | B29B11/00(2006.01)I;B29B11/16(2006.01)I;B29C70/24(2006.01)I | 蒋轩;张方超;董伟峰 | 中材科技股份有限公司; 南京天翼专利代理有限责任公司 | 南京天翼专利代理有限责任公司 | 本发明公开了一种超声波自动植入钢针装置,从上到下依次包括三坐标直线移动机构、超声波植入机构、钢针导向机构和工作平台;其中,超声波植入机构连在三坐标直线移动机构上。本发明超声波自动植入钢针装置结构简单紧凑,实现了立体织物制备中钢针植入的自动化,有效提高了生产效率、控制精度以及产品质量的稳定性,且成本低廉。
178 | 一种超声波自动植入钢针装置 | CN105922474A | 发明专利 | 有效-授权 | 2016-05-24 | 2016-09-07 | B29B11/00(2006.01)I;B29B11/16(2006.01)I;B29C70/24(2006.01)I | 蒋轩;张方超;董伟峰 | 中材科技股份有限公司; 南京天翼专利代理有限责任公司 | 南京天翼专利代理有限责任公司 | 本发明公开了一种超声波自动植入钢针装置,从上到下依次包括三坐标直线移动机构、超声波植入机构、钢针导向机构和工作平台;其中,超声波植入机构连在三坐标直线移动机构上。本发明超声波自动植入钢针装置结构简单紧凑,实现了立体织物制备中钢针植入的自动化,有效提高了生产效率、控制精度以及产品质量的稳定性,且成本低廉。
179 | 一种纤维层连结构预成型体的塑型制备方法 | CN105862245B | 发明授权 | 有效-授权 | 2016-05-24 | 2017-12-12 | D04C1/00(2006.01)I | 朱建勋;张立泉;马文锁;郭洪伟;朱梦蝶;唐亦囡 | 中材科技股份有限公司; 南京天翼专利代理有限责任公司 | 南京天翼专利代理有限责任公司 | 本发明公开了一种纤维层连结构预成型体的塑型制备方法,纤维层连结构预成型体的制备方法,采用编织方法,依模织造而成。本发明纤维层连结构预成型体的塑型制备方法适于高厚度、大尺寸、复杂形状预成型体制备,具有结构设计性强,预成型体均质性好、力学性能优良,纤维体积分数高,单元结构完整、纱束连续,尺寸稳定可控、制备的精度高,适宜制备形状复杂预成型体。
180 | 一种纤维层连结构预成型体的塑型制备方法 | CN105862245A | 发明专利 | 有效-授权 | 2016-05-24 | 2016-08-17 | D04C1/00(2006.01)I | 朱建勋;张立泉;马文锁;郭洪伟;朱梦蝶;唐亦囡 | 中材科技股份有限公司; 南京天翼专利代理有限责任公司 | 南京天翼专利代理有限责任公司 | 本发明公开了一种纤维层连结构预成型体的塑型制备方法,纤维层连结构预成型体的制备方法,采用编织方法,依模织造而成。本发明纤维层连结构预成型体的塑型制备方法适于高厚度、大尺寸、复杂形状预成型体制备,具有结构设计性强,预成型体均质性好、力学性能优良,纤维体积分数高,单元结构完整、纱束连续,尺寸稳定可控、制备的精度高,适宜制备形状复杂预成型体。
181 | 一种新型纤维层连结构预成型体 | CN105887288A | 发明专利 | 有效-授权 | 2016-05-12 | 2016-08-24 | D03D25/00(2006.01)I | 朱建勋;唐亦囡;张立泉;马文锁;朱梦蝶;郭洪伟 | 中材科技股份有限公司; 南京天翼专利代理有限责任公司 | 南京天翼专利代理有限责任公司 | 本发明公开了一种新型纤维层连结构预成型体,包括相互交织的连层纱系统和叠层纱系统,连层纱系统呈规则波浪状分布,叠层纱系统呈直线状分布,同一织口的叠层纱系统所在平面与连层纱系统所在平面之间的角度为0°~90°可调。本发明新型纤维层连结构预成型体在保留现有纤维层连结构预成型体结构的基础上,使得叠层纱系统与连层纱系统所在的平面呈一定角度倾斜,从而得到纤维体积含量高、层间性能更好、仿形精度高的预成型体。
182 | 一种新型纤维层连结构预成型体 | CN105887288B | 发明授权 | 有效-授权 | 2016-05-12 | 2017-12-08 | D03D25/00(2006.01)I | 朱建勋;唐亦囡;张立泉;马文锁;朱梦蝶;郭洪伟 | 中材科技股份有限公司; 南京天翼专利代理有限责任公司 | 南京天翼专利代理有限责任公司 | 本发明公开了一种新型纤维层连结构预成型体,包括相互交织的连层纱系统和叠层纱系统,连层纱系统呈规则波浪状分布,叠层纱系统呈直线状分布,同一织口的叠层纱系统所在平面与连层纱系统所在平面之间的角度为0°~90°可调。本发明新型纤维层连结构预成型体在保留现有纤维层连结构预成型体结构的基础上,使得叠层纱系统与连层纱系统所在的平面呈一定角度倾斜,从而得到纤维体积含量高、层间性能更好、仿形精度高的预成型体。
183 | 一种层连结构织物厚度和织口角度测量装置及其测量方法 | CN105841580B | 发明授权 | 有效-授权 | 2016-05-11 | 2019-08-16 | G01B5/06(2006.01)I;G01B5/24(2006.01)I | 朱建勋;潘梁;朱梦蝶;张立泉;唐亦囡 | 中材科技股份有限公司; 南京天翼专利代理有限责任公司 | 南京天翼专利代理有限责任公司 | 本发明公开了一种层连结构织物厚度和织口角度测量装置、及层连结构织物厚度和织口角度的测量方法。层连结构织物厚度和织口角度测量装置,包括:主尺、量角指针、销轴、滑动座、厚度尺和定位螺钉;主尺长度方向上的一边为直尺边、另一边设有量角尺;量角指针通过销轴转动连接在量角尺中心,量角指针一端指向量角尺的刻度、另一端超出主尺宽度;滑动座固定在主尺一端端部、并套接在厚度尺外围,定位螺钉穿过滑动座将滑动座与厚度尺相对固定。使用本发明层连结构织物厚度和织口角度测量装置测量厚度和织口角度以依靠的方式进行测试,对织物无任何损伤;可由测试装置直接读取厚度值;可由测试装置直接读取织口角度值;测试装置结构紧凑、操作简便。
184 | 一种层连结构织物厚度和织口角度测量装置及其测量方法 | CN105841580A | 发明专利 | 有效-授权 | 2016-05-11 | 2016-08-10 | G01B5/06(2006.01)I;G01B5/24(2006.01)I | 朱建勋;潘梁;朱梦蝶;张立泉;唐亦囡 | 中材科技股份有限公司; 南京天翼专利代理有限责任公司 | 南京天翼专利代理有限责任公司 | 本发明公开了一种层连结构织物厚度和织口角度测量装置、及层连结构织物厚度和织口角度的测量方法。层连结构织物厚度和织口角度测量装置,包括:主尺、量角指针、销轴、滑动座、厚度尺和定位螺钉;主尺长度方向上的一边为直尺边、另一边设有量角尺;量角指针通过销轴转动连接在量角尺中心,量角指针一端指向量角尺的刻度、另一端超出主尺宽度;滑动座固定在主尺一端端部、并套接在厚度尺外围,定位螺钉穿过滑动座将滑动座与厚度尺相对固定。使用本发明层连结构织物厚度和织口角度测量装置测量厚度和织口角度以依靠的方式进行测试,对织物无任何损伤;可由测试装置直接读取厚度值;可由测试装置直接读取织口角度值;测试装置结构紧凑、操作简便。
185 | 一种耐辐照玻璃纤维空气滤纸的制备方法 | CN105908560A | 发明专利 | 有效-授权 | 2016-04-19 | 2016-08-31 | D21H15/12(2006.01)I;D21H13/40(2006.01)I;D21H13/10(2006.01)I;D21H21/16(2006.01)I;D21H21/18(2006.01)I;D21H21/14(2006.01)I | 王莹;胡晓侠;代丰;戴旭鹏;严洁;陈晓燕;范凌云;吴涛 | 中材科技股份有限公司; 南京天翼专利代理有限责任公司 | 南京天翼专利代理有限责任公司 | 本发明公开了一种耐辐照玻璃纤维空气滤纸的制备方法,由玻璃微纤维棉、有机纤维和无碱玻璃纤维短切丝的均匀混合物经湿法工艺制得,其中,玻璃微纤维棉、有机纤维和无碱玻璃纤维短切丝的质量比为(15‑20):(1‑2):(3‑6)。本发明耐辐照玻璃纤维空气滤纸中降低了K<sup>+</sup>、Na<sup>+</sup>、B<sup>3+</sup>的含量,增加了玻璃纤维空气滤纸的耐辐照性,确保所得耐辐照玻璃纤维空气滤纸可耐剂量率不超过2.5×10<sup>4</sup>Gy/h、总剂量不小于6×10<sup>5</sup>~6.5×10<sup>5</sup>Gy的γ射线照射;本发明添加的硅系或氟系憎水剂,显著增强了玻璃纤维空气滤纸的憎水性、耐辐照和抗张强度等性能,增强了核级HEPA过滤器在潮湿环境下的适应性,具有更广的应用范围。
186 | 一种耐辐照玻璃纤维空气滤纸的制备方法 | CN105908560B | 发明授权 | 有效-授权 | 2016-04-19 | 2018-02-16 | D21H15/12(2006.01)I;D21H13/40(2006.01)I;D21H13/10(2006.01)I;D21H21/16(2006.01)I;D21H21/18(2006.01)I;D21H21/14(2006.01)I | 王莹;胡晓侠;代丰;戴旭鹏;严洁;陈晓燕;范凌云;吴涛 | 中材科技股份有限公司; 南京天翼专利代理有限责任公司 | 南京天翼专利代理有限责任公司 | 本发明公开了一种耐辐照玻璃纤维空气滤纸的制备方法,由玻璃微纤维棉、有机纤维和无碱玻璃纤维短切丝的均匀混合物经湿法工艺制得,其中,玻璃微纤维棉、有机纤维和无碱玻璃纤维短切丝的质量比为(15‑20):(1‑2):(3‑6)。本发明耐辐照玻璃纤维空气滤纸中降低了K<sup>+</sup>、Na<sup>+</sup>、B<sup>3+</sup>的含量,增加了玻璃纤维空气滤纸的耐辐照性,确保所得耐辐照玻璃纤维空气滤纸可耐剂量率不超过2.5×10<sup>4</sup>Gy/h、总剂量不小于6×10<sup>5</sup>~6.5×10<sup>5</sup>Gy的γ射线照射;本发明添加的硅系或氟系憎水剂,显著增强了玻璃纤维空气滤纸的憎水性、耐辐照和抗张强度等性能,增强了核级HEPA过滤器在潮湿环境下的适应性,具有更广的应用范围。
187 | 一种窑炉玻璃液面控制装置 | CN205528374U | 实用新型 | 有效-授权 | 2016-03-03 | 2016-08-31 | C03B5/16(2006.01)I | 蔡增伟;来志宏;刘胜文 | 中材科技股份有限公司; 南京天翼专利代理有限责任公司 | 南京天翼专利代理有限责任公司 | 一种窑炉玻璃液面控制装置,适用于温度高达1400℃以上的窑炉,主要由两根探针、液面仪、继电器和变频器组成。两根探针为液面仪提供输入信号,液面仪输出端连接继电器的线圈,继电器的触点给变频器提供输入控制信号。液面仪采集探针与玻璃液面的接触与分离信号来关闭和开启继电器,使得变频器输出不同的频率来驱动投料电机,从而实现控制窑炉内的玻璃液面。本实用新型结构简单、性能好、安装维护方便且生产成本低。
188 | 玻璃代铂拉丝炉 | CN205501101U | 实用新型 | 有效-授权 | 2016-02-22 | 2016-08-24 | C03B5/027(2006.01)I | 黄荣军;周建淼;刘劲松;郭仁贤;王振朋;褚林海;唐小波;吴中华 | 中材科技股份有限公司; 南京天翼专利代理有限责任公司 | 南京天翼专利代理有限责任公司 | 本实用新型公开了一种玻璃代铂拉丝炉,包括炉体和一对电极,炉体包括顶盖砖、侧壁砖、底砖,所述由刚玉砖和若干莫来石砖组成;一对电极设置在炉体上,每个电极包括合金钢引电棒、耐热钢棒、钼引电棒和电极板,耐热钢棒穿过炉体的侧壁砖,并固定在侧壁砖上,其中位于炉体膛内的一端设置钼引电棒,位于炉体膛外的一端设置合金钢引电棒,钼引电棒的端部连接电极板。选用氧化铝大于90%,真密度为≥3.6g/cm烧结刚玉砖砌筑炉体,提高炉体本身的耐高温性能,增加炉体的使用寿命。改变电极结构和材质,由原来的空心钢管焊接连接方式改为特种耐高温钢棒内螺纹连接,防止电极氧化、断裂,提高使用寿命。将玻璃代铂拉丝炉的运行寿命周期提高到11~13个月。
189 | 一种玻璃块及球的清洗机 | CN105800959B | 发明授权 | 有效-授权 | 2016-02-18 | 2018-05-22 | C03C23/00(2006.01)I | 唐小波;周建淼;诸林海;刘劲松;王振朋;郭仁贤;吴中华;黄荣军;蔡增伟 | 中材科技股份有限公司; 南京天翼专利代理有限责任公司 | 南京天翼专利代理有限责任公司 | 本发明公开一种玻璃块及球的清洗机;解决的技术问题:针对背景技术中提及采用人为的方式去清洗玻璃块料及球体,劳动强度比较大,不仅废时,而且清洗也不够干净的技术问题。采用的技术方案:一种玻璃块及球的清洗机,包括上料机构,与上料机构出料口相连的筛选通道,与筛选通道相连的清洗机构和与清洗机构相连的收集箱体。优点,本玻璃块及球的清洗机,针对高强玻璃纤维的特殊性所生产的玻璃块或球进行清洁,提供给后道清洁的块料或球能大大提高原丝的产量及成品率;此清洗机操作简单方便且快捷。
190 | 一种玻璃块及球的清洗机 | CN105800959A | 发明专利 | 有效-授权 | 2016-02-18 | 2016-07-27 | C03C23/00(2006.01)I | 唐小波;周建淼;诸林海;刘劲松;王振朋;郭仁贤;吴中华;黄荣军;蔡增伟 | 中材科技股份有限公司; 南京天翼专利代理有限责任公司 | 南京天翼专利代理有限责任公司 | 本发明公开一种玻璃块及球的清洗机;解决的技术问题:针对背景技术中提及采用人为的方式去清洗玻璃块料及球体,劳动强度比较大,不仅废时,而且清洗也不够干净的技术问题。采用的技术方案:一种玻璃块及球的清洗机,包括上料机构,与上料机构出料口相连的筛选通道,与筛选通道相连的清洗机构和与清洗机构相连的收集箱体。优点,本玻璃块及球的清洗机,针对高强玻璃纤维的特殊性所生产的玻璃块或球进行清洁,提供给后道清洁的块料或球能大大提高原丝的产量及成品率;此清洗机操作简单方便且快捷。
191 | 一种玻璃块及球的清洗机 | CN205528445U | 实用新型 | 终止-避重放弃 | 2016-02-18 | 2016-08-31 | C03C23/00(2006.01)I | 唐小波;周建淼;诸林海;刘劲松;王振朋;郭仁贤;吴中华;黄荣军;蔡增伟 | 中材科技股份有限公司; 南京天翼专利代理有限责任公司 | 南京天翼专利代理有限责任公司 | 本实用新型公开一种玻璃块及球的清洗机;解决的技术问题:针对背景技术中提及采用人为的方式去清洗玻璃块料及球体,劳动强度比较大,不仅废时,而且清洗也不够干净的技术问题。采用的技术方案:一种玻璃块及球的清洗机,包括上料机构,与上料机构出料口相连的筛选通道,与筛选通道相连的清洗机构和与清洗机构相连的收集箱体。优点,本玻璃块及球的清洗机,针对高强玻璃纤维的特殊性所生产的玻璃块或球进行清洁,提供给后道清洁的块料或球能大大提高原丝的产量及成品率;此清洗机操作简单方便且快捷。
192 | 一种氧化锆纤维陶瓷板及其制备方法 | CN105712716A | 发明专利 | 驳回 | 2016-02-16 | 2016-06-29 | C04B35/48(2006.01)I;C04B35/80(2006.01)I;C04B35/622(2006.01)I | 张焱;张琦;赵骁儒;奚秋香;祖群 | 中材科技股份有限公司; 南京天翼专利代理有限责任公司 | 南京天翼专利代理有限责任公司 | 本发明涉及一种干法成型制备氧化锆纤维陶瓷板的方法,采用离心甩丝工艺制备氧化锆前驱体纤维,在保护气氛的环境下,以较慢的升温速率升至500℃,除去前驱体纤维中的水分子及有机组分,得到碳化纤维,将碳化纤维开松,均匀的平铺在模具内,经1200℃高温烧结后得到氧化锆纤维板。该方法制备的过程中,纤维经过了热收缩,纤维之间相互交错搭接,在不需要加入粘结剂的情况下,同样具有很高的强度,整个过程避免了杂质对高温性能的影响,属于纯无机体系制备,绿色环保。制备的氧化锆纤维板1500℃可长期使用,广泛应用于保温隔热领域。
193 | 一种耐高温氧化锆纤维陶瓷板及其制备方法 | CN105622095A | 发明专利 | 驳回 | 2016-02-16 | 2016-06-01 | C04B35/48(2006.01)I;C04B35/622(2006.01)I;C04B35/64(2006.01)I | 张琦;张焱;祖群;赵骁儒;奚秋香 | 中材科技股份有限公司; 南京天翼专利代理有限责任公司 | 南京天翼专利代理有限责任公司 | 本发明涉及一种耐高温氧化锆纤维陶瓷板的制备方法,采用离心甩丝机制备的氧化锆前驱体纤维,在保护气氛的环境下,以较慢的升温速率升至500℃,除去前驱体纤维中的水分子及有机组分,得到碳化纤维,将碳化纤维疏解后制浆,再经真空抽滤、干燥,制成氧化锆前驱体纤维板,再进行高温烧结,将碳化物质燃烧完全,并完成晶型转变的过程,该方法简单易操作,制备的过程中纤维经过了热收缩,纤维之间相互交错搭接,得到的氧化锆纤维板密实,不需要加入粘结剂,因此避免了杂质的引入,保证纤维板在使用过程中不会有有害物质的产生,绿色无污染,制备的氧化锆纤维板1500℃可长期使用,广泛应用于保温隔热领域。
194 | 一种梯度结构穿刺织物及其制备方法 | CN105774093A | 发明专利 | 有效-授权 | 2015-12-28 | 2016-07-20 | B32B9/00(2006.01)I;B32B9/04(2006.01)I;B32B5/06(2006.01)I;B32B37/10(2006.01)I;B32B37/02(2006.01)I | 乔志炜;蒋轩;娄红莉;胡方田;周连洪;叶红光 | 中材科技股份有限公司; 南京天翼专利代理有限责任公司 | 南京天翼专利代理有限责任公司 | 本发明公开了一种梯度结构穿刺织物及其制备方法,织物包括X‑Y向平面单元层和垂直穿刺X‑Y向平面单元层的多束Z向纤维束,所述X‑Y向平面单元层由织物片材叠成,多束Z向纤维束相互平行,且多束Z向纤维束的X‑Y向截面包括至少两个梯度区域。制备方法包括步骤一、确定每个区域内Z向纤维束的间距和数量;步骤二、排布钢针阵列;步骤三、穿刺织物片材;步骤四、Z向纤维束置换。该种梯度结构穿刺织物由纤维体积含量不同的梯度区域构成,通过织物制备抗烧蚀复合材料时,织物的梯度结构为基体填充提供通道,根据基体填充量来设计织物Z向纤维束的间距,满足复合材料对不同部位烧蚀性能要求。同时减少了Z向纤维束数量,降低成本,使织物的制备过程简单。
195 | 一种梯度结构穿刺织物及其制备方法 | CN105774093B | 发明授权 | 有效-授权 | 2015-12-28 | 2017-12-08 | B32B9/00(2006.01)I;B32B9/04(2006.01)I;B32B5/06(2006.01)I;B32B37/10(2006.01)I;B32B37/02(2006.01)I | 乔志炜;蒋轩;娄红莉;胡方田;周连洪;叶红光 | 中材科技股份有限公司; 南京天翼专利代理有限责任公司 | 南京天翼专利代理有限责任公司 | 本发明公开了一种梯度结构穿刺织物及其制备方法,织物包括X‑Y向平面单元层和垂直穿刺X‑Y向平面单元层的多束Z向纤维束,所述X‑Y向平面单元层由织物片材叠成,多束Z向纤维束相互平行,且多束Z向纤维束的X‑Y向截面包括至少两个梯度区域。制备方法包括步骤一、确定每个区域内Z向纤维束的间距和数量;步骤二、排布钢针阵列;步骤三、穿刺织物片材;步骤四、Z向纤维束置换。该种梯度结构穿刺织物由纤维体积含量不同的梯度区域构成,通过织物制备抗烧蚀复合材料时,织物的梯度结构为基体填充提供通道,根据基体填充量来设计织物Z向纤维束的间距,满足复合材料对不同部位烧蚀性能要求。同时减少了Z向纤维束数量,降低成本,使织物的制备过程简单。
196 | 一种高硅氧玻璃纤维酸沥滤处理的设备 | CN105461238B | 发明授权 | 有效-授权 | 2015-12-25 | -- | C03C25/66 | 郭仁贤;祖群;王振朋;徐彦;赵骁儒;张琦;吕兴珍 | 中材科技股份有限公司; 南京天翼专利代理有限责任公司 | 南京天翼专利代理有限责任公司 | 本发明公开一种高硅氧玻璃纤维酸沥滤处理的设备;解决的技术问题:针对背景技术中提及的传统的半自动或手工工艺酸沥滤生产高硅氧玻璃纤维棉制品已经不能满足要求以及现有设备无法顺利、高效率完成玻璃纤维棉如无碱玻璃纤维棉的酸沥滤生产过程的技术问题。采用的技术方案:高硅氧玻璃纤维酸沥滤处理的设备,包括酸反应桶、加热器、搅拌器和过滤桶。该设备酸反应桶将装入的酸和玻璃纤维棉或短切纤维的液体悬浮混合物,加热至不高于100℃的高温下,并保持搅拌,实现玻璃纤维与酸液高温下充分接触进行化学反应,再通过高液位自动流入过滤桶过滤,将酸液和玻璃纤维分离,完成高硅氧玻璃纤维酸沥滤生产过程。
197 | 一种高硅氧玻璃纤维酸沥滤处理的设备 | CN105461238A | 发明专利 | 有效-授权 | 2015-12-25 | 2016-04-06 | C03C25/66(2006.01)I | 郭仁贤;祖群;王振朋;徐彦;赵骁儒;张琦;吕兴珍 | 中材科技股份有限公司; 南京天翼专利代理有限责任公司 | 南京天翼专利代理有限责任公司 | 本发明公开一种高硅氧玻璃纤维酸沥滤处理的设备;解决的技术问题:针对背景技术中提及的传统的半自动或手工工艺酸沥滤生产高硅氧玻璃纤维棉制品已经不能满足要求以及现有设备无法顺利、高效率完成玻璃纤维棉如无碱玻璃纤维棉的酸沥滤生产过程的技术问题。采用的技术方案:高硅氧玻璃纤维酸沥滤处理的设备,包括酸反应桶、加热器、搅拌器和过滤桶。该设备酸反应桶将装入的酸和玻璃纤维棉或短切纤维的液体悬浮混合物,加热至不高于100℃的高温下,并保持搅拌,实现玻璃纤维与酸液高温下充分接触进行化学反应,再通过高液位自动流入过滤桶过滤,将酸液和玻璃纤维分离,完成高硅氧玻璃纤维酸沥滤生产过程。
198 | 一种高硅氧玻璃纤维酸沥滤处理的设备 | CN205443065U | 实用新型 | 有效-授权 | 2015-12-25 | 2016-08-10 | C03C25/66(2006.01)I | 郭仁贤;祖群;王振朋;徐彦;赵骁儒;张琦;吕兴珍 | 中材科技股份有限公司; 南京天翼专利代理有限责任公司 | 南京天翼专利代理有限责任公司 | 本实用新型公开一种高硅氧玻璃纤维酸沥滤处理的设备;解决的技术问题:针对背景技术中提及的传统的半自动或手工工艺酸沥滤生产高硅氧玻璃纤维棉制品已经不能满足要求以及现有设备无法顺利、高效率完成玻璃纤维棉如无碱玻璃纤维棉的酸沥滤生产过程的技术问题。采用的技术方案:高硅氧玻璃纤维酸沥滤处理的设备,包括酸反应桶、加热器、搅拌器和过滤桶。该设备酸反应桶将装入的酸和玻璃纤维棉或短切纤维的液体悬浮混合物,加热至不高于100℃的高温下,并保持搅拌,实现玻璃纤维与酸液高温下充分接触进行化学反应,再通过高液位自动流入过滤桶过滤,将酸液和玻璃纤维分离,完成高硅氧玻璃纤维酸沥滤生产过程。
199 | 一种透光彩色中空复合板的制备方法 | CN105415844A | 发明专利 | 驳回 | 2015-12-21 | 2016-03-23 | B32B27/38(2006.01)I;B32B27/18(2006.01)I;B32B27/12(2006.01)I;B32B5/26(2006.01)I;B32B38/08(2006.01)I;B32B37/06(2006.01)I;B32B38/00(2006.01)I;B32B33/00(2006.01)I;B05D1/02(2006.01)I | 陈同海;周正亮;耿杰;张守玉;戚洪强;李晋 | 中材科技股份有限公司; 南京天翼专利代理有限责任公司 | 南京天翼专利代理有限责任公司 | 本发明涉及一种透光彩色中空复合板的制备方法:由下自上依次将树脂、彩色表面毡与三维中空织物在流水线上进行连续复合,在复合后的产品的三维中空织物层上喷淋树脂,压辊使树脂浸渍均匀,得到树脂浸渍均匀的复合产品,将该复合产品进行加热固化成型,即得。本发明中,彩色表面毡和三维中空织物一体化成型,可避免出现分层现象,制备的透光彩色中空复合板不但具有较佳的透光效果,而且实现了轻量化,还具有保温、隔音、阻燃等特点,可以应用在游艇、高档酒店、展览馆等领域,达到减轻整体重量和透光的效果。
200 | 型材辅助站立及预埋一体成型3D中空复合地板及制造方法 | CN105507559B | 发明授权 | 有效-授权 | 2015-12-18 | 2018-05-22 | E04F15/16(2006.01)I | 张守玉;周正亮;耿杰;赵大娟;李晋 | 中材科技股份有限公司; 南京天翼专利代理有限责任公司 | 南京天翼专利代理有限责任公司 | 本发明公开一种型材辅助站立及预埋一体成型3D中空复合地板及制造方法;解决的技术问题针对现有技术中3D中复合地板织物站立性和站立均匀性差影响地板的尺寸稳定性和机械性能;为方便地板安装,目前地板拼接多采用型材边框,3D中空复合地板型材预埋工艺困难、预埋控制精度低、工序繁琐、生产效率低、成本高的技术问题。采用的技术方案3D中空复合地板包括构成拉绒结构3D中空织物、经向型材和纬向型材。还公开了一种3D中空复合地板的制造方法。优点,型材在中空地板内预埋并一体成型,解决了3D中空复合材料预埋精度低、效率低、成本高等问题;本制造方法是一种制造简单、操作方便、设备投资小、可设计性强的新型工艺。
201 | 型材辅助站立及预埋一体成型3D中空复合地板及制造方法 | CN105507559A | 发明专利 | 有效-授权 | 2015-12-18 | 2016-04-20 | E04F15/16(2006.01)I | 张守玉;周正亮;耿杰;赵大娟;李晋 | 中材科技股份有限公司; 南京天翼专利代理有限责任公司 | 南京天翼专利代理有限责任公司 | 本发明公开一种型材辅助站立及预埋一体成型3D中空复合地板及制造方法;解决的技术问题:针对现有技术中3D中复合地板织物站立性和站立均匀性差影响地板的尺寸稳定性和机械性能;为方便地板安装,目前地板拼接多采用型材边框,3D中空复合地板型材预埋工艺困难、预埋控制精度低、工序繁琐、生产效率低、成本高的技术问题。采用的技术方案:3D中空复合地板包括构成拉绒结构3D中空织物、经向型材和纬向型材。还公开了一种3D中空复合地板的制造方法。优点,型材在中空地板内预埋并一体成型,解决了3D中空复合材料预埋精度低、效率低、成本高等问题;本制造方法是一种制造简单、操作方便、设备投资小、可设计性强的新型工艺。
202 | 一种高抗压3D中空复合地板及其制造方法 | CN105544926A | 发明专利 | 驳回 | 2015-12-18 | 2016-05-04 | E04F15/02(2006.01)I;E04F15/10(2006.01)I | 张守玉;周正亮;耿杰;王晓文;陈同海 | 中材科技股份有限公司; 南京天翼专利代理有限责任公司 | 南京天翼专利代理有限责任公司 | 本发明公开一种高抗压3D中空复合地板及其制造方法;解决的技术问题:针对背景技术中提及的现有技术中的3D中空复合地板抗压强度较低,而单纯通过3D中空织物结构设计提高绒经密度的方式虽在一定程度上改善了复合材料抗压能力,但绒经加密会对中空织物制备过程带来难度,且绒经加密幅度有限,依然难以满足要求的技术问题。采用的技术方案:高抗压3D中空复合地板包括构成3D中空复合地板整体框架的3D中空织物和设置在3D中空织物绒经结构层空隙内的不少于一个的中间加强筋。优点,该高抗压3D中空复合地板的特殊结构既兼顾了传统实心玻璃钢/碳钢的机械性能,特别是抗压强度,又实现3D中空复合板/泡沫/蜂窝夹层复合材料的减重效果。
203 | 高性能玻璃纤维缠绕纱浸润剂及其制备方法 | CN105585256A | 发明专利 | 驳回 | 2015-12-18 | 2016-05-18 | C03C25/40(2006.01)I | 尹苗;李佳;贺明强;曹平 | 中材科技股份有限公司; 南京天翼专利代理有限责任公司 | 南京天翼专利代理有限责任公司 | 本发明涉及一种高性能玻璃纤维缠绕纱浸润剂,所述浸润剂的固含物占浸润剂总质量的5~7%,其余为去离子水,所述浸润剂的固含物包括如下组分:以浸润剂固含物的总质量为100%计,含有55~80%的环氧树脂乳液,10~27%的非离子润滑剂,5-18%的硅烷偶联剂,0.5~2.5%的润湿剂,1~5.5%有机酸。本法发明的浸润剂赋予玻纤优异加工性能,毛羽少,且与环氧树脂、聚酯树脂和乙烯基树脂热固性树脂相容性好,界面强度高,复合材料具有优异的湿态剪切强度保留率。
204 | 树脂相容型玻璃纤维细纱浸润剂及其制备方法 | CN105541126A | 发明专利 | 驳回 | 2015-12-18 | 2016-05-04 | C03C25/40(2006.01)I | 尹苗;李佳;贺明强;曹平 | 中材科技股份有限公司; 南京天翼专利代理有限责任公司 | 南京天翼专利代理有限责任公司 | 本发明涉及一种树脂相容型玻璃纤维细纱浸润剂,所述浸润剂的固含物占浸润剂总质量的5~10%,其余为去离子水,所述浸润剂的固含物包括如下组分:按浸润剂的固含物的重量为100%计,含有50~80%的环氧树脂乳液,10~25%的非离子润滑剂,0~5%的阳离子润滑剂,8~20%的硅烷偶联剂,1~6%的pH调节剂。本发明的浸润剂配方相比传统增强型细纱浸润剂配方,组分简单,以单组份环氧乳液为成膜剂,两种高效润滑剂组合,该配方与树脂相容性好,纱线强度高,同时该配方具有优异的纺织加工性能。
205 | 一种中空织物预浸料的切割装置 | CN105538373B | 发明授权 | 有效-授权 | 2015-12-14 | 2017-04-26 | B26D1/12(2006.01)I;B26D7/01(2006.01)I;B26D7/26(2006.01)I | 赵大娟;耿杰;戚洪强;李晋;王蕴之 | 中材科技股份有限公司; 南京天翼专利代理有限责任公司 | 南京天翼专利代理有限责任公司 | 本发明涉及一种中空织物预浸料的切割装置,包括第一滚动真空吸附平台、第二滚动真空吸附平台、第三滚动真空吸附平台、移动支架、刀具座以及安装在刀具座上的切割刀具;移动支架滑动设置在第一滚动真空吸附平台上;移动支架上设有横向固定横梁,刀具座滑动安装在横向固定横梁上;第二滚动真空吸附平台和第三滚动真空吸附平台均安装在移动支架上,且分别安装在刀具座两侧。该切割装置专用于中空织物预浸料,能一次性满足上、下面层对齐切割,免去了现有技术中需要二次剪裁的加工工序。
206 | 一种中空织物预浸料的切割装置 | CN105538373A | 发明专利 | 有效-授权 | 2015-12-14 | 2016-05-04 | B26D1/12(2006.01)I;B26D7/01(2006.01)I;B26D7/26(2006.01)I | 赵大娟;耿杰;戚洪强;李晋;王蕴之 | 中材科技股份有限公司; 南京天翼专利代理有限责任公司 | 南京天翼专利代理有限责任公司 | 本发明涉及一种中空织物预浸料的切割装置,包括第一滚动真空吸附平台、第二滚动真空吸附平台、第三滚动真空吸附平台、移动支架、刀具座以及安装在刀具座上的切割刀具;移动支架滑动设置在第一滚动真空吸附平台上;移动支架上设有横向固定横梁,刀具座滑动安装在横向固定横梁上;第二滚动真空吸附平台和第三滚动真空吸附平台均安装在移动支架上,且分别安装在刀具座两侧。该切割装置专用于中空织物预浸料,能一次性满足上、下面层对齐切割,免去了现有技术中需要二次剪裁的加工工序。
207 | 一种中空夹芯复合材料的制备方法 | CN105538737A | 发明专利 | 有效-授权 | 2015-12-14 | 2016-05-04 | B29C70/28(2006.01)I;B29K67/00(2006.01)N | 李晋;耿杰;周正亮;赵大娟;张守玉;陈同海 | 中材科技股份有限公司; 南京天翼专利代理有限责任公司 | 南京天翼专利代理有限责任公司 | 本发明涉及一种中空夹芯复合材料的制备方法,将裁定尺寸的中空夹芯织物与树脂在流水线上进行一体化连续复合;将复合后的产品进行熟化,然后收卷、切割,得到中空夹芯织物预浸料;将中空夹芯织物预浸料置于模具中加热后固化,得到中空夹芯复合材料。本发明方法制备的中空夹芯织物预浸料含胶量均匀,柔软不粘手,预浸料固化后的中空复合材料综合性能优异,且具有良好的随形性能,能够制备不同形状的中空复合材料,此外,还具有储存期长、使用便捷、固化周期短等优点,能够满足中空夹芯复合材料高效率、低成本的批量化生产。
208 | 一种中空夹芯复合材料的制备方法 | CN105538737B | 发明授权 | 有效-授权 | 2015-12-14 | 2019-01-04 | B29C70/28(2006.01)I;B29K67/00(2006.01)N | 李晋;耿杰;周正亮;赵大娟;张守玉;陈同海 | 中材科技股份有限公司; 南京天翼专利代理有限责任公司 | 南京天翼专利代理有限责任公司 | 本发明涉及一种中空夹芯复合材料的制备方法,将裁定尺寸的中空夹芯织物与树脂在流水线上进行一体化连续复合;将复合后的产品进行熟化,然后收卷、切割,得到中空夹芯织物预浸料;将中空夹芯织物预浸料置于模具中加热后固化,得到中空夹芯复合材料。本发明方法制备的中空夹芯织物预浸料含胶量均匀,柔软不粘手,预浸料固化后的中空复合材料综合性能优异,且具有良好的随形性能,能够制备不同形状的中空复合材料,此外,还具有储存期长、使用便捷、固化周期短等优点,能够满足中空夹芯复合材料高效率、低成本的批量化生产。
209 | 一种保温装饰板及其制备方法 | CN105442811B | 发明授权 | 有效-授权 | 2015-12-02 | 2018-01-16 | E04F15/10(2006.01)I;B32B27/12(2006.01)I;B32B27/40(2006.01)I;B32B5/02(2006.01)I;B32B37/00(2006.01)I;B32B38/00(2006.01)I;B32B38/18(2006.01)I | 戚洪强;赵大娟;王蕴之;耿杰;周正亮 | 中材科技股份有限公司; 南京天翼专利代理有限责任公司 | 南京天翼专利代理有限责任公司 | 本发明涉及一种保温装饰板,由上蒙板、聚氨酯硬质泡沫和下模板依次复合而成,所述上蒙板和下蒙板均由聚酯纤维毡和起圈织物复合而成,所述上蒙板和下蒙板与聚氨酯硬质泡沫复合的那一面均为起圈织物。将起圈织物和聚酯纤维毡通过阻燃型环氧树脂复合成板材,作为保温装饰板的上下蒙板,使聚氨酯发泡的过程中起圈织物的圈镶嵌在聚氨酯泡沫中。本发明的保温装饰板无需采用胶粘剂粘接,节省了人工和物料成本,起圈织物的圈镶嵌在发泡聚氨酯中,提高了硬泡聚氨酯和蒙板之间的层间强度,并可根据要求调整聚酯纤维毡的颜色和厚度,应用到不同装饰和保温隔热等领域。
210 | 一种保温装饰板及其制备方法 | CN105442811A | 发明专利 | 有效-授权 | 2015-12-02 | 2016-03-30 | E04F15/10(2006.01)I;B32B27/12(2006.01)I;B32B27/40(2006.01)I;B32B5/02(2006.01)I;B32B37/00(2006.01)I;B32B38/00(2006.01)I;B32B38/18(2006.01)I | 戚洪强;赵大娟;王蕴之;耿杰;周正亮 | 中材科技股份有限公司; 南京天翼专利代理有限责任公司 | 南京天翼专利代理有限责任公司 | 本发明涉及一种保温装饰板,由上蒙板、聚氨酯硬质泡沫和下模板依次复合而成,所述上蒙板和下蒙板均由聚酯纤维毡和起圈织物复合而成,所述上蒙板和下蒙板与聚氨酯硬质泡沫复合的那一面均为起圈织物。将起圈织物和聚酯纤维毡通过阻燃型环氧树脂复合成板材,作为保温装饰板的上下蒙板,使聚氨酯发泡的过程中起圈织物的圈镶嵌在聚氨酯泡沫中。本发明的保温装饰板无需采用胶粘剂粘接,节省了人工和物料成本,起圈织物的圈镶嵌在发泡聚氨酯中,提高了硬泡聚氨酯和蒙板之间的层间强度,并可根据要求调整聚酯纤维毡的颜色和厚度,应用到不同装饰和保温隔热等领域。
211 | 一种新型矿物棉固化装置 | CN105271692B | 发明授权 | 有效-授权 | 2015-10-20 | 2017-12-08 | C03B37/005(2006.01)I | 刘春;钱亦鸣;周克冲;蒋伟忠 | 中材科技股份有限公司; 南京天翼专利代理有限责任公司 | 南京天翼专利代理有限责任公司 | 本发明公开了一种新型矿物棉固化装置,包括上链板传送带、下链板传送带和热风炉;上链板传送带和下链板传送带之间的空间形成固化区,沿着物料传输方向,固化区被分割为两个以上的热风区;物料传输方向上,每个热风区的上、下、左、右各设有一个热风接口,其中两个热风接口分别通过两根进风管与热风炉连接,另外两个热风接口分别通过两根回风管与外界相通。本发明新型矿物棉固化装置,避免了出现棉板上下面烤焦的现象,提高了固化效果,避免了链板的奔溃,可用于生产容重20~400kg/m<sup>3</sup>的矿物棉产品。
212 | 一种新型矿物棉固化装置 | CN105271692A | 发明专利 | 有效-授权 | 2015-10-20 | 2016-01-27 | C03B37/005(2006.01)I | 刘春;钱亦鸣;周克冲;蒋伟忠 | 中材科技股份有限公司; 南京天翼专利代理有限责任公司 | 南京天翼专利代理有限责任公司 | 本发明公开了一种新型矿物棉固化装置,包括上链板传送带、下链板传送带和热风炉;上链板传送带和下链板传送带之间的空间形成固化区,沿着物料传输方向,固化区被分割为两个以上的热风区;物料传输方向上,每个热风区的上、下、左、右各设有一个热风接口,其中两个热风接口分别通过两根进风管与热风炉连接,另外两个热风接口分别通过两根回风管与外界相通。本发明新型矿物棉固化装置,避免了出现棉板上下面烤焦的现象,提高了固化效果,避免了链板的奔溃,可用于生产容重20~400kg/m<sup>3</sup>的矿物棉产品。
213 | 一种新型矿物棉固化装置 | CN205115281U | 实用新型 | 终止 | 2015-10-20 | 2016-03-30 | C03B37/005(2006.01)I | 刘春;钱亦鸣;周克冲;蒋伟忠 | 中材科技股份有限公司; 南京天翼专利代理有限责任公司 | 南京天翼专利代理有限责任公司 | 本实用新型公开了一种新型矿物棉固化装置,包括上链板传送带、下链板传送带和热风炉;上链板传送带和下链板传送带之间的空间形成固化区,沿着物料传输方向,固化区被分割为两个以上的热风区;物料传输方向上,每个热风区的上、下、左、右各设有一个热风接口,其中两个热风接口分别通过两根进风管与热风炉连接,另外两个热风接口分别通过两根回风管与外界相通。本实用新型的新型矿物棉固化装置,避免了出现棉板上下面烤焦的现象,提高了固化效果,避免了链板的奔溃,可用于生产容重20~400kg/m<sup>3</sup>的矿物棉产品。
214 | 一种布棉摆锤机及其均匀性补偿方法 | CN105217365A | 发明专利 | 有效-授权 | 2015-10-10 | 2016-01-06 | B65H45/107(2006.01)I | 佘志伟;石明扬;高鲁文;刘春 | 中材科技股份有限公司; 南京天翼专利代理有限责任公司 | 南京天翼专利代理有限责任公司 | 本发明公开了一种布棉摆锤机及其均匀性补偿方法。布棉摆锤机,包括机架、摆锤体、摇臂叉、摇臂杆、曲柄和驱动装置;摆锤体通过轴承结构安装在机架上,并可往复摆动;摇臂叉的一端通过轴承与摆锤体相连、另一端通过销轴与摇臂杆的一端相连,摇臂叉和摇臂杆构成摇臂机构;摇臂杆的另一端通过滚动轴承与曲柄的一端连接,曲柄的另一端安装在驱动装置的转动轴上。本发明本布棉摆锤机把偏心轮机构简化成曲柄结构,减少了设备自身的重量并且降低了加工成本;改善了摇臂一体化的结构,在摇臂叉和摇臂杆之间增加了一个转动自由度,使二者可以绕连接轴转动,可以有效地减少摇臂结构的内应力;本发明布棉摆锤机的均匀性补偿方法,改善了摆锤布棉的均匀性。
215 | 一种布棉摆锤机及其均匀性补偿方法 | CN105217365B | 发明授权 | 有效-授权 | 2015-10-10 | 2017-12-12 | B65H45/107(2006.01)I | 佘志伟;石明扬;高鲁文;刘春 | 中材科技股份有限公司; 南京天翼专利代理有限责任公司 | 南京天翼专利代理有限责任公司 | 本发明公开了一种布棉摆锤机及其均匀性补偿方法。布棉摆锤机,包括机架、摆锤体、摇臂叉、摇臂杆、曲柄和驱动装置;摆锤体通过轴承结构安装在机架上,并可往复摆动;摇臂叉的一端通过轴承与摆锤体相连、另一端通过销轴与摇臂杆的一端相连,摇臂叉和摇臂杆构成摇臂机构;摇臂杆的另一端通过滚动轴承与曲柄的一端连接,曲柄的另一端安装在驱动装置的转动轴上。本发明本布棉摆锤机把偏心轮机构简化成曲柄结构,减少了设备自身的重量并且降低了加工成本;改善了摇臂一体化的结构,在摇臂叉和摇臂杆之间增加了一个转动自由度,使二者可以绕连接轴转动,可以有效地减少摇臂结构的内应力;本发明布棉摆锤机的均匀性补偿方法,改善了摆锤布棉的均匀性。
216 | 一种超细高硅氧玻璃纤维棉的制备方法 | CN105152551B | 发明授权 | 有效-授权 | 2015-10-10 | 2017-12-12 | C03C25/66(2006.01)I;C03C25/64(2006.01)I | 郭仁贤;祖群;王振朋;尚磊;徐彦;赵骁儒;张琦;吕兴珍 | 中材科技股份有限公司; 南京天翼专利代理有限责任公司 | 南京天翼专利代理有限责任公司 | 本发明公开了一种超细高硅氧玻璃纤维棉的制备方法,由无碱玻璃纤维棉、二元玻璃纤维棉或三元玻璃纤维棉制备而成;其中,无碱玻璃纤维棉、二元玻璃纤维棉或三元玻璃纤维棉的直径均小于4.0um,纤维长度均小于400mm;所得超细高硅氧玻璃纤维棉的氧化硅含量高于91%。本发明所制备的高硅氧玻璃纤维超细棉,氧化硅含量91%以上,软化点高、导热系数低、柔软性好易成形,较好地保留了纤维的原始长径比;本方法制备的高硅氧棉经过后加工可以制成高硅氧棉毡、保温隔热纸等制品,产品柔软性、敷贴性、反复使用性良好,能满足航空航天高端领域对保温材料的严苛性要求。
217 | 一种超细高硅氧玻璃纤维棉的制备方法 | CN105152551A | 发明专利 | 有效-授权 | 2015-10-10 | 2015-12-16 | C03C25/66(2006.01)I;C03C25/64(2006.01)I | 郭仁贤;祖群;王振朋;尚磊;徐彦;赵骁儒;张琦;吕兴珍 | 中材科技股份有限公司; 南京天翼专利代理有限责任公司 | 南京天翼专利代理有限责任公司 | 本发明公开了一种超细高硅氧玻璃纤维棉的制备方法,由无碱玻璃纤维棉、二元玻璃纤维棉或三元玻璃纤维棉制备而成;其中,无碱玻璃纤维棉、二元玻璃纤维棉或三元玻璃纤维棉的直径均小于4.0um,纤维长度均小于400mm;所得超细高硅氧玻璃纤维棉的氧化硅含量高于91%。本发明所制备的高硅氧玻璃纤维超细棉,氧化硅含量91%以上,软化点高、导热系数低、柔软性好易成形,较好地保留了纤维的原始长径比;本方法制备的高硅氧棉经过后加工可以制成高硅氧棉毡、保温隔热纸等制品,产品柔软性、敷贴性、反复使用性良好,能满足航空航天高端领域对保温材料的严苛性要求。
218 | 一种布棉摆锤机 | CN205061127U | 实用新型 | 终止 | 2015-10-10 | 2016-03-02 | B65H45/107(2006.01)I | 佘志伟;石明扬;高鲁文;刘春 | 中材科技股份有限公司; 南京天翼专利代理有限责任公司 | 南京天翼专利代理有限责任公司 | 本实用新型公开了一种布棉摆锤机,包括机架、摆锤体、摇臂叉、摇臂杆、曲柄和驱动装置;摆锤体通过轴承结构安装在机架上,并可往复摆动;摇臂叉的一端通过轴承与摆锤体相连、另一端通过销轴与摇臂杆的一端相连,摇臂叉和摇臂杆构成摇臂机构;摇臂杆的另一端通过滚动轴承与曲柄的一端连接,曲柄的另一端安装在驱动装置的转动轴上。本实用新型本布棉摆锤机把偏心轮机构简化成曲柄结构,减少了设备自身的重量并且降低了加工成本;改善了摇臂一体化的结构,在摇臂叉和摇臂杆之间增加了一个转动自由度,使二者可以绕连接轴转动,可以有效地减少摇臂结构的内应力;本实用新型布棉摆锤机的均匀性补偿方法,改善了摆锤布棉的均匀性。
219 | 一种用于矿物棉制品自动码垛的装置 | CN105173764A | 发明专利 | 驳回 | 2015-10-09 | 2015-12-23 | B65G61/00(2006.01)I | 蒋伟忠;王学余;高鲁文;刘春 | 中材科技股份有限公司; 南京天翼专利代理有限责任公司 | 南京天翼专利代理有限责任公司 | 本发明公开了一种用于矿物棉制品自动码垛的装置,包括自动称重输送线、四轴自动码垛机器人、第一辊筒输送线、第二辊筒输送线和中央控制器;自动称重输送线、四轴自动码垛机器人、第一辊筒输送线和第二辊筒输送线均分别与中央控制器通讯连接;自动称重输送线布置在四轴自动码垛机器人的前一道工序,第一辊筒输送线和第二辊筒输送线布置在四轴自动码垛机器人的后一道工序、并分别设置在四轴自动码垛机器人的两侧。本发明用于矿物棉制品自动码垛的装置结构简单,精简了机器人码垛系统中的辅助设备,减低了制造成本;可以实现自动检测、处理、码垛、运输等功能,做到全自动化作业;可以对矿物棉制品进行质量检测,检测出不合格品后码垛机器人可以自动剔出。
220 | 一种用于矿物棉制品自动码垛的装置 | CN205060980U | 实用新型 | 有效-授权 | 2015-10-09 | 2016-03-02 | B65G61/00(2006.01)I | 蒋伟忠;王学余;高鲁文;刘春 | 中材科技股份有限公司; 南京天翼专利代理有限责任公司 | 南京天翼专利代理有限责任公司 | 本实用新型公开了一种用于矿物棉制品自动码垛的装置,包括自动称重输送线、四轴自动码垛机器人、第一辊筒输送线、第二辊筒输送线和中央控制器;自动称重输送线、四轴自动码垛机器人、第一辊筒输送线和第二辊筒输送线均分别与中央控制器通讯连接;自动称重输送线布置在四轴自动码垛机器人的前一道工序,第一辊筒输送线和第二辊筒输送线布置在四轴自动码垛机器人的后一道工序、并分别设置在四轴自动码垛机器人的两侧。本实用新型用于矿物棉制品自动码垛的装置结构简单,精简了机器人码垛系统中的辅助设备,减低了制造成本;可以实现自动检测、处理、码垛、运输等功能,做到全自动化作业;可以对矿物棉制品进行质量检测,检测出不合格品后码垛机器人可以自动剔出。
221 | 一种用于高速矿物棉卷毡的自动化卷毡机构 | CN105173825A | 发明专利 | 有效-授权 | 2015-09-29 | 2015-12-23 | B65H18/08(2006.01)I | 蒋伟忠;丁巍东;鲁欣科;刘春 | 中材科技股份有限公司; 南京天翼专利代理有限责任公司 | 南京天翼专利代理有限责任公司 | 本发明公开了一种用于高速矿物棉卷毡的自动化卷毡机构,包括顺序相接的撕棉单元、加速单元和卷毡放毡单元;撕棉单元包括撕棉压辊和第一皮带输送装置,其中,撕棉压辊位于第一皮带输送装置起始端的上方,第一皮带输送装置的末端与加速单元相接;卷毡放毡单元包括顺序相接的第二皮带输送装置、卷毡压辊装置和卷毡导辊装置,其中,第二皮带输送装置与加速单元相接。本发明用于高速矿物棉卷毡的自动化卷毡机构填补了矿物棉毡生产中自动化卷毡的空白,具有结构简单、卷毡效率高、所得产品均匀性好的优势。
222 | 一种用于高速矿物棉卷毡的自动化卷毡机构 | CN105173825B | 发明授权 | 有效-授权 | 2015-09-29 | 2017-09-12 | B65H18/08(2006.01)I | 蒋伟忠;丁巍东;鲁欣科;刘春 | 中材科技股份有限公司; 南京天翼专利代理有限责任公司 | 南京天翼专利代理有限责任公司 | 本发明公开了一种用于高速矿物棉卷毡的自动化卷毡机构,包括顺序相接的撕棉单元、加速单元和卷毡放毡单元;撕棉单元包括撕棉压辊和第一皮带输送装置,其中,撕棉压辊位于第一皮带输送装置起始端的上方,第一皮带输送装置的末端与加速单元相接;卷毡放毡单元包括顺序相接的第二皮带输送装置、卷毡压辊装置和卷毡导辊装置,其中,第二皮带输送装置与加速单元相接。本发明用于高速矿物棉卷毡的自动化卷毡机构填补了矿物棉毡生产中自动化卷毡的空白,具有结构简单、卷毡效率高、所得产品均匀性好的优势。
223 | 一种用于高速矿物棉卷毡的自动化卷毡机构 | CN205045550U | 实用新型 | 终止 | 2015-09-29 | 2016-02-24 | B65H18/08(2006.01)I | 蒋伟忠;丁巍东;鲁欣科;刘春 | 中材科技股份有限公司; 南京天翼专利代理有限责任公司 | 南京天翼专利代理有限责任公司 | 本实用新型公开了一种用于高速矿物棉卷毡的自动化卷毡机构,包括顺序相接的撕棉单元、加速单元和卷毡放毡单元;撕棉单元包括撕棉压辊和第一皮带输送装置,其中,撕棉压辊位于第一皮带输送装置起始端的上方,第一皮带输送装置的末端与加速单元相接;卷毡放毡单元包括顺序相接的第二皮带输送装置、卷毡压辊装置和卷毡导辊装置,其中,第二皮带输送装置与加速单元相接。本实用新型用于高速矿物棉卷毡的自动化卷毡机构填补了矿物棉毡生产中自动化卷毡的空白,具有结构简单、卷毡效率高、所得产品均匀性好的优势。
224 | 一种安全高性能锂离子电池隔膜 | CN105185936A | 发明专利 | 有效-授权 | 2015-09-28 | 2015-12-23 | H01M2/14(2006.01)I;H01M2/16(2006.01)I;H01M10/0525(2010.01)I | 白耀宗;宋尚军;邓重义;琚晓晖;赵东波;黄箭玲;董浩宇;李登科;刘杲珺;曲丽敏;尹康 | 中材科技股份有限公司; 南京天翼专利代理有限责任公司 | 南京天翼专利代理有限责任公司 | 本发明公开了一种安全高性能锂离子电池隔膜,包括聚烯烃微孔膜和复合在聚烯烃微孔膜上表面和/或下表面的纳米金属氢氧化化物涂层;或包括UHMWEP/HDEP/纳米金属氢氧化物微孔膜;或包括UHMWEP/HDEP/纳米金属氢氧化物微孔膜和复合在UHMWEP/HDEP/纳米金属氢氧化物微孔膜上表面和/或下表面的纳米金属氢氧化化物涂层。本申请上述三种安全高性能锂离子电池隔膜具有高温自闭孔和阻燃两重安全保障,解决了现有UHMWPE锂离子电池隔膜不具备自闭孔和阻燃性能的安全问题。
225 | 一种安全高性能锂离子电池隔膜 | CN105185936B | 发明授权 | 有效-授权 | 2015-09-28 | 2018-06-01 | H01M2/14(2006.01)I;H01M2/16(2006.01)I;H01M10/0525(2010.01)I | 白耀宗;宋尚军;邓重义;琚晓晖;赵东波;黄箭玲;董浩宇;李登科;刘杲珺;曲丽敏;尹康 | 中材科技股份有限公司; 南京天翼专利代理有限责任公司 | 南京天翼专利代理有限责任公司 | 本发明公开了一种安全高性能锂离子电池隔膜,包括聚烯烃微孔膜和复合在聚烯烃微孔膜上表面和/或下表面的纳米金属氢氧化物涂层;或包括UHMWEP/HDEP/纳米金属氢氧化物微孔膜;或包括UHMWEP/HDEP/纳米金属氢氧化物微孔膜和复合在UHMWEP/HDEP/纳米金属氢氧化物微孔膜上表面和/或下表面的纳米金属氢氧化物涂层。本申请上述三种安全高性能锂离子电池隔膜具有高温自闭孔和阻燃两重安全保障,解决了现有UHMWPE锂离子电池隔膜不具备自闭孔和阻燃性能的安全问题。
226 | 一种用于矿物棉生产的工业固废和非金属尾矿制块及其制备方法 | CN105272028A | 发明专利 | 有效-授权 | 2015-09-24 | 2016-01-27 | C04B28/04(2006.01)I;C04B18/12(2006.01)N | 刘春;佘志伟;吕士武;蒋伟忠 | 中材科技股份有限公司; 南京天翼专利代理有限责任公司 | 南京天翼专利代理有限责任公司 | 本发明公开了一种用于矿物棉生产的工业固废和非金属尾矿制块及其制备方法,用于矿物棉生产的工业固废和非金属尾矿制块,其原料组分包括:工业固废和非金属尾矿85-95份、水泥5-15份和水5-12份,所述份数为质量份数。本发明大量减少了矿物棉企业自身的废料产出量,同时合理利用其它行业的固体废弃物,实现固废的回收再利用;减少了矿物棉生产原材料的消耗,同时降低了矿物棉的生产成本,提高了企业的经济效益,且所得矿物棉的强度等性能有了显著的提升;制块制作工艺简单,原材料取用方便,且整个制作过程对环境无污染。
227 | 一种用于矿物棉生产的工业固废和非金属尾矿制块及其制备方法 | CN105272028B | 发明授权 | 有效-授权 | 2015-09-24 | 2017-08-15 | C04B28/04(2006.01)I;C04B18/12(2006.01)N | 刘春;佘志伟;吕士武;蒋伟忠 | 中材科技股份有限公司; 南京天翼专利代理有限责任公司 | 南京天翼专利代理有限责任公司 | 本发明公开了一种用于矿物棉生产的工业固废和非金属尾矿制块及其制备方法,用于矿物棉生产的工业固废和非金属尾矿制块,其原料组分包括:工业固废和非金属尾矿85-95份、水泥5-15份和水5-12份,所述份数为质量份数。本发明大量减少了矿物棉企业自身的废料产出量,同时合理利用其它行业的固体废弃物,实现固废的回收再利用;减少了矿物棉生产原材料的消耗,同时降低了矿物棉的生产成本,提高了企业的经济效益,且所得矿物棉的强度等性能有了显著的提升;制块制作工艺简单,原材料取用方便,且整个制作过程对环境无污染。
228 | 一种多适应性矿物纤维制管成型装置及其制管方法 | CN105297290B | 发明授权 | 有效-授权 | 2015-09-18 | 2018-04-17 | D04H1/76(2012.01)I;D04H1/558(2012.01)I;D04H1/4209(2012.01)I | 于守富;陆飞宇;吴琦;刘春 | 中材科技股份有限公司; 南京天翼专利代理有限责任公司 | 南京天翼专利代理有限责任公司 | 本发明公开了一种多适应性矿物纤维制管成型装置及其制管方法。多适应性矿物纤维制管成型装置,包括顺序相接的放卷机、厚度分切机、称重皮带机、断棉过渡皮带机、多辊导向卷绕机和表面整平机,在多辊导向卷绕机的一侧设有芯轴自动定位装置。利用上述装置实现了制品管的自动化制备,改善了工作环境、提高了生产效率,且所制备的制品管棉层紧实、均质性好、密度波动小于10%、产品外形规格统一,不合格率小于5%。
229 | 一种多适应性矿物纤维制管成型装置及其制管方法 | CN105297290A | 发明专利 | 有效-授权 | 2015-09-18 | 2016-02-03 | D04H1/76(2012.01)I;D04H1/558(2012.01)I;D04H1/4209(2012.01)I | 于守富;陆飞宇;吴琦;刘春 | 中材科技股份有限公司; 南京天翼专利代理有限责任公司 | 南京天翼专利代理有限责任公司 | 本发明公开了一种多适应性矿物纤维制管成型装置及其制管方法。多适应性矿物纤维制管成型装置,包括顺序相接的放卷机、厚度分切机、称重皮带机、断棉过渡皮带机、多辊导向卷绕机和表面整平机,在多辊导向卷绕机的一侧设有芯轴自动定位装置。利用上述装置实现了制品管的自动化制备,改善了工作环境、提高了生产效率,且所制备的制品管棉层紧实、均质性好、密度波动小于10%、产品外形规格统一,不合格率小于5%。
230 | 一种矿物纤维制品管固化后的全自动加工装置及其加工方法 | CN105127509A | 发明专利 | 有效-授权 | 2015-09-18 | 2015-12-09 | B23D53/00(2006.01)I;B23D55/00(2006.01)I;B23D57/00(2006.01)I;B23D59/00(2006.01)I | 蒋伟忠;丁巍东;李速;刘春 | 中材科技股份有限公司; 南京天翼专利代理有限责任公司 | 南京天翼专利代理有限责任公司 | 本发明公开了一种矿物纤维制品管固化后的全自动加工装置及其加工方法。矿物纤维制品管固化后的全自动加工装置,包括顺序相接的固化装置、接料链式输送机、全自动退芯机组、过渡链式输送机和剖缝机组,在过渡链式输送机的一侧或两侧设有切端机组。本发明矿物纤维制品管固化后的全自动加工装置,结构简单、使用方便,可对带有芯轴的固化后的制品管进行机械化脱芯、切端和剖缝等工艺,且各步骤间衔接连续,无需人工介入;装置运行平稳,生产效率高,无环境污染。
231 | 一种矿物纤维制品管固化后的全自动加工装置及其加工方法 | CN105127509B | 发明授权 | 有效-授权 | 2015-09-18 | 2017-09-12 | B23D53/00(2006.01)I;B23D55/00(2006.01)I;B23D57/00(2006.01)I;B23D59/00(2006.01)I | 蒋伟忠;丁巍东;李速;刘春 | 中材科技股份有限公司; 南京天翼专利代理有限责任公司 | 南京天翼专利代理有限责任公司 | 本发明公开了一种矿物纤维制品管固化后的全自动加工装置及其加工方法。矿物纤维制品管固化后的全自动加工装置,包括顺序相接的固化装置、接料链式输送机、全自动退芯机组、过渡链式输送机和剖缝机组,在过渡链式输送机的一侧或两侧设有切端机组。本发明矿物纤维制品管固化后的全自动加工装置,结构简单、使用方便,可对带有芯轴的固化后的制品管进行机械化脱芯、切端和剖缝等工艺,且各步骤间衔接连续,无需人工介入;装置运行平稳,生产效率高,无环境污染。
232 | 用于岩棉熔体温度多点精确控制的纯氧燃烧系统 | CN105130166B | 发明授权 | 有效-授权 | 2015-09-18 | 2017-09-12 | C03B7/06(2006.01)I | 刘春;蒋伟忠;王涛;钱亦鸣 | 中材科技股份有限公司; 南京天翼专利代理有限责任公司 | 南京天翼专利代理有限责任公司 | 本发明公开一种用于岩棉熔体温度多点精确控制的纯氧燃烧系统;解决的技术问题:现有技术中岩棉生产过程中的产品的熔化强度不够、酸度系数高且熔体通过组合溜槽的过程降温等技术问题。采用的技术方案:一种用于岩棉熔体温度多点精确控制的纯氧燃烧系统,本系统以天然气为燃料,采用氧气作为助燃介质,通过纯氧烧枪燃烧来对岩棉熔体加热,纯氧烧枪作用于岩棉熔体的位置具体为虹吸口顶部、1号活动溜槽下部、2号活动溜槽下部并通过对岩棉熔体多点温度的实时在线测量来对天然气或氧气流量进行实时多点精确调节,从而精确控制岩棉熔体所需的工艺温度。本系统可实现高酸度系数岩棉产品的稳定生产,提高岩棉熔体成纤率,有效降低岩棉熔体熔制过程中的能耗,降低产品渣球含量。
233 | 用于岩棉熔体温度多点精确控制的纯氧燃烧系统 | CN105130166A | 发明专利 | 有效-授权 | 2015-09-18 | 2015-12-09 | C03B7/06(2006.01)I | 刘春;蒋伟忠;王涛;钱亦鸣 | 中材科技股份有限公司; 南京天翼专利代理有限责任公司 | 南京天翼专利代理有限责任公司 | 本发明公开一种用于岩棉熔体温度多点精确控制的纯氧燃烧系统;解决的技术问题:现有技术中岩棉生产过程中的产品的熔化强度不够、酸度系数高且熔体通过组合溜槽的过程降温等技术问题。采用的技术方案:一种用于岩棉熔体温度多点精确控制的纯氧燃烧系统,本系统以天然气为燃料,采用氧气作为助燃介质,通过纯氧烧枪燃烧来对岩棉熔体加热,纯氧烧枪作用于岩棉熔体的位置具体为虹吸口顶部、1号活动溜槽下部、2号活动溜槽下部并通过对岩棉熔体多点温度的实时在线测量来对天然气或氧气流量进行实时多点精确调节,从而精确控制岩棉熔体所需的工艺温度。本系统可实现高酸度系数岩棉产品的稳定生产,提高岩棉熔体成纤率,有效降低岩棉熔体熔制过程中的能耗,降低产品渣球含量。
234 | 一种多适应性矿物纤维制管成型装置 | CN204982286U | 实用新型 | 终止-避重放弃 | 2015-09-18 | 2016-01-20 | D04H1/76(2012.01)I;D04H1/558(2012.01)I;D04H1/4209(2012.01)I | 于守富;陆飞宇;吴琦;刘春 | 中材科技股份有限公司; 南京天翼专利代理有限责任公司 | 南京天翼专利代理有限责任公司 | 本实用新型公开了一种多适应性矿物纤维制管成型装置,包括顺序相接的放卷机、厚度分切机、称重皮带机、断棉过渡皮带机、多辊导向卷绕机和表面整平机,在多辊导向卷绕机的一侧设有芯轴自动定位装置。利用上述装置实现了制品管的自动化制备,改善了工作环境、提高了生产效率,且所制备的制品管棉层紧实、均质性好、密度波动小于10%、产品外形规格统一,不合格率小于5%。
235 | 一种矿物纤维制品管固化后的全自动加工装置 | CN205362870U | 实用新型 | 终止-避重放弃 | 2015-09-18 | 2016-07-06 | B23D53/00(2006.01)I;B23D55/00(2006.01)I;B23D57/00(2006.01)I;B23D59/00(2006.01)I | 蒋伟忠;丁巍东;李速;刘春 | 中材科技股份有限公司; 南京天翼专利代理有限责任公司 | 南京天翼专利代理有限责任公司 | 本实用新型公开了一种矿物纤维制品管固化后的全自动加工装置。矿物纤维制品管固化后的全自动加工装置,包括顺序相接的固化装置、接料链式输送机、全自动退芯机组、过渡链式输送机和剖缝机组,在过渡链式输送机的一侧或两侧设有切端机组。本实用新型矿物纤维制品管固化后的全自动加工装置,结构简单、使用方便,可对带有芯轴的固化后的制品管进行机械化脱芯、切端和剖缝等工艺,且各步骤间衔接连续,无需人工介入;装置运行平稳,生产效率高,无环境污染。
236 | 用于岩棉熔体温度多点精确控制的纯氧燃烧系统 | CN205045979U | 实用新型 | 终止-避重放弃 | 2015-09-18 | 2016-02-24 | C03B7/06(2006.01)I | 刘春;蒋伟忠;王涛;钱亦鸣 | 中材科技股份有限公司; 南京天翼专利代理有限责任公司 | 南京天翼专利代理有限责任公司 | 本实用新型公开一种用于岩棉熔体温度多点精确控制的纯氧燃烧系统;解决的技术问题:现有技术中岩棉生产过程中的产品的熔化强度不够、酸度系数高且熔体通过组合溜槽的过程降温等技术问题。采用的技术方案:一种用于岩棉熔体温度多点精确控制的纯氧燃烧系统,本系统以天然气为燃料,采用氧气作为助燃介质,通过纯氧烧枪燃烧来对岩棉熔体加热,纯氧烧枪作用于岩棉熔体的位置具体为虹吸口顶部、1号活动溜槽下部、2号活动溜槽下部并通过对岩棉熔体多点温度的实时在线测量来对天然气或氧气流量进行实时多点精确调节,从而精确控制岩棉熔体所需的工艺温度。本系统可实现高酸度系数岩棉产品的稳定生产,提高岩棉熔体成纤率,有效降低岩棉熔体熔制过程中的能耗,降低产品渣球含量。
237 | 一种高匀度玻璃纤维液体过滤材料及其制备方法 | CN105239461A | 发明专利 | 驳回 | 2015-09-14 | 2016-01-13 | D21H27/08(2006.01)I;D21H27/30(2006.01)I;D21H13/40(2006.01)I;D21H15/10(2006.01)I;D21H17/37(2006.01)I;B01D39/06(2006.01)I;B32B29/02(2006.01)I | 胡晓侠;王莹;严洁;陈晓燕 | 中材科技股份有限公司; 南京天翼专利代理有限责任公司 | 南京天翼专利代理有限责任公司 | 本发明公开了一种高匀度玻璃纤维液体过滤材料及其制备方法。高匀度玻璃纤维液体过滤材料,其原料组分包括:火焰喷吹微纤维玻璃棉40~95份,离心旋转微纤维玻璃棉1~30份,玻璃纤维短切丝1~20份和水溶性丙烯酸类粘结剂3~10份,所述份数为质量份数。本发明高匀度玻璃纤维液体过滤材料通过火焰喷吹微纤维玻璃棉、离心旋转微纤维玻璃棉搭和玻璃纤维短切丝搭配作为原材料,使原材料中的微纤维直径比较稳定,经分散后得到的浆料更加均匀,提高了过滤材料的成形匀度,保证了过滤材料孔径分布相对均匀集中,生产过程能力控制Cpk&gt;1.67,节约了生产成本,适应了小体积发动机对滤材性能高均匀性的要求,提高了滤器的使用寿命。
238 | 一种控制复杂曲面缝合织物层密度及均匀性的多点加压装置 | CN105291446A | 发明专利 | 有效-授权 | 2015-09-11 | 2016-02-03 | B29C70/34(2006.01)I;B29C70/54(2006.01)I | 华永明;杨春玉;李沛虹 | 中材科技股份有限公司; 南京天翼专利代理有限责任公司 | 南京天翼专利代理有限责任公司 | 本发明公开了一种控制复杂曲面缝合织物层密度及均匀性的多点加压装置,包括阳模、阴模和多点加压工装组件;多点加压组件包括:拱形支架和加压组件;拱形支架架设在阴模的外围;加压组件包括螺杆、旋转手柄和橡胶垫,螺杆螺纹连接在拱形支架上,且螺杆一端穿过拱形支架伸向阴模外表面,另一端留在拱形支架外;旋转手柄连接在螺杆留在拱形支架外的一端上;橡胶垫设在螺杆伸向阴模外表面一端的端部。本发明上述控制复杂曲面缝合织物层密度及均匀性的多点加压装置结构简单、易加工、易装配、使用方便、能有效控制复杂曲面立体织物的层密度及均匀性,从而提高复杂曲面缝合织物的质量。
239 | 一种控制复杂曲面缝合织物层密度及均匀性的多点加压装置 | CN105291446B | 发明授权 | 有效-授权 | 2015-09-11 | 2017-12-08 | B29C70/34(2006.01)I;B29C70/54(2006.01)I | 华永明;杨春玉;李沛虹 | 中材科技股份有限公司; 南京天翼专利代理有限责任公司 | 南京天翼专利代理有限责任公司 | 本发明公开了一种控制复杂曲面缝合织物层密度及均匀性的多点加压装置,包括阳模、阴模和多点加压工装组件;多点加压组件包括:拱形支架和加压组件;拱形支架架设在阴模的外围;加压组件包括螺杆、旋转手柄和橡胶垫,螺杆螺纹连接在拱形支架上,且螺杆一端穿过拱形支架伸向阴模外表面,另一端留在拱形支架外;旋转手柄连接在螺杆留在拱形支架外的一端上;橡胶垫设在螺杆伸向阴模外表面一端的端部。本发明上述控制复杂曲面缝合织物层密度及均匀性的多点加压装置结构简单、易加工、易装配、使用方便、能有效控制复杂曲面立体织物的层密度及均匀性,从而提高复杂曲面缝合织物的质量。
240 | 一种抗二氧化硅析出的核级水过滤复合滤纸 | CN204875374U | 实用新型 | 有效-授权 | 2015-07-07 | 2015-12-16 | D21H27/08(2006.01)I;D21H27/38(2006.01)I | 王莹;胡晓侠;倪君;代丰;陈晓燕;严洁;郭晓蓓;吴涛 | 中材科技股份有限公司; 南京天翼专利代理有限责任公司 | 南京天翼专利代理有限责任公司 | 本实用新型公开了一种抗二氧化硅析出的核级水过滤复合滤纸,包括纤维过滤层、第一架桥层、第一固化层、第一粘结层、第一保护层、第二架桥层和第二固化层,其中,第一架桥层、第一固化层、第一粘结层和第一保护层从下到上依次复合在纤维过滤层的上表面,第二架桥层和第二固化层从上到下依次复合在纤维过滤层的下表面。本实用新型抗二氧化硅析出的核级水过滤复合滤纸不仅可以有效防止Cl<sup>-</sup>、F<sup>-</sup>、SO<sub>4</sub><sup>2-</sup>、Ca<sup>2+</sup>、Mg<sup>2+</sup>和Al<sup>3+</sup>等离子的析出,而且可有效防止SiO<sub>2</sub>等的析出;且整体性好、强度高。
241 | 一种带有加强筋的层连结构板状织物及其制造方法 | CN104947275A | 发明专利 | 有效-授权 | 2015-05-29 | 2015-09-30 | D03D15/00(2006.01)I;D03D13/00(2006.01)I | 朱建勋;郭洪伟;张立泉;朱梦蝶;赵敬;乔志炜 | 中材科技股份有限公司; 南京天翼专利代理有限责任公司 | 南京天翼专利代理有限责任公司 | 本发明公开了一种带有加强筋的层连结构板状织物及其制造方法。带有加强筋的层连结构板状织物,包括主体板块和设在主体板块正面和/或反面的加强筋,其中,主体板块和加强筋为整体成型的层连结构。本申请所得织物整体成型、且成型速度快,成本低,纤维分布均匀,用其制作的复合材料力学性能和电性能优异,尤其是大大提高了复合材料抗剪切、抗分层的能力,在航空航天领域得到了广泛应用。
242 | 一种带有加强筋的层连结构板状织物及其制造方法 | CN104947275B | 发明授权 | 有效-授权 | 2015-05-29 | 2017-01-18 | D03D15/00(2006.01)I;D03D13/00(2006.01)I | 朱建勋;郭洪伟;张立泉;朱梦蝶;赵敬;乔志炜 | 中材科技股份有限公司; 南京天翼专利代理有限责任公司 | 南京天翼专利代理有限责任公司 | 本发明公开了一种带有加强筋的层连结构板状织物及其制造方法。带有加强筋的层连结构板状织物,包括主体板块和设在主体板块正面和/或反面的加强筋,其中,主体板块和加强筋为整体成型的层连结构。本申请所得织物整体成型、且成型速度快,成本低,纤维分布均匀,用其制作的复合材料力学性能和电性能优异,尤其是大大提高了复合材料抗剪切、抗分层的能力,在航空航天领域得到了广泛应用。
243 | 一种环向和/或轴向加筋的圆管状层连织物及其制备方法 | CN104878507A | 发明专利 | 有效-授权 | 2015-05-29 | 2015-09-02 | D03D25/00(2006.01)I | 朱建勋;乔志炜;张立泉;郭洪伟 | 中材科技股份有限公司; 南京天翼专利代理有限责任公司 | 南京天翼专利代理有限责任公司 | 本发明公开了一种环向和/或轴向加筋的圆管状层连织物及其制备方法,环向和/或轴向加筋的圆管状层连织物包括圆管及设在圆管管壁且与圆管一体成型的环向和/或轴向筋层。本发明环向和/或轴向加筋的圆管状层连织物及其制备方法可实现圆管状层连织物任意位置的环向及轴向整体加筋,加筋尺寸及纤维体积含量均可设计且结构完整,环向或轴向筋层与圆管织物层间连接性好,解决了圆管状层连织物整体双向加筋的难题,由于所加筋层与圆管状层连织物厚度方向纤维连续,其连接效果远优于原有的胶接或铆接方式,织物经复合后测试,性能完全满足设计指标要求,具有实际应用价值。
244 | 一种环向和/或轴向加筋的圆管状层连织物及其制备方法 | CN104878507B | 发明授权 | 有效-授权 | 2015-05-29 | 2016-06-08 | D03D25/00(2006.01)I | 朱建勋;乔志炜;张立泉;郭洪伟 | 中材科技股份有限公司; 南京天翼专利代理有限责任公司 | 南京天翼专利代理有限责任公司 | 本发明公开了一种环向和/或轴向加筋的圆管状层连织物及其制备方法,环向和/或轴向加筋的圆管状层连织物包括圆管及设在圆管管壁且与圆管一体成型的环向和/或轴向筋层。本发明环向和/或轴向加筋的圆管状层连织物及其制备方法可实现圆管状层连织物任意位置的环向及轴向整体加筋,加筋尺寸及纤维体积含量均可设计且结构完整,环向或轴向筋层与圆管织物层间连接性好,解决了圆管状层连织物整体双向加筋的难题,由于所加筋层与圆管状层连织物厚度方向纤维连续,其连接效果远优于原有的胶接或铆接方式,织物经复合后测试,性能完全满足设计指标要求,具有实际应用价值。
245 | 一种2.5D编织结构同步异向立体织物及其制备方法 | CN104818567A | 发明专利 | 有效-授权 | 2015-04-30 | 2015-08-05 | D03D25/00(2006.01)I | 朱建勋;戴尚芹;张立泉;朱梦蝶;郭洪伟 | 中材科技股份有限公司; 南京天翼专利代理有限责任公司 | 南京天翼专利代理有限责任公司 | 本发明公开了一种2.5D编织结构同步异向立体织物及其制备方法,2.5D编织结构同步异向立体织物,包括封顶或不封顶的底部带外翻边的柱状织物,外翻边包括:直翻边和斜翻边,直翻边指与柱状织物侧面垂直的翻边,斜翻边指与柱状织物侧面不垂直的翻边;制备方法为以芯模为内芯进行编织,且采用2.5D浅交弯联编织单元结构。本发明2.5D编织结构同步异向立体织物的制备方法可实现形状较复杂织物的整体成型;所制备的织物单元结构完整、纤维连续性好;织物成型过程中完整单元结构具有设计性强;2.5D编织结构纤维相互之间交织点多,单元结构变化的自由度小,工艺参数可控,结构均匀性好;所得织物结构紧密、整体性好、力学性能优良。
246 | 一种2.5D编织结构同步异向立体织物及其制备方法 | CN104818567B | 发明授权 | 有效-授权 | 2015-04-30 | 2016-07-06 | D03D25/00(2006.01)I | 朱建勋;戴尚芹;张立泉;朱梦蝶;郭洪伟 | 中材科技股份有限公司; 南京天翼专利代理有限责任公司 | 南京天翼专利代理有限责任公司 | 本发明公开了一种2.5D编织结构同步异向立体织物及其制备方法,2.5D编织结构同步异向立体织物,包括封顶或不封顶的底部带外翻边的柱状织物,外翻边包括:直翻边和斜翻边,直翻边指与柱状织物侧面垂直的翻边,斜翻边指与柱状织物侧面不垂直的翻边;制备方法为以芯模为内芯进行编织,且采用2.5D浅交弯联编织单元结构。本发明2.5D编织结构同步异向立体织物的制备方法可实现形状较复杂织物的整体成型;所制备的织物单元结构完整、纤维连续性好;织物成型过程中完整单元结构具有设计性强;2.5D编织结构纤维相互之间交织点多,单元结构变化的自由度小,工艺参数可控,结构均匀性好;所得织物结构紧密、整体性好、力学性能优良。
247 | 一种圆管加斜翻边层连结构织物的制备方法 | CN104790115A | 发明专利 | 有效-授权 | 2015-04-22 | 2015-07-22 | D04C1/00(2006.01)I | 朱建勋;朱梦蝶;张立泉;郭洪伟;唐亦囡 | 中材科技股份有限公司; 南京天翼专利代理有限责任公司 | 南京天翼专利代理有限责任公司 | 本发明公开了一种圆管加斜翻边层连结构织物的制备方法,编织顺序依次为:圆管→圆管与翻边连接处→翻边;圆管与翻边连接处采用递减式衬纬法,随着递减式衬纬操作的进行,参与编织的经纱数量随之逐渐减少。本发明圆管加斜翻边层连结构织物的制备方法,织物仿形精度高,可实现净尺寸成型;可实现圆管与翻边以一定角度连接时的整体成型;织物经向、纬向纤维均连续;可实现圆管与翻边各种连接角度的编织;织物均匀性易于控制;以本发明中所述编织方法织造出的立体织物具有纤维连续性强、可设计性强、均匀心好等优点,以其制作的复合材料具有高强度、高模量、高损伤容限、耐冲击、抗分层和抗疲劳等综合性能,可广泛应用于立体织物领域中异型类织物的编织。
248 | 一种圆管加斜翻边层连结构织物的制备方法 | CN104790115B | 发明授权 | 有效-授权 | 2015-04-22 | 2016-11-23 | D04C1/00(2006.01)I | 朱建勋;朱梦蝶;张立泉;郭洪伟;唐亦囡 | 中材科技股份有限公司; 南京天翼专利代理有限责任公司 | 南京天翼专利代理有限责任公司 | 本发明公开了一种圆管加斜翻边层连结构织物的制备方法,编织顺序依次为:圆管→圆管与翻边连接处→翻边;圆管与翻边连接处采用递减式衬纬法,随着递减式衬纬操作的进行,参与编织的经纱数量随之逐渐减少。本发明圆管加斜翻边层连结构织物的制备方法,织物仿形精度高,可实现净尺寸成型;可实现圆管与翻边以一定角度连接时的整体成型;织物经向、纬向纤维均连续;可实现圆管与翻边各种连接角度的编织;织物均匀性易于控制;以本发明中所述编织方法织造出的立体织物具有纤维连续性强、可设计性强、均匀心好等优点,以其制作的复合材料具有高强度、高模量、高损伤容限、耐冲击、抗分层和抗疲劳等综合性能,可广泛应用于立体织物领域中异型类织物的编织。
249 | 一种变厚度层连结构织物的制备方法 | CN104790116A | 发明专利 | 有效-授权 | 2015-04-22 | 2015-07-22 | D04C1/06(2006.01)I | 朱建勋;赵敬;张立泉;郭洪伟;汤丹芬 | 中材科技股份有限公司; 南京天翼专利代理有限责任公司 | 南京天翼专利代理有限责任公司 | 本发明公开了一种变厚度层连结构织物的制备方法,首先是通过相邻两列纱束的相对移动和相互移动实现内外层纱束的交替;其次是将移动至表面的纱束进行减细或增粗纱束的操作。本发明变厚度层连结构织物的制备方法是在层连结构编织设备的基础上,通过纱束的移动实现的一种新的层连结构,该新的层连结构织物层间连接深度更深,抗分层能力更强,同时纱束的交替移动,便于在织物表面进行减细纱束操作,通过不改变织物中单胞数量而改变单胞大小实现织物厚度的变化及锥管状织物的制备,通过双侧减细纱束制备板状变厚度复合材料预制体及单侧减细纱束制备椎体。
250 | 一种变厚度层连结构织物的制备方法 | CN104790116B | 发明授权 | 有效-授权 | 2015-04-22 | 2017-04-05 | D04C1/06(2006.01)I | 朱建勋;赵敬;张立泉;郭洪伟;汤丹芬 | 中材科技股份有限公司; 南京天翼专利代理有限责任公司 | 南京天翼专利代理有限责任公司 | 本发明公开了一种变厚度层连结构织物的制备方法,首先是通过相邻两列纱束的相对移动和相互移动实现内外层纱束的交替;其次是将移动至表面的纱束进行减细或增粗纱束的操作。本发明变厚度层连结构织物的制备方法是在层连结构编织设备的基础上,通过纱束的移动实现的一种新的层连结构,该新的层连结构织物层间连接深度更深,抗分层能力更强,同时纱束的交替移动,便于在织物表面进行减细纱束操作,通过不改变织物中单胞数量而改变单胞大小实现织物厚度的变化及锥管状织物的制备,通过双侧减细纱束制备板状变厚度复合材料预制体及单侧减细纱束制备椎体。
251 | 一种内部分拆合并纱束的层连织物整体编织方法 | CN104790117A | 发明专利 | 有效-授权 | 2015-04-22 | 2015-07-22 | D04C1/06(2006.01)I | 朱建勋;汤丹芬;张立泉;赵敬;郭洪伟 | 中材科技股份有限公司; 南京天翼专利代理有限责任公司 | 南京天翼专利代理有限责任公司 | 本发明公开了一种内部分拆合并纱束的层连织物整体编织方法,在层连织物整体编织过程中,一标准循环结束后,其编织系统中的纱束部分或者全部进行细度的重新组合。本发明在传统的2.5D编织工艺和三维编织四步法工艺的基础上,通过内部分拆、合并纱束的变化,来实现变截面、密度均匀的整体编织;本方法具有极高的可设计性,因此可保证层连织物的连续性和结构完整性;可避免或减少复合后机械加工造成的严重纱束损伤,从而提高复合材料的力学性能;本发明所述的方法根据纱锭的移动规律设计编织纱束的排布,通过分拆、合并等编织,其方法操作简单,适应性广,即适用于不同结构的编织,又可适用于不同形状的编织。
252 | 一种内部分拆合并纱束的层连织物整体编织方法 | CN104790117B | 发明授权 | 有效-授权 | 2015-04-22 | 2017-07-11 | D04C1/06(2006.01)I | 朱建勋;汤丹芬;张立泉;赵敬;郭洪伟 | 中材科技股份有限公司; 南京天翼专利代理有限责任公司 | 南京天翼专利代理有限责任公司 | 本发明公开了一种内部分拆合并纱束的层连织物整体编织方法,在层连织物整体编织过程中,一标准循环结束后,其编织系统中的纱束部分或者全部进行细度的重新组合。本发明在传统的2.5D编织工艺和三维编织四步法工艺的基础上,通过内部分拆、合并纱束的变化,来实现变截面、密度均匀的整体编织;本方法具有极高的可设计性,因此可保证层连织物的连续性和结构完整性;可避免或减少复合后机械加工造成的严重纱束损伤,从而提高复合材料的力学性能;本发明所述的方法根据纱锭的移动规律设计编织纱束的排布,通过分拆、合并等编织,其方法操作简单,适应性广,即适用于不同结构的编织,又可适用于不同形状的编织。
253 | 一种绿色高性能陶瓷涂层锂离子电池隔膜及其制备方法 | CN104638220B | 发明授权 | 有效-授权 | 2015-02-11 | 2017-03-01 | H01M2/16(2006.01)I | 白耀宗;宋尚军;邓重义;琚晓晖;王学瑞;赵东波;黄箭玲;董浩宇;李登科;刘杲珺;杜敬然;曲丽敏;尹康 | 中材科技股份有限公司; 南京天翼专利代理有限责任公司 | 南京天翼专利代理有限责任公司 | 本发明公开了一种陶瓷涂层锂离子电池隔膜及其制备方法。陶瓷涂层锂电池隔膜,包括聚烯烃基质微孔膜和复合在聚烯烃基质微孔膜上表面或上表面和下表面的陶瓷涂层;陶瓷涂层锂电池隔膜的总厚度为8~40μm;陶瓷涂层的厚度为2‑5μm;聚烯烃基质微孔膜的孔隙率为42~52%,孔径为0.15~1.5μm,聚烯烃基质微孔膜上孔的轴截面为波浪状。采用本发明陶瓷涂层锂离子电池隔膜制造的锂离子电池具有较好的安全性,有效地解决了现有锂电池隔膜陶瓷涂层脱落、不耐温以及锂离子电池因隔膜造成的安全问题;该锂离子电池隔膜孔隙率高,具有很好的电解液润湿性、力学性能和耐温性能,同时还具有高温关断性能。
254 | 一种陶瓷涂层锂离子电池隔膜及其制备方法 | CN104638220A | 发明专利 | 有效-授权 | 2015-02-11 | 2015-05-20 | H01M2/16(2006.01)I | 白耀宗;宋尚军;邓重义;琚晓晖;王学瑞;赵东波;黄箭玲;董浩宇;李登科;刘杲珺;杜敬然;曲丽敏;尹康 | 中材科技股份有限公司; 南京天翼专利代理有限责任公司 | 南京天翼专利代理有限责任公司 | 本发明公开了一种陶瓷涂层锂离子电池隔膜及其制备方法。陶瓷涂层锂电池隔膜,包括聚烯烃基质微孔膜和复合在聚烯烃基质微孔膜上表面或上表面和下表面的陶瓷涂层;陶瓷涂层锂电池隔膜的总厚度为8~40μm;陶瓷涂层的厚度为2‑5μm;聚烯烃基质微孔膜的孔隙率为42~52%,孔径为0.15~1.5μm,聚烯烃基质微孔膜上孔的轴截面为波浪状。采用本发明陶瓷涂层锂离子电池隔膜制造的锂离子电池具有较好的安全性,有效地解决了现有锂电池隔膜陶瓷涂层脱落、不耐温以及锂离子电池因隔膜造成的安全问题;该锂离子电池隔膜孔隙率高,具有很好的电解液润湿性、力学性能和耐温性能,同时还具有高温关断性能。
255 | 一种绿色高性能陶瓷涂层锂离子电池隔膜 | CN204424353U | 实用新型 | 有效-授权 | 2015-02-11 | 2015-06-24 | H01M2/16(2006.01)I | 白耀宗;宋尚军;邓重义;琚晓晖;王学瑞;赵东波;黄箭玲;董浩宇;李登科;刘杲珺;杜敬然;曲丽敏;尹康 | 中材科技股份有限公司; 南京天翼专利代理有限责任公司 | 南京天翼专利代理有限责任公司 | 本实用新型公开了一种绿色高性能陶瓷涂层锂离子电池隔膜,包括聚烯烃基质微孔膜和复合在聚烯烃基质微孔膜上表面或上表面和下表面的陶瓷涂层;绿色高性能陶瓷涂层锂电池隔膜的总厚度为8~40μm;陶瓷涂层的厚度为2-5μm;聚烯烃基质微孔膜的孔隙率为42~52%,孔径为0.15~1.5μm,聚烯烃基质微孔膜上孔的轴截面为波浪状。采用本实用新型绿色高性能陶瓷涂层锂离子电池隔膜制造的锂离子电池具有较好的安全性,有效地解决了现有锂电池隔膜陶瓷涂层脱落、不耐温以及锂离子电池因隔膜造成的安全问题;该锂离子电池隔膜孔隙率高,具有很好的电解液润湿性、力学性能和耐温性能,同时还具有高温关断性能。
256 | 一种玻璃纤维无捻粗纱络纱方法 | CN104528462A | 发明专利 | 驳回 | 2014-12-16 | 2015-04-22 | B65H59/38(2006.01)I;B65H57/06(2006.01)I;B65H54/70(2006.01)I | 祖群;韩进华;朱斌;秦向荣;刘劲松;任中杰;王雪程;郭仁贤 | 中材科技股份有限公司; 南京天翼专利代理有限责任公司 | 南京天翼专利代理有限责任公司 | 本发明公开了一种玻璃纤维无捻粗纱络纱方法,玻璃纤维无捻粗纱络纱装置包括纱架和落纱机;所述纱架包括调速电机、胀筒、定位磁眼、张力感应器、摆杆和滑轮;胀筒设在调速电机的转轴上;摆杆一端与张力感应器转动连接,另一端与滑轮连接;调速电机、定位磁眼、滑轮和落纱机依次相接。本申请玻璃纤维无捻粗纱络纱方法有效解决了传统无捻粗纱络纱工艺中的弱捻度现象,同时均匀的各原丝的张力和线速度的控制,提高了无捻纱的成带和悬垂度。
257 | 一种具有低导热系数的高硅氧玻璃纤维毡的制备方法 | CN104529144A | 发明专利 | 驳回 | 2014-12-12 | 2015-04-22 | C03B37/005(2006.01)I | 徐彦;王振朋;祖群;郭仁贤;张琦;赵骁儒;陈阳 | 中材科技股份有限公司; 南京天翼专利代理有限责任公司 | 南京天翼专利代理有限责任公司 | 本发明涉及一种高硅氧玻璃纤维毡的制备方法,将二氧化硅和碳酸钠混合后得到配合料,然后投入窑炉,进行高温熔制,制得高硅氧玻璃球;将高硅氧玻璃球加入拉丝炉中进行二次熔化,然后经过漏板喷吹制得高硅氧玻璃纤维原棉;将高硅氧玻璃纤维原棉进行酸处理,然后进行清洗并烘干;再放入打浆机打浆,然后采用抄片机制得高硅氧玻璃纤维棉毡;将高硅氧玻璃纤维棉毡烘干,然后放入气氛炉,抽真空后充入低导热系数的气体至0.1~3MPa,然后进行烧结即得。本方法制得的高硅氧玻璃纤维毡具有较低的导热系数,并且制备方法简单、操作方便、成本低,可广泛应用与900℃以下的各种隔热防火设备。
258 | 一种耐高温湿法毡及其制备方法 | CN104534223B | 发明授权 | 有效-授权 | 2014-12-12 | 2017-03-01 | F16L59/02(2006.01)I;F16L59/065(2006.01)I | 王振朋;张琦;祖群;郭仁贤;张焱;陈阳;赵骁儒;徐彦 | 中材科技股份有限公司; 南京天翼专利代理有限责任公司 | 南京天翼专利代理有限责任公司 | 本发明公开了一种耐高温湿法毡及其制备方法,耐高温湿法毡的孔隙率>93%,厚度为6-22mm;耐高温湿法毡的外表面设有纳米二氧化硅涂层;耐高温湿法毡的纤维单丝直径为0.1-2μm,纤维单丝外表面均匀设有直径小于20nm的闭合真空球体。本申请耐高温湿法毡大大提高了纤维棉毡的孔隙率,降低了纤维棉毡的导热系数,该制品不添加任何粘结剂,具有无毒、耐高温、吸湿率低、质地柔软、体积密度小、可在高低温间反复使用、隔热性能不会由于在高温下使用过而明显降低等优点;最高使用温度达1000℃,可广泛用于高温设备的防火、隔热,尤其适用于需要经常在高低温间转换的设备的保温、隔热。
259 | 一种耐高温湿法毡及其制备方法 | CN104534223A | 发明专利 | 有效-授权 | 2014-12-12 | 2015-04-22 | F16L59/02(2006.01)I;F16L59/065(2006.01)I | 王振朋;张琦;祖群;郭仁贤;张焱;陈阳;赵骁儒;徐彦 | 中材科技股份有限公司; 南京天翼专利代理有限责任公司 | 南京天翼专利代理有限责任公司 | 本发明公开了一种耐高温湿法毡及其制备方法,耐高温湿法毡的孔隙率>93%,厚度为6-22mm;耐高温湿法毡的外表面设有纳米二氧化硅涂层;耐高温湿法毡的纤维单丝直径为0.1-2μm,纤维单丝外表面均匀设有直径小于20nm的闭合真空球体。本申请耐高温湿法毡大大提高了纤维棉毡的孔隙率,降低了纤维棉毡的导热系数,该制品不添加任何粘结剂,具有无毒、耐高温、吸湿率低、质地柔软、体积密度小、可在高低温间反复使用、隔热性能不会由于在高温下使用过而明显降低等优点;最高使用温度达1000℃,可广泛用于高温设备的防火、隔热,尤其适用于需要经常在高低温间转换的设备的保温、隔热。
260 | 一种高效绝热纤维棉毡及其制备方法 | CN104534224B | 发明授权 | 有效-授权 | 2014-12-12 | 2017-04-05 | F16L59/02(2006.01)I;F16L59/065(2006.01)I | 祖群;陈阳;王振朋;张琦;郭仁贤;张焱;赵骁儒;徐彦 | 中材科技股份有限公司; 南京天翼专利代理有限责任公司 | 南京天翼专利代理有限责任公司 | 本发明公开了一种高效绝热纤维棉毡及其制备方法,高效绝热纤维棉毡的孔隙率>93%,厚度为5-20mm,高效绝热纤维棉毡的纤维单丝直径≤3μm,纤维单丝上均匀设有直径小于20nm的闭合真空球体。本申请高效绝热纤维棉毡大大提高了纤维棉毡的孔隙率,降低了纤维棉毡的导热系数,该制品不添加任何粘结剂,具有无毒、耐高温、质地柔软、体积密度小、可在高低温间反复使用、隔热性能不会由于在高温下使用过而明显降低等优点;最高使用温度达1000℃,可广泛用于高温设备的防火、隔热,尤其适用于需要经常在高低温间转换的设备的保温、隔热。
261 | 一种高效绝热纤维棉毡及其制备方法 | CN104534224A | 发明专利 | 有效-授权 | 2014-12-12 | 2015-04-22 | F16L59/02(2006.01)I;F16L59/065(2006.01)I | 祖群;陈阳;王振朋;张琦;郭仁贤;张焱;赵骁儒;徐彦 | 中材科技股份有限公司; 南京天翼专利代理有限责任公司 | 南京天翼专利代理有限责任公司 | 本发明公开了一种高效绝热纤维棉毡及其制备方法,高效绝热纤维棉毡的孔隙率>93%,厚度为5-20mm,高效绝热纤维棉毡的纤维单丝直径≤3μm,纤维单丝上均匀设有直径小于20nm的闭合真空球体。本申请高效绝热纤维棉毡大大提高了纤维棉毡的孔隙率,降低了纤维棉毡的导热系数,该制品不添加任何粘结剂,具有无毒、耐高温、质地柔软、体积密度小、可在高低温间反复使用、隔热性能不会由于在高温下使用过而明显降低等优点;最高使用温度达1000℃,可广泛用于高温设备的防火、隔热,尤其适用于需要经常在高低温间转换的设备的保温、隔热。
262 | 一种耐高温湿法毡 | CN204533971U | 实用新型 | 终止-避重放弃 | 2014-12-12 | 2015-08-05 | F16L59/02(2006.01)I;F16L59/065(2006.01)I | 王振朋;张琦;祖群;郭仁贤;张焱;陈阳;赵骁儒;徐彦 | 中材科技股份有限公司; 南京天翼专利代理有限责任公司 | 南京天翼专利代理有限责任公司 | 本实用新型公开了一种耐高温湿法毡,耐高温湿法毡的孔隙率>93%,厚度为6-22mm;耐高温湿法毡的外表面设有纳米二氧化硅涂层;耐高温湿法毡的纤维单丝直径为0.1-2μm,纤维单丝外表面均匀设有直径小于20nm的闭合真空球体。本申请耐高温湿法毡大大提高了纤维棉毡的孔隙率,降低了纤维棉毡的导热系数,该制品不添加任何粘结剂,具有无毒、耐高温、吸湿率低、质地柔软、体积密度小、可在高低温间反复使用、隔热性能不会由于在高温下使用过而明显降低等优点;最高使用温度达1000℃,可广泛用于高温设备的防火、隔热,尤其适用于需要经常在高低温间转换的设备的保温、隔热。
263 | 一种高效绝热纤维棉毡 | CN204420458U | 实用新型 | 终止-避重放弃 | 2014-12-12 | 2015-06-24 | F16L59/02(2006.01)I;F16L59/065(2006.01)I | 祖群;陈阳;王振朋;张琦;郭仁贤;张焱;赵骁儒;徐彦 | 中材科技股份有限公司; 南京天翼专利代理有限责任公司 | 南京天翼专利代理有限责任公司 | 本实用新型公开了一种高效绝热纤维棉毡,高效绝热纤维棉毡的孔隙率>93%,厚度为5-20mm,高效绝热纤维棉毡的纤维单丝直径≤3μm,纤维单丝上均匀设有直径小于20nm的闭合真空球体。本申请高效绝热纤维棉毡降低了纤维棉毡的导热系数,同时还减小了纤维间的气孔尺寸、增加纤维与纤维之间的界面,从而减小气体对流和热量辐射,进一步降低了导热系数;同时该制品不添加任何粘结剂,具有无毒、耐高温、质地柔软、体积密度小、可在高低温间反复使用、隔热性能不会由于在高温下使用过而明显降低等优点;最高使用温度达1000℃,可广泛用于高温设备的防火、隔热,尤其适用于需要经常在高低温间转换的设备的保温、隔热。
264 | 一种用于2.5D结构立体织物成型的开口装置 | CN104499163A | 发明专利 | 有效-授权 | 2014-12-10 | 2015-04-08 | D03D41/00(2006.01)I;D03C13/00(2006.01)I | 阮见;梁素兰;胡方田;朱梦蝶;潘梁 | 中材科技股份有限公司; 南京天翼专利代理有限责任公司 | 南京天翼专利代理有限责任公司 | 本发明公开了一种用于2.5D结构立体织物成型的开口装置,包括机架和设置在机架上的锭子、锭子导向机构、锭子复位机构、开口机构和错层机构;开口机构驱动锭子沿着锭子导向机构上下滑动实现开口,锭子复位机构使开口的锭子复位到原有状态,错层机构用于顶起偶数列的锭子实现奇偶列锭子位置相错动作。本发明可根据实际引纬需求调整辅助开口大小,操作维护方便、成本低、生产效率高、质量高。
265 | 一种用于2.5D结构立体织物成型的开口装置 | CN104499163B | 发明授权 | 有效-授权 | 2014-12-10 | 2016-03-02 | D03D41/00(2006.01)I;D03C13/00(2006.01)I | 阮见;梁素兰;胡方田;朱梦蝶;潘梁 | 中材科技股份有限公司; 南京天翼专利代理有限责任公司 | 南京天翼专利代理有限责任公司 | 本发明公开了一种用于2.5D结构立体织物成型的开口装置,包括机架和设置在机架上的锭子、锭子导向机构、锭子复位机构、开口机构和错层机构;开口机构驱动锭子沿着锭子导向机构上下滑动实现开口,锭子复位机构使开口的锭子复位到原有状态,错层机构用于顶起偶数列的锭子实现奇偶列锭子位置相错动作。本发明可根据实际引纬需求调整辅助开口大小,操作维护方便、成本低、生产效率高、质量高。
266 | 一种天线罩组合模具 | CN104526930B | 发明授权 | 有效-授权 | 2014-12-09 | 2016-08-24 | B29C33/44(2006.01)I;B29C33/76(2006.01)I;B29L22/00(2006.01)N | 赵大娟;阮见;匡宁;耿杰;陈同海 | 中材科技股份有限公司; 南京天翼专利代理有限责任公司 | 南京天翼专利代理有限责任公司 | 本发明公开了一种天线罩组合模具,包括内模型芯、中心轴、脱模单元、连接板;所述壁件与脱模单元一一对应设置,每个主动齿轮对应外啮合两个对称设置的脱模单元的从动齿轮,对称设置的脱模单元是指该两个脱模单元的顶针的运动方向位于同一直线上且反向运动,该两个脱模单元对应的两个壁件也以中心轴为轴心对称设置。本发明通过改变芯模的结构,实现模具收缩使制品脱模时操作简单,易于控制和适用,能有效减少脱模的工作量和难度,提高脱模工作效率和产品的成品率,保障产品质量的稳定性,保证制品的中空结构和表面质量不受损坏。
267 | 一种天线罩组合模具 | CN104526930A | 发明专利 | 有效-授权 | 2014-12-09 | 2015-04-22 | B29C33/44(2006.01)I;B29C33/76(2006.01)I;B29L22/00(2006.01)N | 赵大娟;阮见;匡宁;耿杰;陈同海 | 中材科技股份有限公司; 南京天翼专利代理有限责任公司 | 南京天翼专利代理有限责任公司 | 本发明公开了一种天线罩组合模具,包括内模型芯、中心轴、脱模单元、连接板;所述壁件与脱模单元一一对应设置,每个主动齿轮对应外啮合两个对称设置的脱模单元的从动齿轮,对称设置的脱模单元是指该两个脱模单元的顶针的运动方向位于同一直线上且反向运动,该两个脱模单元对应的两个壁件也以中心轴为轴心对称设置。本发明通过改变芯模的结构,实现模具收缩使制品脱模时操作简单,易于控制和适用,能有效减少脱模的工作量和难度,提高脱模工作效率和产品的成品率,保障产品质量的稳定性,保证制品的中空结构和表面质量不受损坏。
268 | 一种立体织物制备中超声波植入钢针的方法 | CN104476696A | 发明专利 | 有效-授权 | 2014-12-08 | 2015-04-01 | B29B11/00(2006.01)I;B29C70/24(2006.01)I;B29C70/38(2006.01)I | 董伟锋;朱晶晶;李小虎;胡方田;蒋轩 | 中材科技股份有限公司; 南京天翼专利代理有限责任公司 | 南京天翼专利代理有限责任公司 | 本发明公开了一种立体织物制备中超声波植入钢针的方法,利用超声波设备产生的超声振动,将预先排列好的钢针,Z向植入到纤维布铺层中,待钢针植入完毕之后,将Z向钢针置换成纤维或纤维棒,形成三维立体织物。本发明立体织物制备中超声波植入钢针的方法,对纤维布铺层进行Z向钢针的超声植入,Z向钢针为Z向置换纤维预设通道,形成三维立体织物,解决了平面大尺寸、高厚度立体织物的成型难题,工艺操作过程所需的人力少、成本低、使用方便、工时少,能有效提高生产效率。
269 | 一种立体织物制备中超声波植入钢针的方法 | CN104476696B | 发明授权 | 有效-授权 | 2014-12-08 | 2017-01-04 | B29B11/00(2006.01)I;B29C70/24(2006.01)I;B29C70/38(2006.01)I | 董伟锋;朱晶晶;李小虎;胡方田;蒋轩 | 中材科技股份有限公司; 南京天翼专利代理有限责任公司 | 南京天翼专利代理有限责任公司 | 本发明公开了一种立体织物制备中超声波植入钢针的方法,利用超声波设备产生的超声振动,将预先排列好的钢针,Z向植入到纤维布铺层中,待钢针植入完毕之后,将Z向钢针置换成纤维或纤维棒,形成三维立体织物。本发明立体织物制备中超声波植入钢针的方法,对纤维布铺层进行Z向钢针的超声植入,Z向钢针为Z向置换纤维预设通道,形成三维立体织物,解决了平面大尺寸、高厚度立体织物的成型难题,工艺操作过程所需的人力少、成本低、使用方便、工时少,能有效提高生产效率。
270 | 一种高性能玻璃纤维 | CN104478223B | 发明授权 | 有效-授权 | 2014-12-05 | 2017-05-24 | C03C13/02(2006.01)I | 黄松林;刘劲松;祖群 | 中材科技股份有限公司; 南京天翼专利代理有限责任公司 | 南京天翼专利代理有限责任公司 | 本发明公开了一种高性能玻璃纤维,其原料包含如下组分:SiO<sub>2</sub>:55~67份、Al<sub>2</sub>O<sub>3</sub>:20~27份、MgO:8~15份、Li<sub>2</sub>O:0~1.0份、CeO<sub>2</sub>:0~1份、Na<sub>2</sub>SO<sub>4</sub>:0~1份、SnO<sub>2</sub>:0~2.5份,TiO<sub>2</sub>:0~2.5份、ZrO<sub>2</sub>:0.1~2份、B<sub>2</sub>O<sub>3</sub>:0~4份,所述份数为质量份数,其中,CeO<sub>2</sub>、Na<sub>2</sub>SO<sub>4</sub>、SnO<sub>2</sub>的质量含量不同时为零,TiO<sub>2</sub>、ZrO<sub>2</sub>、B<sub>2</sub>O<sub>3</sub>的质量含量不同时为零。本发明高性能玻璃纤维通过各原料组分之间的协同效应,提高了玻璃液的高温澄清效果和玻璃液的熔制质量,改善了高强玻璃纤维的成形工艺性能,所得高性能玻璃纤具有质量轻、耐高温、耐酸性、强度高等特性。
271 | 一种高性能玻璃纤维 | CN104478223A | 发明专利 | 有效-授权 | 2014-12-05 | 2015-04-01 | C03C13/02(2006.01)I | 黄松林;刘劲松;祖群 | 中材科技股份有限公司; 南京天翼专利代理有限责任公司 | 南京天翼专利代理有限责任公司 | 本发明公开了一种高性能玻璃纤维,其原料包含如下组分:SiO<sub>2</sub>:55~67份、Al<sub>2</sub>O<sub>3</sub>:20~27份、MgO:8~15份、Li<sub>2</sub>O:0~1.0份、CeO<sub>2</sub>:0~1份、Na<sub>2</sub>SO<sub>4</sub>:0~1份、SnO<sub>2</sub>:0~2.5份,TiO<sub>2</sub>:0~2.5份、ZrO<sub>2</sub>:0.1~2份、B<sub>2</sub>O<sub>3</sub>:0~4份,所述份数为质量份数,其中,CeO<sub>2</sub>、Na<sub>2</sub>SO<sub>4</sub>、SnO<sub>2</sub>的质量含量不同时为零,TiO<sub>2</sub>、ZrO<sub>2</sub>、B<sub>2</sub>O<sub>3</sub>的质量含量不同时为零。本发明高性能玻璃纤维通过各原料组分之间的协同效应,提高了玻璃液的高温澄清效果和玻璃液的熔制质量,改善了高强玻璃纤维的成形工艺性能,所得高性能玻璃纤具有质量轻、耐高温、耐酸性、强度高等特性。
272 | 空气净化器用聚四氟乙烯微孔膜复合滤网及其制备方法 | CN104492162B | 发明授权 | 有效-授权 | 2014-12-03 | 2016-08-24 | B01D39/14(2006.01)I;B32B5/14(2006.01)I;B32B33/00(2006.01)I;B01J35/10(2006.01)I | 黎鹏;范凌云;费传军;董浩宇;郭晓蓓;周群;宋尚军;白耀宗;余佳彬;张泱泱;徐山 | 中材科技股份有限公司; 南京天翼专利代理有限责任公司 | 南京天翼专利代理有限责任公司 | 本发明涉及一种空气净化器用聚四氟乙烯微孔膜复合滤网,包括一层聚四氟乙烯微孔膜和一层无纺布,所述聚四氟乙烯微孔膜和无纺布复合成一体,制备方法:通过热压工艺将聚四氟乙烯微孔膜覆于无纺布上,得到覆膜无纺布,将覆膜无纺布经乙醇预浸润至完全透明后,再浸渍于光触媒水溶液中,最后取出干燥即可。本发明的空气净化器滤网能过滤PM2.5、杀菌、除臭、除甲醛、苯、甲苯、二甲苯以及TVOC等有害气体,具有较HEPA滤网更高的过滤性能、更低的过滤阻力和更长使用寿命,是HEPA滤网的良好替代产品。
273 | 空气净化器用聚四氟乙烯微孔膜复合滤网及其制备方法 | CN104492162A | 发明专利 | 有效-授权 | 2014-12-03 | 2015-04-08 | B01D39/14(2006.01)I;B32B5/14(2006.01)I;B32B33/00(2006.01)I;B01J35/10(2006.01)I | 黎鹏;范凌云;费传军;董浩宇;郭晓蓓;周群;宋尚军;白耀宗;余佳彬;张泱泱;徐山 | 中材科技股份有限公司; 南京天翼专利代理有限责任公司 | 南京天翼专利代理有限责任公司 | 本发明涉及一种空气净化器用聚四氟乙烯微孔膜复合滤网,包括一层聚四氟乙烯微孔膜和一层无纺布,所述聚四氟乙烯微孔膜和无纺布复合成一体,制备方法:通过热压工艺将聚四氟乙烯微孔膜覆于无纺布上,得到覆膜无纺布,将覆膜无纺布经乙醇预浸润至完全透明后,再浸渍于光触媒水溶液中,最后取出干燥即可。本发明的空气净化器滤网能过滤PM2.5、杀菌、除臭、除甲醛、苯、甲苯、二甲苯以及TVOC等有害气体,具有较HEPA滤网更高的过滤性能、更低的过滤阻力和更长使用寿命,是HEPA滤网的良好替代产品。
274 | 空气净化器用聚四氟乙烯微孔膜复合滤网 | CN204352655U | 实用新型 | 有效-授权 | 2014-12-03 | 2015-05-27 | B01D39/14(2006.01)I;B32B5/14(2006.01)I;B32B33/00(2006.01)I;B01J35/10(2006.01)I | 黎鹏;范凌云;费传军;董浩宇;郭晓蓓;周群;宋尚军;白耀宗;余佳彬;张泱泱;徐山 | 中材科技股份有限公司; 南京天翼专利代理有限责任公司 | 南京天翼专利代理有限责任公司 | 本实用新型涉及一种空气净化器用聚四氟乙烯微孔膜复合滤网,包括一层聚四氟乙烯微孔膜和一层无纺布,所述聚四氟乙烯微孔膜和无纺布复合成一体,所述聚四氟乙烯微孔膜为经过光触媒溶液浸渍处理的聚四氟乙烯微孔膜,所述无纺布为经过光触媒溶液浸渍处理的无纺布。本实用新型的空气净化器滤网能过滤PM2.5、杀菌、除臭、除甲醛、苯、甲苯、二甲苯以及TVOC等有害气体,具有较HEPA滤网更高的过滤性能、更低的过滤阻力和更长使用寿命,是HEPA滤网的良好替代产品。
275 | 一种中空复合板木塑复合材料的连续化成型装置及其应用 | CN104527104B | 发明授权 | 有效-授权 | 2014-11-28 | 2017-01-11 | B29D22/00(2006.01)I;B29D7/01(2006.01)I | 陈同海;匡宁;张守玉;钱育胜 | 中材科技股份有限公司; 南京天翼专利代理有限责任公司 | 南京天翼专利代理有限责任公司 | 本发明公开了一种中空复合板木塑复合材料的连续化成型装置及其应用,连续化成型装置包括:中空复合板生产装置、木塑复合材料生产装置、复合模具、真空定型装置、第一牵引装置和切割装置;中空复合板生产装置包括:机架台和沿机架台顺序设置的下膜放卷装置、一次喷雾装置、第一制毡装置、中空布放卷装置、二次喷雾装置、第二制毡装置、上模放卷装置、定型装置、固化室和第二牵引装置;木塑复合材料生产装置包括顺次连接的双螺杆挤出机、过渡段、熔体泵和成型部,过渡段的长为8-12cm;中空复合板生产装置的第二牵引装置和木塑复合材料生产装置的成型部汇合在复合模具的进口,复合模具的出口依次与真空定型装置、第一牵引装置和切割装置连接。
276 | 一种中空复合板木塑复合材料的连续化成型装置及其应用 | CN104527104A | 发明专利 | 有效-授权 | 2014-11-28 | 2015-04-22 | B29D22/00(2006.01)I;B29D7/01(2006.01)I | 陈同海;匡宁;张守玉;钱育胜 | 中材科技股份有限公司; 南京天翼专利代理有限责任公司 | 南京天翼专利代理有限责任公司 | 本发明公开了一种中空复合板木塑复合材料的连续化成型装置及其应用,连续化成型装置包括:中空复合板生产装置、木塑复合材料生产装置、复合模具、真空定型装置、第一牵引装置和切割装置;中空复合板生产装置包括:机架台和沿机架台顺序设置的下膜放卷装置、一次喷雾装置、第一制毡装置、中空布放卷装置、二次喷雾装置、第二制毡装置、上模放卷装置、定型装置、固化室和第二牵引装置;木塑复合材料生产装置包括顺次连接的双螺杆挤出机、过渡段、熔体泵和成型部,过渡段的长为8-12cm;中空复合板生产装置的第二牵引装置和木塑复合材料生产装置的成型部汇合在复合模具的进口,复合模具的出口依次与真空定型装置、第一牵引装置和切割装置连接。
277 | 一种中空夹芯回转体织物及其应用 | CN104499149B | 发明授权 | 有效-授权 | 2014-11-27 | -- | D03D11/00;D03D15/00;D03D25/00;D03D1/00;H01Q1/42 | 汪昭君;张艳红;匡宁;张立泉;张哲鹏 | 中材科技股份有限公司; 南京天翼专利代理有限责任公司 | 南京天翼专利代理有限责任公司 | 本发明公开了一种中空夹芯回转体织物及其应用,中空夹芯回转体织物从内到外依次包括内层、中间芯层和外层;内层由内层经纱系统和内层纬纱系统交织而成;外层由外层经纱系统和外层纬纱系统交织而成;中间芯层由绒经系统分别与内层纬纱系统和外层纬纱系统交织而成。本发明中空夹芯回转体织物电性能好,轻质高强,更适宜应用于通讯天线罩;单根纱线的使用使中空夹芯回转体织物单元组织结构间轴向纱线分布和运动方式均相同,其复合材料各处透波性均匀;该织物可用于具有中空夹芯结构玻璃钢复合材料的移动通讯天线罩增强体,介电常数ε小于2,损耗角正切tgδ小于0.007。
278 | 一种中空夹芯回转体织物及其应用 | CN104499149A | 发明专利 | 有效-授权 | 2014-11-27 | 2015-04-08 | D03D11/00(2006.01)I;D03D15/00(2006.01)I;D03D25/00(2006.01)I;D03D1/00(2006.01)I;H01Q1/42(2006.01)I | 汪昭君;张艳红;匡宁;张立泉;张哲鹏 | 中材科技股份有限公司; 南京天翼专利代理有限责任公司 | 南京天翼专利代理有限责任公司 | 本发明公开了一种中空夹芯回转体织物及其应用,中空夹芯回转体织物从内到外依次包括内层、中间芯层和外层;内层由内层经纱系统和内层纬纱系统交织而成;外层由外层经纱系统和外层纬纱系统交织而成;中间芯层由绒经系统分别与内层纬纱系统和外层纬纱系统交织而成。本发明中空夹芯回转体织物电性能好,轻质高强,更适宜应用于通讯天线罩;单根纱线的使用使中空夹芯回转体织物单元组织结构间轴向纱线分布和运动方式均相同,其复合材料各处透波性均匀;该织物可用于具有中空夹芯结构玻璃钢复合材料的移动通讯天线罩增强体,介电常数ε小于2,损耗角正切tgδ小于0.007。
279 | 一种2.5D非同步异向异型立体织物的制造方法 | CN104532451A | 发明专利 | 有效-授权 | 2014-11-27 | 2015-04-22 | D03D23/00(2006.01)I | 朱建勋;朱梦蝶;张立泉;戴尚芹;郭洪伟 | 中材科技股份有限公司; 南京天翼专利代理有限责任公司 | 南京天翼专利代理有限责任公司 | 本发明公开了一种2.5D非同步异向异型立体织物的制造方法,包括:2.5D非同步异向异型立体织物形状特征为:构件中间形状为管状,在管状两端延伸出几何形状,采用2.5D结构;设定2.5D非同步异向异型立体织物长度方向的中心线作为起始编织位置,设定2.5D非同步异向异型立体织物长度方向上一端为A端,另一端为B端,由起始编织位置开始向A端编织,即一次成型,A端完成编织后再由起始位置向B端编织,即二次成型;2.5D非同步异向异型立体织物B端开始编织时,须先采用补偿式衬纬工艺填补因反向二次成型造成起始位置处的三角形低密度区。本发明所得的2.5D非同步异向异型织物整体成型,具有均匀性好、纤维体积分数较高等特点。
280 | 一种2.5D非同步异向异型立体织物的制造方法 | CN104532451B | 发明授权 | 有效-授权 | 2014-11-27 | 2016-01-20 | D03D23/00(2006.01)I | 朱建勋;朱梦蝶;张立泉;戴尚芹;郭洪伟 | 中材科技股份有限公司; 南京天翼专利代理有限责任公司 | 南京天翼专利代理有限责任公司 | 本发明公开了一种2.5D非同步异向异型立体织物的制造方法,包括:2.5D非同步异向异型立体织物形状特征为:构件中间形状为管状,在管状两端延伸出几何形状,采用2.5D结构;设定2.5D非同步异向异型立体织物长度方向的中心线作为起始编织位置,设定2.5D非同步异向异型立体织物长度方向上一端为A端,另一端为B端,由起始编织位置开始向A端编织,即一次成型,A端完成编织后再由起始位置向B端编织,即二次成型;2.5D非同步异向异型立体织物B端开始编织时,须先采用补偿式衬纬工艺填补因反向二次成型造成起始位置处的三角形低密度区。本发明所得的2.5D非同步异向异型织物整体成型,具有均匀性好、纤维体积分数较高等特点。
281 | 一种解决高厚度中空复合材料站立性的方法 | CN104527092A | 发明专利 | 有效-授权 | 2014-11-26 | 2015-04-22 | B29C70/40(2006.01)I;B29C70/54(2006.01)I | 李晋;张守玉;匡宁;张艳红;陈同海;耿杰 | 中材科技股份有限公司; 南京天翼专利代理有限责任公司 | 南京天翼专利代理有限责任公司 | 本发明公开了一种解决高厚度中空复合材料站立性的方法,包括顺序相接的如下步骤:A、将编织好的高厚度中空织物用树脂浸润,然后将金属丝插入中空织物绒经间隙;B、利用磁铁对金属丝的作用,使得高厚度中空织物完全站立,之后固化,得到中空复合材料,然后去掉磁场,取出金属丝。本发明解决高厚度中空复合材料站立性的方法的有益效果在于:磁场作用力强且均匀、使中空夹芯复合材料达到设定站立高度且站立均一、表面平整度高、产品性能质量稳定,操作简便、适用于手糊及平板线等工艺。
282 | 一种解决高厚度中空复合材料站立性的方法 | CN104527092B | 发明授权 | 有效-授权 | 2014-11-26 | 2016-12-07 | B29C70/40(2006.01)I;B29C70/54(2006.01)I | 李晋;张守玉;匡宁;张艳红;陈同海;耿杰 | 中材科技股份有限公司; 南京天翼专利代理有限责任公司 | 南京天翼专利代理有限责任公司 | 本发明公开了一种解决高厚度中空复合材料站立性的方法,包括顺序相接的如下步骤:A、将编织好的高厚度中空织物用树脂浸润,然后将金属丝插入中空织物绒经间隙;B、利用磁铁对金属丝的作用,使得高厚度中空织物完全站立,之后固化,得到中空复合材料,然后去掉磁场,取出金属丝。本发明解决高厚度中空复合材料站立性的方法的有益效果在于:磁场作用力强且均匀、使中空夹芯复合材料达到设定站立高度且站立均一、表面平整度高、产品性能质量稳定,操作简便、适用于手糊及平板线等工艺。
283 | 一种防止玻璃电熔钼电极氧化的装置 | CN104556632A | 发明专利 | 驳回 | 2014-11-25 | 2015-04-29 | C03B5/167(2006.01)I | 王振朋;刘劲松;周建淼;黄松林 | 中材科技股份有限公司; 南京天翼专利代理有限责任公司 | 南京天翼专利代理有限责任公司 | 本发明公开了一种防止玻璃电熔钼电极氧化的装置,包括金属圆环形电极保护套和封装保护层;所述金属圆环形电极保护套位于外设的钼电极根部且与钼电极同轴设置,其位于电极孔内且底部满焊连接在钼电极的冷却水包上;所述封装保护层为低熔点玻璃粉末层,其覆盖金属圆环形电极保护套并完全填充电极孔。本发明提高了钼电极在使用过程中的可靠性,大大降低了钼电极在使用过程中发生氧化断裂的概率;防止玻璃电熔钼电极氧化的方法及装置在一定程度上也增加了整个池窑运行过程的稳定性和池窑的使用寿命,结构简单、加工方便、易于安装。
284 | 一种用于大长径比复合材料薄壁管的脱模装置及其脱模方法 | CN104552991B | 发明授权 | 有效-授权 | 2014-11-25 | 2017-01-25 | B29C70/54(2006.01)I | 张守玉;匡宁;钱育胜;张艳红;陈同海 | 中材科技股份有限公司; 南京天翼专利代理有限责任公司 | 南京天翼专利代理有限责任公司 | 本发明公开了一种用于大长径比复合材料薄壁管的脱模装置及其脱模方法,脱模装置包括第一端部挡板、脱模支架、套环挡板、套环挡板调节装置、脱模顶出动力装置和脱模顶杆;脱模支架为长条状,有两条以上,且沿第一端部挡板同一面的周边均匀设置;套环挡板包括两个以上的挡板瓣,挡板瓣位于脱模支架所围成的空间内,并通过套环挡板调节装置连接在脱模支架上,同一套环挡板的挡板瓣围成与大长径比复合材料薄壁管长度方向上的外表面相同的形状;脱模顶杆连接在脱模顶出动力装置上,脱模顶杆穿过第一端部挡板伸入脱模支架所围成的空间内。本发明适用于轴向压缩强度小于制品与模具间摩擦力的大长径比复合材料薄壁管的脱模。
285 | 一种用于大长径比复合材料薄壁管的脱模装置及其脱模方法 | CN104552991A | 发明专利 | 有效-授权 | 2014-11-25 | 2015-04-29 | B29C70/54(2006.01)I | 张守玉;匡宁;钱育胜;张艳红;陈同海 | 中材科技股份有限公司; 南京天翼专利代理有限责任公司 | 南京天翼专利代理有限责任公司 | 本发明公开了一种用于大长径比复合材料薄壁管的脱模装置及其脱模方法,脱模装置包括第一端部挡板、脱模支架、套环挡板、套环挡板调节装置、脱模顶出动力装置和脱模顶杆;脱模支架为长条状,有两条以上,且沿第一端部挡板同一面的周边均匀设置;套环挡板包括两个以上的挡板瓣,挡板瓣位于脱模支架所围成的空间内,并通过套环挡板调节装置连接在脱模支架上,同一套环挡板的挡板瓣围成与大长径比复合材料薄壁管长度方向上的外表面相同的形状;脱模顶杆连接在脱模顶出动力装置上,脱模顶杆穿过第一端部挡板伸入脱模支架所围成的空间内。本发明适用于轴向压缩强度小于制品与模具间摩擦力的大长径比复合材料薄壁管的脱模。
286 | 一种防止玻璃电熔钼电极氧化的装置 | CN204310943U | 实用新型 | 有效-授权 | 2014-11-25 | 2015-05-06 | C03B5/167(2006.01)I | 王振朋;刘劲松;周建淼;黄松林 | 中材科技股份有限公司; 南京天翼专利代理有限责任公司 | 南京天翼专利代理有限责任公司 | 本实用新型公开了一种防止玻璃电熔钼电极氧化的装置,包括金属圆环形电极保护套和封装保护层;所述金属圆环形电极保护套位于外设的钼电极根部且与钼电极同轴设置,其位于电极孔内且底部满焊连接在钼电极的冷却水包上;所述封装保护层为低熔点玻璃粉末层,其覆盖金属圆环形电极保护套并完全填充电极孔。本实用新型提高了钼电极在使用过程中的可靠性,大大降低了钼电极在使用过程中发生氧化断裂的概率;防止玻璃电熔钼电极氧化的方法及装置在一定程度上也增加了整个池窑运行过程的稳定性和池窑的使用寿命,结构简单、加工方便、易于安装。
287 | 一种玻璃纤维电熔窑用通路电极 | CN204310941U | 实用新型 | 有效-授权 | 2014-11-25 | 2015-05-06 | C03B5/02(2006.01)I | 王振朋;刘劲松;周建淼;诸林海 | 中材科技股份有限公司; 南京天翼专利代理有限责任公司 | 南京天翼专利代理有限责任公司 | 本实用新型公开了一种玻璃纤维电熔窑用通路电极,包括一块钼板,以及垂直于钼板安装在钼板上的两个引电单元,所述引电单元包括钼棒、钼螺母、引电棒和接线器,钼棒一端穿过钼板与钼螺母固定连接,另一端与引电棒连接,引电棒的一端连接钼棒,另一端连接接线器。本实用新型结构简单、安装方便、低耗环保、安全可靠。
288 | 一种玻璃纤维漏板引丝风冷装置 | CN204310956U | 实用新型 | 有效-授权 | 2014-11-25 | 2015-05-06 | C03B37/08(2006.01)I | 王振朋;杨克赞;周建淼;诸林海;唐小波 | 中材科技股份有限公司; 南京天翼专利代理有限责任公司 | 南京天翼专利代理有限责任公司 | 本实用新型公开了一种玻璃纤维漏板引丝风冷装置,包括换向软管、进风管、和匀风件;所述换向软管的进风端设置阀门,出风端连接进风管的进风端,进风管的出风端通过连接件插入匀风件内并与匀风件固定。本实用新型结构简单、冷却效果好,能实现任意角度、任意大小的风压对丝根进行冷却,根据实际需要对丝根进行强制冷却,减少上丝时间,提高上丝效率;匀风件的出风口呈扇形出风,可以对大漏板丝根进行冷却,且各向风速大小基本一致,有利于对漏板丝根进行均匀冷却,不会出现由于冷却强度不一致造成漏板偏温现象。
289 | 一种亲水性聚四氟乙烯复合微孔膜的制备方法 | CN104353370A | 发明专利 | 有效-授权 | 2014-11-07 | 2015-02-18 | B01D71/36(2006.01)I;B01D69/12(2006.01)I;B01D69/02(2006.01)I;B01D67/00(2006.01)I | 宋尚军;黎鹏;白耀宗;范凌云;费传军;余佳彬;郭晓蓓;周群;徐山 | 中材科技股份有限公司; 南京天翼专利代理有限责任公司 | 南京天翼专利代理有限责任公司 | 本发明涉及一种亲水性聚四氟乙烯复合微孔膜的制备方法,包括如下步骤:1)在PTFE原料配方中,加入无机纳米粒子,混合均匀,拉伸得到PTFE复合微孔膜;2)将多羟基化合物和偶联剂加入到水中配置成改性水溶液,将步骤1)得到的PTFE复合微孔膜浸润至透明后浸渍到改性水溶液中,取出干燥;3)将干燥后的PTFE复合微孔膜浸渍到戊二醛溶液中,取出后水洗干燥,得到亲水性聚四氟乙烯复合微孔膜。本发明具有的优点是:聚四氟乙烯复合微孔膜经利用本发明的改性方法处理后,显著地改善了聚四氟乙烯微孔膜的亲水性能,保证亲水性的同时,显著地改善了亲水性能的持久稳定,且制备工艺简单易行、成本低,适于工业化生产。
290 | 一种亲水性聚四氟乙烯复合微孔膜的制备方法 | CN104353370B | 发明授权 | 有效-授权 | 2014-11-07 | 2017-01-04 | B01D71/36(2006.01)I;B01D69/12(2006.01)I;B01D69/02(2006.01)I;B01D67/00(2006.01)I | 宋尚军;黎鹏;白耀宗;范凌云;费传军;余佳彬;郭晓蓓;周群;徐山 | 中材科技股份有限公司; 南京天翼专利代理有限责任公司 | 南京天翼专利代理有限责任公司 | 本发明涉及一种亲水性聚四氟乙烯复合微孔膜的制备方法,包括如下步骤:1)在PTFE原料配方中,加入无机纳米粒子,混合均匀,拉伸得到PTFE复合微孔膜;2)将多羟基化合物和偶联剂加入到水中配置成改性水溶液,将步骤1)得到的PTFE复合微孔膜浸润至透明后浸渍到改性水溶液中,取出干燥;3)将干燥后的PTFE复合微孔膜浸渍到戊二醛溶液中,取出后水洗干燥,得到亲水性聚四氟乙烯复合微孔膜。本发明具有的优点是:聚四氟乙烯复合微孔膜经利用本发明的改性方法处理后,显著地改善了聚四氟乙烯微孔膜的亲水性能,保证亲水性的同时,显著地改善了亲水性能的持久稳定,且制备工艺简单易行、成本低,适于工业化生产。
291 | 一种纬纱自动引入装置 | CN104404695A | 发明专利 | 有效-授权 | 2014-11-03 | 2015-03-11 | D03D47/27(2006.01)I | 阮见;梁素兰;刘延友;孙曼丽 | 中材科技股份有限公司; 南京天翼专利代理有限责任公司 | 南京天翼专利代理有限责任公司 | 本发明公开了一种纬纱自动引入装置,包括动力源、驱动机构、对辊传动机构、纬纱行走机构、储纱机构、固定平台,动力源带动驱动机构运行,驱动机构带动对辊传动机构运行,从而再带动纬纱行走机构沿着环形的驱动机构运行,储纱机构固定连接纬纱行走机构。本发明结构简单紧凑、机构动作灵活可靠、易加工、易装配、成本低、使用安装方便、能有效提高生产效率。
292 | 一种纬纱自动引入装置 | CN104404695B | 发明授权 | 有效-授权 | 2014-11-03 | 2016-06-08 | D03D47/27(2006.01)I | 阮见;梁素兰;刘延友;孙曼丽 | 中材科技股份有限公司; 南京天翼专利代理有限责任公司 | 南京天翼专利代理有限责任公司 | 本发明公开了一种纬纱自动引入装置,包括动力源、驱动机构、对辊传动机构、纬纱行走机构、储纱机构、固定平台,动力源带动驱动机构运行,驱动机构带动对辊传动机构运行,从而再带动纬纱行走机构沿着环形的驱动机构运行,储纱机构固定连接纬纱行走机构。本发明结构简单紧凑、机构动作灵活可靠、易加工、易装配、成本低、使用安装方便、能有效提高生产效率。
293 | 复合材料NOL环测试样条切割装置 | CN104236950A | 发明专利 | 有效-授权 | 2014-09-30 | 2014-12-24 | G01N1/04(2006.01)I;G01N1/28(2006.01)I | 刘颖;宋伟;许远方 | 中材科技股份有限公司; 南京天翼专利代理有限责任公司 | 南京天翼专利代理有限责任公司 | 本发明公开了一种复合材料NOL环测试样条切割装置,包括基座、设置在基座上的电动切割机和直线导轨、与直线导轨配合设置并沿直线导轨往复运动的导轨滑块,以及设置在导轨滑块上的工作台和锁紧装置。本发明结构简单、操作方便、切割时间只有原来的1/10甚至更少,切割的样条切口平滑无毛刺、无开裂,测试样条尺寸偏差小、精度高,切割过程中避免了安全隐患。
294 | 复合材料NOL环测试样条切割装置 | CN104236950B | 发明授权 | 有效-授权 | 2014-09-30 | 2017-02-15 | G01N1/04(2006.01)I;G01N1/28(2006.01)I | 刘颖;宋伟;许远方 | 中材科技股份有限公司; 南京天翼专利代理有限责任公司 | 南京天翼专利代理有限责任公司 | 本发明公开了一种复合材料NOL环测试样条切割装置,包括基座、设置在基座上的电动切割机和直线导轨、与直线导轨配合设置并沿直线导轨往复运动的导轨滑块,以及设置在导轨滑块上的工作台和锁紧装置。本发明结构简单、操作方便、切割时间只有原来的1/10甚至更少,切割的样条切口平滑无毛刺、无开裂,测试样条尺寸偏差小、精度高,切割过程中避免了安全隐患。
295 | 复合材料NOL环测试样条切割装置 | CN204177597U | 实用新型 | 有效-授权 | 2014-09-30 | 2015-02-25 | G01N1/04(2006.01)I;G01N1/28(2006.01)I | 刘颖;宋伟;许远方 | 中材科技股份有限公司; 南京天翼专利代理有限责任公司 | 南京天翼专利代理有限责任公司 | 本实用新型公开了一种复合材料NOL环测试样条切割装置,包括基座、设置在基座上的电动切割机和直线导轨、与直线导轨配合设置并沿直线导轨往复运动的导轨滑块,以及设置在导轨滑块上的工作台和锁紧装置。本实用新型结构简单、切割时间只有原来的1/10甚至更少,切割的样条切口平滑无毛刺、无开裂,测试样条尺寸偏差小、精度高,切割过程中避免了安全隐患。
296 | 一种用于玻纤拉丝机机头与机头驱动主轴的连接锁紧结构 | CN104291678A | 发明专利 | 驳回 | 2014-09-29 | 2015-01-21 | C03B37/03(2006.01)I | 王再勇;陶健;吴琦;朱金龙 | 中材科技股份有限公司; 南京天翼专利代理有限责任公司 | 南京天翼专利代理有限责任公司 | 本发明公开了一种用于玻纤拉丝机机头与机头驱动主轴的连接锁紧结构,包括机头、机头驱动主轴、锥形轴和锁紧螺母,所述机头驱动主轴的尾部锥形面与机头锥配合连接,锥形轴尾部的锥形面与机头驱动主轴的头部锥配合连接,锥形轴的头部端面与锁紧螺母端面贴合,且锁紧螺母向后螺纹旋转时,可将锥形轴向机头驱动主轴尾部的锥面推动,使得机头与机头驱动主轴紧配合连接。本发明结构简单、采用前端与后端均使用锥面与机头配合的连接锁紧方式,在消除了机头与主轴的前端配合的间隙的同时,也便于替换拆卸。
297 | 一种用于玻纤拉丝机机头与机头驱动主轴的连接锁紧结构 | CN204174094U | 实用新型 | 有效-授权 | 2014-09-29 | 2015-02-25 | C03B37/03(2006.01)I | 王再勇;陶健;吴琦;朱金龙 | 中材科技股份有限公司; 南京天翼专利代理有限责任公司 | 南京天翼专利代理有限责任公司 | 本实用新型公开了一种用于玻纤拉丝机机头与机头驱动主轴的连接锁紧结构,包括机头、机头驱动主轴、锥形轴和锁紧螺母,所述机头驱动主轴的尾部锥形面与机头锥配合连接,锥形轴尾部的锥形面与机头驱动主轴的头部锥配合连接,锥形轴的头部端面与锁紧螺母端面贴合,且锁紧螺母向后螺纹旋转时,可将锥形轴向机头驱动主轴尾部的锥面推动,使得机头与机头驱动主轴紧配合连接。本实用新型结构简单、采用前端与后端均使用锥面与机头配合的连接锁紧方式,在消除了机头与主轴的前端配合的间隙的同时,也便于替换拆卸。
298 | 耐辐照玻璃纤维以及利用其制成的针刺毡 | CN104291685A | 发明专利 | 驳回 | 2014-09-24 | 2015-01-21 | C03C13/00(2006.01)I;D04H1/4218(2012.01)I;D04H1/46(2012.01)I;D04H1/72(2012.01)I | 张焱;祖群;黄松林;刘劲松 | 中材科技股份有限公司; 南京天翼专利代理有限责任公司 | 南京天翼专利代理有限责任公司 | 本发明涉及一种耐辐照玻璃纤维,由如下原料制成:SiO<sub>2</sub>:50~60%,Al<sub>2</sub>O<sub>3</sub>:18~25%,MgO:10~15%,CaO:3~15%,BaO:0~3.5%,不可避免的杂质为0~0.9%,所述百分比为质量百分比。采用本发明原料,可用现有耐火材料构造的熔窑、拉丝炉进行熔制和拉丝生产耐辐照玻璃纤维,纤维经过短切、分梳、铺网和针刺工艺,形成具有特定密度的针刺毡制品,具备良好的可生产性,适应工业的连续化生产。生产出的耐辐照玻璃纤维针刺毡可作为核辐照环境下的保温隔热材料,具有耐高温、轻质柔软、易安装等特性。
299 | 一种空气净化过滤材料及其制备方法 | CN104258636A | 发明专利 | 有效-授权 | 2014-05-19 | 2015-01-07 | B01D39/14(2006.01)I;B01D39/16(2006.01)I;B32B27/08(2006.01)I;B32B27/28(2006.01)I | 宋尚军;范凌云;周群;白耀宗;费传军;郭晓蓓;董浩宇;黎鹏;徐山;余佳彬;张泱泱 | 中材科技股份有限公司; 南京天翼专利代理有限责任公司 | 南京天翼专利代理有限责任公司 | 本发明公开了一种空气净化过滤材料及其制备方法。空气净化过滤材料,包括:第一无纺布织物层、第二无纺布织物层、以及覆合在第一无纺布织物层和第二无纺布织物层之间的一层以上的网状聚四氟乙烯膜层。本发明一种空气净化过滤材料为新型过滤材料,其中起主导过滤作用的聚四氟乙烯微孔膜孔径小,分布均匀,孔隙率大,在保持空气流通的同时,可以过滤包括细菌在内的所有尘埃颗粒,达到净化且通风的目的,它广泛应用于制药、生化、微电子,实验室耗材,空气过滤和食品发酵罐的除菌过滤;本发明制备方法采用的是多层加胶加温不加压覆合工艺,先通过专业的撒胶设备将热熔胶均匀分散在无纺布上,再无纺布与膜叠合后加温覆合,冷却得到过滤材料。
300 | 一种空气净化过滤材料及其制备方法 | CN104258636B | 发明授权 | 有效-授权 | 2014-05-19 | 2016-08-24 | B01D39/14(2006.01)I;B01D39/16(2006.01)I;B32B27/08(2006.01)I;B32B27/28(2006.01)I | 宋尚军;范凌云;周群;白耀宗;费传军;郭晓蓓;董浩宇;黎鹏;徐山;余佳彬;张泱泱 | 中材科技股份有限公司; 南京天翼专利代理有限责任公司 | 南京天翼专利代理有限责任公司 | 本发明公开了一种空气净化过滤材料及其制备方法。空气净化过滤材料,包括:第一无纺布织物层、第二无纺布织物层、以及覆合在第一无纺布织物层和第二无纺布织物层之间的一层以上的网状聚四氟乙烯膜层。本发明一种空气净化过滤材料为新型过滤材料,其中起主导过滤作用的聚四氟乙烯微孔膜孔径小,分布均匀,孔隙率大,在保持空气流通的同时,可以过滤包括细菌在内的所有尘埃颗粒,达到净化且通风的目的,它广泛应用于制药、生化、微电子,实验室耗材,空气过滤和食品发酵罐的除菌过滤;本发明制备方法采用的是多层加胶加温不加压覆合工艺,先通过专业的撒胶设备将热熔胶均匀分散在无纺布上,再无纺布与膜叠合后加温覆合,冷却得到过滤材料。
301 | 一种制造高透气性覆膜滤料的高精度覆膜机 | CN103949114A | 发明专利 | 有效-授权 | 2014-04-29 | 2014-07-30 | B01D39/14(2006.01)I;B32B37/06(2006.01)I | 宋尚军;范凌云;黄箭玲;赵东波;费传军;项朝卫;徐山;黎鹏 | 中材科技股份有限公司; 南京天翼专利代理有限责任公司 | 南京天翼专利代理有限责任公司 | 本发明公开了一种制造高透气性覆膜滤料的高精度覆膜机,包括上、下覆膜热辊和机架,所述覆膜热辊中的一只辊筒表面为光辊,另一只辊筒的表面设有凹凸花纹,花纹凸起部分面积小于凹陷部分面积。本发明解决了现有的覆膜方式大大降低覆后覆膜滤料透气性较低的问题,覆膜中不易出现膜裂现象,覆膜效果好。
302 | 一种制造高透气性覆膜滤料的高精度覆膜机 | CN103949114B | 发明授权 | 有效-授权 | 2014-04-29 | 2015-12-09 | B01D39/14(2006.01)I;B32B37/06(2006.01)I | 宋尚军;范凌云;黄箭玲;赵东波;费传军;项朝卫;徐山;黎鹏 | 中材科技股份有限公司; 南京天翼专利代理有限责任公司 | 南京天翼专利代理有限责任公司 | 本发明公开了一种制造高透气性覆膜滤料的高精度覆膜机,包括上、下覆膜热辊和机架,所述覆膜热辊中的一只辊筒表面为光辊,另一只辊筒的表面设有凹凸花纹,花纹凸起部分面积小于凹陷部分面积。本发明解决了现有的覆膜方式大大降低覆后覆膜滤料透气性较低的问题,覆膜中不易出现膜裂现象,覆膜效果好。
303 | 可调节快换式金粒冲切模具 | CN103934350B | 发明授权 | 有效-授权 | 2014-04-29 | 2016-02-24 | B21D28/14(2006.01)I | 董鹤峰;纪周礼 | 中材科技股份有限公司; 南京天翼专利代理有限责任公司 | 南京天翼专利代理有限责任公司 | 本发明涉及一种可调节快换式金粒冲切模具。该模具由带有冲切刀片的上模和带有可调节限位装置及冲切底模的下模组成;所述冲切刀片间隙配合于刀片固定板,并通过螺钉压紧,可实现快速更换;刀片刃口设半圆形槽口,与金粒半径一致;所述限位装置由限位块、蝶形弹簧及调节螺塞组成,通过旋动螺塞,可调节限位的位置;所述冲切底模间隙配合于底模固定板,并通过蝶形弹簧、调节螺套装配于底模固定板,旋动螺套,可调整底模刃口与刀片的间隙,同时也可实现快速更换;底模设有通孔,刃口处孔径与金粒直径一致。本发明能实现金粒端面无变形、无毛刺,单粒重量一致的高效率精密冲切。
304 | 可调节快换式金粒冲切模具 | CN103934350A | 发明专利 | 有效-授权 | 2014-04-29 | 2014-07-23 | B21D28/14(2006.01)I | 董鹤峰;纪周礼 | 中材科技股份有限公司; 南京天翼专利代理有限责任公司 | 南京天翼专利代理有限责任公司 | 本发明涉及一种可调节快换式金粒冲切模具。该模具由带有冲切刀片的上模和带有可调节限位装置及冲切底模的下模组成;所述冲切刀片间隙配合于刀片固定板,并通过螺钉压紧,可实现快速更换;刀片刃口设半圆形槽口,与金粒半径一致;所述限位装置由限位块、蝶形弹簧及调节螺塞组成,通过旋动螺塞,可调节限位的位置;所述冲切底模间隙配合于底模固定板,并通过蝶形弹簧、调节螺套装配于底模固定板,旋动螺套,可调整底模刃口与刀片的间隙,同时也可实现快速更换;底模设有通孔,刃口处孔径与金粒直径一致。本发明能实现金粒端面无变形、无毛刺,单粒重量一致的高效率精密冲切。
305 | 一种制造高透气性覆膜滤料的高精度覆膜机 | CN203899308U | 实用新型 | 终止-避重放弃 | 2014-04-29 | 2014-10-29 | B01D39/14(2006.01)I;B32B37/06(2006.01)I | 宋尚军;范凌云;黄箭玲;赵东波;费传军;项朝卫;徐山;黎鹏 | 中材科技股份有限公司; 南京天翼专利代理有限责任公司 | 南京天翼专利代理有限责任公司 | 本实用新型公开了一种制造高透气性覆膜滤料的高精度覆膜机,包括上、下覆膜热辊和机架,所述覆膜热辊中的一只辊筒表面为光辊,另一只辊筒的表面设有凹凸花纹,花纹凸起部分面积小于凹陷部分面积。本实用新型解决了现有的覆膜方式大大降低覆后覆膜滤料透气性较低的问题,覆膜中不易出现膜裂现象,覆膜效果好。
306 | 可调节快换式金粒冲切模具 | CN203900208U | 实用新型 | 终止-避重放弃 | 2014-04-29 | 2014-10-29 | B21D28/14(2006.01)I | 董鹤峰;纪周礼 | 中材科技股份有限公司; 南京天翼专利代理有限责任公司 | 南京天翼专利代理有限责任公司 | 本实用新型涉及一种可调节快换式金粒冲切模具。该模具由带有冲切刀片的上模和带有可调节限位装置及冲切底模的下模组成;所述冲切刀片间隙配合于刀片固定板,并通过螺钉压紧,可实现快速更换;刀片刃口设半圆形槽口,与金粒半径一致。所述限位装置由限位块、蝶形弹簧及调节螺塞组成,通过旋动螺塞,可调节限位的位置。所述冲切底模间隙配合于底模固定板,并通过蝶形弹簧、调节螺套装配于底模固定板,旋动螺套,可调整底模刃口与刀片的间隙,同时也可实现快速更换;底模设有通孔,刃口处孔径与金粒直径一致。本实用新型能实现金粒端面无变形、无毛刺,单粒重量一致的高效率精密冲切。
307 | 一种耐温性安全锂离子电池隔膜及其制备方法 | CN103943804B | 发明授权 | 有效-授权 | 2014-04-18 | 2016-03-30 | H01M2/16(2006.01)I | 宋尚军;白耀宗;范凌云;费传军;赵东波;黄箭玲;董浩宇;周群;郭晓蓓;吴涛;朱平;黎鹏 | 中材科技股份有限公司; 南京天翼专利代理有限责任公司 | 南京天翼专利代理有限责任公司 | 本发明公开了一种耐温性安全锂离子电池隔膜,包括基础层和复合在基础层上的陶瓷涂层;所述基础层的原料包括:纳米分散剂、无机纳米颗粒、抗氧剂、PTFE分散液、聚乙烯粉和石蜡油,所述抗氧剂的质量用量为聚乙烯粉质量的0.1~0.5%;无机纳米颗粒的质量用量为聚乙烯粉质量的1~6%;PTFE分散液的质量用量为聚乙烯粉质量的0~30%;聚乙烯粉的质量用量为石蜡油质量的5~40%;纳米分散剂与无机纳米颗粒的质量比为(1:20)~(1:90);PTFE分散液的固含量为50~60%。本发明有效地解决了现有锂电池隔膜陶瓷涂层脱落、不耐温以及锂离子电池因隔膜造成的安全问题。
308 | 一种耐温性安全锂离子电池隔膜及其制备方法 | CN103943804A | 发明专利 | 有效-授权 | 2014-04-18 | 2014-07-23 | H01M2/16(2006.01)I | 宋尚军;白耀宗;范凌云;费传军;赵东波;黄箭玲;董浩宇;周群;郭晓蓓;吴涛;朱平;黎鹏 | 中材科技股份有限公司; 南京天翼专利代理有限责任公司 | 南京天翼专利代理有限责任公司 | 本发明公开了一种耐温性安全锂离子电池隔膜,包括基础层和复合在基础层上的陶瓷涂层;所述基础层的原料包括:纳米分散剂、无机纳米颗粒、抗氧剂、PTFE分散液、聚乙烯粉和石蜡油,所述抗氧剂的质量用量为聚乙烯粉质量的0.1~0.5%;无机纳米颗粒的质量用量为聚乙烯粉质量的1~6%;PTFE分散液的质量用量为聚乙烯粉质量的0~30%;聚乙烯粉的质量用量为石蜡油质量的5~40%;纳米分散剂与无机纳米颗粒的质量比为(1:20)~(1:90);PTFE分散液的固含量为50~60%。本发明有效地解决了现有锂电池隔膜陶瓷涂层脱落、不耐温以及锂离子电池因隔膜造成的安全问题。
309 | 一种耐温性安全锂离子电池隔膜 | CN203910894U | 实用新型 | 有效-授权 | 2014-04-18 | 2014-10-29 | H01M2/16(2006.01)I | 宋尚军;白耀宗;范凌云;费传军;赵东波;黄箭玲;董浩宇;周群;郭晓蓓;吴涛;朱平;黎鹏 | 中材科技股份有限公司; 南京天翼专利代理有限责任公司 | 南京天翼专利代理有限责任公司 | 本实用新型公开了一种耐温性安全锂离子电池隔膜,包括聚烯烃层和复合在聚烯烃层上、下表面的第一陶瓷涂层,聚烯烃层上均匀设有通孔,通孔内壁上设有第二陶瓷涂层,孔隙率为40-55%;聚烯烃层厚为6~30μm;第一陶瓷涂层厚为1~10μm。采用本实用新型耐温性安全锂离子电池隔膜制造的锂离子电池具有较好的安全性,有效地解决了现有锂电池隔膜第一陶瓷涂层脱落、不耐温以及锂离子电池因隔膜造成的安全问题;该锂离子电池隔膜孔隙率高,具有很好的电解液润湿性、力学性能和耐温性能,同时还具有高温关断性能,厚度薄,利用本实用新型锂离子电池隔膜制造的电池具有较高的容量和快速充放电功能、较好的使用安全性能,可以广泛用于消费类锂离子电池和动力锂离子电池。
310 | 用于生产岩矿棉的全电熔窑炉流量调节装置 | CN203782012U | 实用新型 | 有效-授权 | 2014-03-25 | 2014-08-20 | C03B5/16(2006.01)I;C03B37/005(2006.01)I | 谭良 | 中材科技股份有限公司; 南京天翼专利代理有限责任公司 | 南京天翼专利代理有限责任公司 | 本实用新型公开了一种用于生产岩矿棉的全电熔窑炉流量调节装置,包括进退调节单元、定位单元和调温单元;所述调温单元包括水冷夹具、堵头和火焰加热器,且火焰加热器的喷嘴始终对准外设的炉体的流料口;所述调温单元连接进退调节单元,并由进退调节单元带动调温单元的水冷夹具和堵头进退,所述定位单元连接并限定调温单元的运动轨迹。本实用新型稳定玄武岩矿棉全电窑炉流料口的流量温度,并优化生产玄武岩棉的工艺,采用机械进退、燃气局部加热、水冷夹具的形式,实现生产玄武岩矿棉的窑炉流量稳定。
311 | 用于生产矿棉的全电熔窑 | CN203782029U | 实用新型 | 有效-授权 | 2014-03-25 | 2014-08-20 | C03B37/00(2006.01)I | 李卫军;谭良;唐秀凤;蒋伟忠 | 中材科技股份有限公司; 南京天翼专利代理有限责任公司 | 南京天翼专利代理有限责任公司 | 本实用新型公开了一种用于生产矿棉的全电熔窑,包括第一熔化池和第二熔化池,第一熔化池的一端设置投料口,另一端通过料道连通第二熔化池,第二熔化池通过出料口连接外设的离心机头,所述第一熔化池和第二熔化池均设有一个以上的加热电极,第一熔化池和第二熔化池内各设一个测温热电偶。本实用新型直接用钢包从高炉接收高温熔体,经运输倒入窑炉,对高温状态下的矿熔渣进行二次熔化调制。生产岩矿棉。可充分利用临近高炉,热态矿渣的带有热量,可节约大量废热。对节能和处理钢铁工业废渣意义重大。
312 | 一种带除尘装置的铅酸蓄电池玻璃纤维隔板裁切机 | CN203779563U | 实用新型 | 终止 | 2014-03-04 | 2014-08-20 | B26D7/00(2006.01)I;B08B15/04(2006.01)I;B26D5/00(2006.01)I | 倪君;朱益梅;沈维海;朱潇;胡厚林 | 中材科技股份有限公司; 南京天翼专利代理有限责任公司 | 南京天翼专利代理有限责任公司 | 本实用新型公开了一种带除尘装置的铅酸蓄电池玻璃纤维隔板裁切机,包括控制装置、动力装置、送纸辊、裁切装置和除尘装置;所述控制装置控制动力装置的工作运行;所述动力装置连接裁切装置及送纸辊,送纸辊将待剪裁的隔板连续送入裁切装置裁剪;除尘装置的位置对应裁切装置的位置设置,并将裁切时产生的粉尘吸走。本实用新型有效减少了铅酸蓄电池玻璃纤维隔板裁切时产生的玻纤粉尘,从而降低了粉尘对操作工人健康的危害,并减少了聚集到裁切装置和产品上的玻纤粉尘量,防止粉尘对产品造成“二次污染”,提高了产品的质量。
313 | 一种高性能涂板纸及其制备方法 | CN103806329B | 发明授权 | 有效-授权 | 2014-02-17 | 2016-03-02 | D21H13/40(2006.01)I;D21H15/12(2006.01)I | 沈维海;赵东波;陈晓燕;倪君;刘铁军;朱益梅;代丰;宋尚军;白耀宗 | 中材科技股份有限公司; 南京天翼专利代理有限责任公司 | 南京天翼专利代理有限责任公司 | 本发明提供了一种高性能涂板纸及其制备方法,高性能涂板纸由耐酸纤维制备而成,所述耐酸纤维为中碱玻璃纤维、高碱玻璃纤维、陶瓷纤维或PTFE纤维中一种或两种以上任意配比的混合物。上述涂板纸有效解决了现有技术中铅酸电池涂板纸耐温性差、易粘接极板、含水量大、Fe、Cl离子含量高、吸酸能力弱、溶于硫酸速度不同等问题;本发明涂板纸具有较强吸酸保液能力、有利于电池的化成、有效降低电池内阻、耐酸耐高温、不粘极板、Fe、Cl离子含量≤30ppm,利用它生产的铅酸电池具有无后期自放电、内阻小、电池容量和低温性能无差异的优越性能。
314 | 一种高性能涂板纸及其制备方法 | CN103806329A | 发明专利 | 有效-授权 | 2014-02-17 | 2014-05-21 | D21H13/40(2006.01)I;D21H15/12(2006.01)I | 沈维海;赵东波;陈晓燕;倪君;刘铁军;朱益梅;代丰;宋尚军;白耀宗 | 中材科技股份有限公司; 南京天翼专利代理有限责任公司 | 南京天翼专利代理有限责任公司 | 本发明提供了一种高性能涂板纸及其制备方法,高性能涂板纸由耐酸纤维制备而成,所述耐酸纤维为中碱玻璃纤维、高碱玻璃纤维、陶瓷纤维或PTFE纤维中一种或两种以上任意配比的混合物。上述涂板纸有效解决了现有技术中铅酸电池涂板纸耐温性差、易粘接极板、含水量大、Fe、Cl离子含量高、吸酸能力弱、溶于硫酸速度不同等问题;本发明涂板纸具有较强吸酸保液能力、有利于电池的化成、有效降低电池内阻、耐酸耐高温、不粘极板、Fe、Cl离子含量≤30ppm,利用它生产的铅酸电池具有无后期自放电、内阻小、电池容量和低温性能无差异的优越性能。
315 | 一种铅酸蓄电池隔板恒温条件下的毛细吸酸测量装置 | CN203732128U | 实用新型 | 终止 | 2014-01-17 | 2014-07-23 | G01F23/04(2006.01)I | 沈维海;朱潇;倪君;朱益梅;丁贯保;宋德华;张翰洋;胡厚林 | 中材科技股份有限公司; 南京天翼专利代理有限责任公司 | 南京天翼专利代理有限责任公司 | 本实用新型公开了一种铅酸蓄电池隔板恒温条件下的毛细吸酸测量装置,包括试样架、调温恒温装置、一个以上的容置槽;所述试样架上设有可上下移动的旋转轴杆和吊接旋转轴杆的一把以上的标尺,所述标尺上端均连接旋转轴杆,下端可伸入对应的容置槽内,一把标尺对应一个容置槽;所述容置槽用于盛放硫酸溶液,其通过调温恒温装置控制硫酸溶液的温度。本实用新型可利用旋转轴杆将标尺及隔板插入硫酸溶液容置槽,便于操作;可利用调温恒温装置精确控制硫酸溶液的温度,消除每次测试因温度差异而导致的误差。
316 | 中空复合平板生产装置 | CN103707611B | 发明授权 | 有效-授权 | 2013-12-19 | 2016-01-06 | B32B37/10(2006.01)I;B32B37/12(2006.01)I;B32B37/06(2006.01)I;B32B38/00(2006.01)I | 郑云;阮见;匡宁;王晓文;姜宇;梁素兰;赵大娟 | 中材科技股份有限公司; 南京天翼专利代理有限责任公司 | 南京天翼专利代理有限责任公司 | 本发明公开了一种中空复合平板生产装置,包括顺序相接的放布浸胶装置、定型固化装置和切割装置,所述放布浸胶装置包括机架平台和沿机架平台顺序设置的下膜放卷机、布胶装置、中空布放卷机、上膜放卷机和牵引装置;所述定型固化装置包括多段温控烘箱和与多段温控烘箱连通的层压输送机,多段温控烘箱内设有导热油供热装置和热风循环装置;层压输送机与牵引装置相邻接,且设在同一水平线上。本发明所述的中空复合平板生产线能够实现中空复合平板的连续自动化生产,控制产品的平面度和高度的精确性,降低制造成本,提高产率和效率,保障产品质量的稳定性。
317 | 中空复合平板生产装置 | CN103707611A | 发明专利 | 有效-授权 | 2013-12-19 | 2014-04-09 | B32B37/10(2006.01)I;B32B37/12(2006.01)I;B32B37/06(2006.01)I;B32B38/00(2006.01)I | 郑云;阮见;匡宁;王晓文;姜宇;梁素兰;赵大娟 | 中材科技股份有限公司; 南京天翼专利代理有限责任公司 | 南京天翼专利代理有限责任公司 | 本发明公开了一种中空复合平板生产装置,包括顺序相接的放布浸胶装置、定型固化装置和切割装置,所述放布浸胶装置包括机架平台和沿机架平台顺序设置的下膜放卷机、布胶装置、中空布放卷机、上膜放卷机和牵引装置;所述定型固化装置包括多段温控烘箱和与多段温控烘箱连通的层压输送机,多段温控烘箱内设有导热油供热装置和热风循环装置;层压输送机与牵引装置相邻接,且设在同一水平线上。本发明所述的中空复合平板生产线能够实现中空复合平板的连续自动化生产,控制产品的平面度和高度的精确性,降低制造成本,提高产率和效率,保障产品质量的稳定性。
318 | 一种中空复合平板生产线上辅助站立装置 | CN103707522A | 发明专利 | 有效-授权 | 2013-12-19 | 2014-04-09 | B29C70/34(2006.01)I | 阮见;匡宁;李慧军;王蕴之;耿杰 | 中材科技股份有限公司; 南京天翼专利代理有限责任公司 | 南京天翼专利代理有限责任公司 | 本发明公开了一种中空复合平板生产线上辅助站立装置,包括机架平台,机架平台上沿水平方向依次设有浸润辊、拱形浸润平台、纵向拉伸辊、横向拉伸辊、控高辊。本发明提供了一种中空复合平板生产线上辅助站立装置,能够控制中空织物的树脂含量和浸润效果,提高中空织物绒经的站立性和高度均匀性,精确控制产品表面平整度和高度尺寸,具有制作成本低、生产效率高、产品质量稳定等优点;能够实现连续化自动化生产,满足了市场化需求。
319 | 一种中空复合平板生产线上辅助站立装置 | CN103707522B | 发明授权 | 有效-授权 | 2013-12-19 | 2016-05-04 | B29C70/34(2006.01)I | 阮见;匡宁;李慧军;王蕴之;耿杰 | 中材科技股份有限公司; 南京天翼专利代理有限责任公司 | 南京天翼专利代理有限责任公司 | 本发明公开了一种中空复合平板生产线上辅助站立装置,包括机架平台,机架平台上沿水平方向依次设有浸润辊、拱形浸润平台、纵向拉伸辊、横向拉伸辊、控高辊。本发明提供了一种中空复合平板生产线上辅助站立装置,能够控制中空织物的树脂含量和浸润效果,提高中空织物绒经的站立性和高度均匀性,精确控制产品表面平整度和高度尺寸,具有制作成本低、生产效率高、产品质量稳定等优点;能够实现连续化自动化生产,满足了市场化需求。
320 | 一种高透波性中空结构天线罩 | CN103715502B | 发明授权 | 有效-授权 | 2013-12-19 | 2016-08-31 | H01Q1/42(2006.01)I | 匡宁;耿杰;王晓文;赵大娟 | 中材科技股份有限公司; 南京天翼专利代理有限责任公司 | 南京天翼专利代理有限责任公司 | 本发明公开了一种高透波性中空结构天线罩,包括天线罩本体,天线罩本体的侧壁包括中空织物层。上述天线罩,强度高、质量轻、制造容易、价格低廉,且损耗低、透波率高,可用作各种类型的天线保护,完全满足天线对于天线罩各种性能的要求,实现了更高的透波率,减少了电磁波的损耗。
321 | 一种高透波性中空结构天线罩 | CN103715502A | 发明专利 | 有效-授权 | 2013-12-19 | 2014-04-09 | H01Q1/42(2006.01)I | 匡宁;耿杰;王晓文;赵大娟 | 中材科技股份有限公司; 南京天翼专利代理有限责任公司 | 南京天翼专利代理有限责任公司 | 本发明公开了一种高透波性中空结构天线罩,包括天线罩本体,天线罩本体的侧壁包括中空织物层。上述天线罩,强度高、质量轻、制造容易、价格低廉,且损耗低、透波率高,可用作各种类型的天线保护,完全满足天线对于天线罩各种性能的要求,实现了更高的透波率,减少了电磁波的损耗。
322 | 一种适用于中空复合材料生产线的固化装置 | CN103722754A | 发明专利 | 有效-授权 | 2013-12-19 | 2014-04-16 | B29C70/54(2006.01)I;B29C35/12(2006.01)I | 姜宇;梁素兰;刘海洋;王晓文;赵大娟 | 中材科技股份有限公司; 南京天翼专利代理有限责任公司 | 南京天翼专利代理有限责任公司 | 本发明公开了一种适用于中空复合材料生产线的固化装置,包括燃烧加热装置、电加热导热油装置、热交换室、烘道、第一通道、第二通道、进风道和回风道;所述燃烧加热装置通过第一通道与热交换室连通;所述电加热导热油装置通过第二通道与热交换室连通;所述热交换室通过进风道与烘道连通;所述烘道通过回风道与燃烧加热装置连通。本发明适用于中空复合材料生产线的固化装置的加热方式采用热风炉加热与电加热导热油加热相结合的方式,与单纯采用电加热的方式比较能有效的降低能耗,热量有足够的时间传递至中空复合材料内部使其绒经完全固化;且使能量得到循环利用,带来了很好的经济效益。
323 | 一种适用于中空复合材料生产线的固化装置 | CN103722754B | 发明授权 | 有效-授权 | 2013-12-19 | 2016-05-04 | B29C70/54(2006.01)I;B29C35/12(2006.01)I | 姜宇;梁素兰;刘海洋;王晓文;赵大娟 | 中材科技股份有限公司; 南京天翼专利代理有限责任公司 | 南京天翼专利代理有限责任公司 | 本发明公开了一种适用于中空复合材料生产线的固化装置,包括燃烧加热装置、电加热导热油装置、热交换室、烘道、第一通道、第二通道、进风道和回风道;所述燃烧加热装置通过第一通道与热交换室连通;所述电加热导热油装置通过第二通道与热交换室连通;所述热交换室通过进风道与烘道连通;所述烘道通过回风道与燃烧加热装置连通。本发明适用于中空复合材料生产线的固化装置的加热方式采用热风炉加热与电加热导热油加热相结合的方式,与单纯采用电加热的方式比较能有效的降低能耗,热量有足够的时间传递至中空复合材料内部使其绒经完全固化;且使能量得到循环利用,带来了很好的经济效益。
324 | 一种中空复合平板生产线上的放布浸胶装置 | CN103722750B | 发明授权 | 有效-授权 | 2013-12-19 | 2016-05-04 | B29C70/34(2006.01)I;B29C70/54(2006.01)I | 王晓文;赵大娟;李慧军;耿杰;刘海洋 | 中材科技股份有限公司; 南京天翼专利代理有限责任公司 | 南京天翼专利代理有限责任公司 | 本发明公开了一种中空复合平板生产线上的放布浸胶装置,包括配胶装置、机架平台和沿机架平台顺序设置的下膜放卷机、布胶装置、第一浸润辊、中空布放卷机、多卷恒张力主动放卷机构、辅助站立装置、上膜放卷机和动力厚度控制器;多卷恒张力主动放卷机构上设有恒张力控制辊;配胶装置和布胶装置通过软管连通。本发明中空复合平板生产线上的放布浸胶装置,能够精确调节树脂用量和树脂温度,消除树脂与固化剂混合过程中产生的气泡,提高中空织物的上胶充分性、胶含量均匀性和中空织物站立性,精确控制产品的平面度和高度尺寸,具有制作成本低、生产效率高、产品质量稳定等优点。能够实现连续化自动化生产,满足了市场化需求。
325 | 一种中空复合平板生产线上的放布浸胶装置 | CN103722750A | 发明专利 | 有效-授权 | 2013-12-19 | 2014-04-16 | B29C70/34(2006.01)I;B29C70/54(2006.01)I | 王晓文;赵大娟;李慧军;耿杰;刘海洋 | 中材科技股份有限公司; 南京天翼专利代理有限责任公司 | 南京天翼专利代理有限责任公司 | 本发明公开了一种中空复合平板生产线上的放布浸胶装置,包括配胶装置、机架平台和沿机架平台顺序设置的下膜放卷机、布胶装置、第一浸润辊、中空布放卷机、多卷恒张力主动放卷机构、辅助站立装置、上膜放卷机和动力厚度控制器;多卷恒张力主动放卷机构上设有恒张力控制辊;配胶装置和布胶装置通过软管连通。本发明中空复合平板生产线上的放布浸胶装置,能够精确调节树脂用量和树脂温度,消除树脂与固化剂混合过程中产生的气泡,提高中空织物的上胶充分性、胶含量均匀性和中空织物站立性,精确控制产品的平面度和高度尺寸,具有制作成本低、生产效率高、产品质量稳定等优点。能够实现连续化自动化生产,满足了市场化需求。
326 | 一种中空复合平板生产线上的放布浸胶装置 | CN203680816U | 实用新型 | 终止-避重放弃 | 2013-12-19 | 2014-07-02 | B29C70/34(2006.01)I;B29C70/54(2006.01)I | 王晓文;赵大娟;李慧军;耿杰;刘海洋 | 中材科技股份有限公司; 南京天翼专利代理有限责任公司 | 南京天翼专利代理有限责任公司 | 本实用新型公开了一种中空复合平板生产线上的放布浸胶装置,包括配胶装置、机架平台和沿机架平台顺序设置的下膜放卷机、布胶装置、第一浸润辊、中空布放卷机、多卷恒张力主动放卷机构、辅助站立装置、上膜放卷机和动力厚度控制器;多卷恒张力主动放卷机构上设有恒张力控制辊;配胶装置和布胶装置通过软管连通。本实用新型中空复合平板生产线上的放布浸胶装置,能够精确调节树脂用量和树脂温度,消除树脂与固化剂混合过程中产生的气泡,提高中空织物的上胶充分性、胶含量均匀性和中空织物站立性,精确控制产品的平面度和高度尺寸,具有制作成本低、生产效率高、产品质量稳定等优点。能够实现连续化自动化生产,满足了市场化需求。
327 | 一种高透波性中空结构天线罩 | CN203747037U | 实用新型 | 终止 | 2013-12-19 | 2014-07-30 | H01Q1/42(2006.01)I | 匡宁;耿杰;王晓文;赵大娟 | 中材科技股份有限公司; 南京天翼专利代理有限责任公司 | 南京天翼专利代理有限责任公司 | 本实用新型公开了一种高透波性中空结构天线罩,包括天线罩本体,天线罩本体的侧壁包括中空织物层。上述天线罩,强度高、质量轻、制造容易、价格低廉,且损耗低、透波率高,可用作各种类型的天线保护,完全满足天线对于天线罩各种性能的要求,实现了更高的透波率,减少了电磁波的损耗。
328 | 一种中空复合平板生产线上辅助站立装置 | CN203680818U | 实用新型 | 终止 | 2013-12-19 | 2014-07-02 | B29C70/40(2006.01)I;B29C70/54(2006.01)I | 阮见;匡宁;李慧军;王蕴之;耿杰 | 中材科技股份有限公司; 南京天翼专利代理有限责任公司 | 南京天翼专利代理有限责任公司 | 本实用新型公开了一种中空复合平板生产线上辅助站立装置,包括机架平台,机架平台上沿水平方向依次设有浸润辊、拱形浸润平台、纵向拉伸辊、横向拉伸辊、控高辊。本实用新型提供了一种中空复合平板生产线上辅助站立装置,能够控制中空织物的树脂含量和浸润效果,提高中空织物绒经的站立性和高度均匀性,精确控制产品表面平整度和高度尺寸,具有制作成本低、生产效率高、产品质量稳定等优点;能够实现连续化自动化生产,满足了市场化需求。
329 | 一种适用于中空复合材料生产线的固化装置 | CN203680820U | 实用新型 | 终止 | 2013-12-19 | 2014-07-02 | B29C70/54(2006.01)I;B29C35/12(2006.01)I | 姜宇;梁素兰;刘海洋;王晓文;赵大娟 | 中材科技股份有限公司; 南京天翼专利代理有限责任公司 | 南京天翼专利代理有限责任公司 | 本实用新型公开了一种适用于中空复合材料生产线的固化装置,包括燃烧加热装置、电加热导热油装置、热交换室、烘道、第一通道、第二通道、进风道和回风道;所述燃烧加热装置通过第一通道与热交换室连通;所述电加热导热油装置通过第二通道与热交换室连通;所述热交换室通过进风道与烘道连通;所述烘道通过回风道与燃烧加热装置连通。本实用新型适用于中空复合材料生产线的固化装置的加热方式采用热风炉加热与电加热导热油加热相结合的方式,与单纯采用电加热的方式比较能有效的降低能耗,热量有足够的时间传递至中空复合材料内部使其绒经完全固化;且使能量得到循环利用,带来了很好的经济效益。
330 | 中空复合平板生产装置 | CN203680964U | 实用新型 | 终止-避重放弃 | 2013-12-19 | 2014-07-02 | B32B37/10(2006.01)I;B32B37/12(2006.01)I;B32B37/06(2006.01)I;B32B38/00(2006.01)I | 郑云;阮见;匡宁;王晓文;姜宇;梁素兰;赵大娟 | 中材科技股份有限公司; 南京天翼专利代理有限责任公司 | 南京天翼专利代理有限责任公司 | 本实用新型公开了一种中空复合平板生产装置,包括顺序相接的放布浸胶装置、定型固化装置和切割装置,所述放布浸胶装置包括机架平台和沿机架平台顺序设置的下膜放卷机、布胶装置、中空布放卷机、上膜放卷机和牵引装置;所述定型固化装置包括多段温控烘箱和与多段温控烘箱连通的层压输送机,多段温控烘箱内设有导热油供热装置和热风循环装置;层压输送机与牵引装置相邻接,且设在同一水平线上。本实用新型所述的中空复合平板生产线能够实现中空复合平板的连续自动化生产,控制产品的平面度和高度的精确性,降低制造成本,提高产率和效率,保障产品质量的稳定性。
331 | 一种压延机喂料导向装置 | CN203665802U | 实用新型 | 终止 | 2013-12-16 | 2014-06-25 | B29C43/32(2006.01)I;B29C43/24(2006.01)I | 宋尚军;白耀宗;董浩宇;白亚飞;曹金亮;项朝卫;黄箭玲;费传军;范凌云;周诚;周群;邓志刚 | 中材科技股份有限公司; 南京天翼专利代理有限责任公司 | 南京天翼专利代理有限责任公司 | 本实用新型公开了一种压延机喂料导向装置,它包括导向装置的底座,底座的导轨上设有与U型槽导轨平行的U型槽滑块,所述的U型槽滑块上方分别设置x方向和两个y方向的导向辊,所述的x方向的横向导向辊和y方向的竖向导向辊都设置上下调节装置。本实用新型可以对不同直径的挤出料棒进行喂料传输,保证其以合适的位置进入压延机内,避免压延机入口磨损挤出料棒,保证生产稳定,结构简单,提高了经济效益。
332 | 一种中空复合材料接头的拼接方法 | CN103692664B | 发明授权 | 有效-授权 | 2013-12-11 | 2016-05-04 | B29C70/40(2006.01)I | 刘海洋;耿杰;赵大娟;王蕴之;李慧军 | 中材科技股份有限公司; 南京天翼专利代理有限责任公司 | 南京天翼专利代理有限责任公司 | 本发明涉及一种中空复合材料接头的拼接方法,包括以下步骤:A、分别将两块需要拼接的中空织物待拼接的一端裁剪,使两块中空织物能无缝拼接;B、将步骤A所得的两块中空织物平铺,使它们待拼接的一端无缝拼接,并在拼接处的上下两面均覆盖补强材料层;C、使用树脂将中空织物及补强材料层浸润并固化,即得。本发明中空复合材料接头的拼接方法,既保证了接头处不破坏产品原有结构,也不对产品进行切割、打孔、打磨等处理,不会出现应力集中等现象,具有较高的强度,同时也能保证中空复合材料在接头处平整无明显高度变化,且其内部空腔完全连续。
333 | 一种中空复合材料接头的拼接方法 | CN103692664A | 发明专利 | 有效-授权 | 2013-12-11 | 2014-04-02 | B29C70/40(2006.01)I | 刘海洋;耿杰;赵大娟;王蕴之;李慧军 | 中材科技股份有限公司; 南京天翼专利代理有限责任公司 | 南京天翼专利代理有限责任公司 | 本发明涉及一种中空复合材料接头的拼接方法,包括以下步骤:A、分别将两块需要拼接的中空织物待拼接的一端裁剪,使两块中空织物能无缝拼接;B、将步骤A所得的两块中空织物平铺,使它们待拼接的一端无缝拼接,并在拼接处的上下两面均覆盖补强材料层;C、使用树脂将中空织物及补强材料层浸润并固化,即得。本发明中空复合材料接头的拼接方法,既保证了接头处不破坏产品原有结构,也不对产品进行切割、打孔、打磨等处理,不会出现应力集中等现象,具有较高的强度,同时也能保证中空复合材料在接头处平整无明显高度变化,且其内部空腔完全连续。
334 | 一种漏嘴自动输送及分离装置 | CN203665758U | 实用新型 | 终止 | 2013-12-09 | 2014-06-25 | B29C31/08(2006.01)I | 赵健;陈传文 | 中材科技股份有限公司; 南京天翼专利代理有限责任公司 | 南京天翼专利代理有限责任公司 | 本实用新型公开了一种漏嘴自动输送及分离装置,包括:滑块,以及设置在滑块上的冲头、滑杆、摇动杆、推杆、弹簧,滑杆通过摇动杆连接推杆,且滑杆和推杆反相运动,滑杆用于运送漏嘴至冲头下,并在冲头的冲力下推出;推杆用于控制漏嘴下落,保证漏嘴一个一个落下。本实用新型结构简单,操作方便,对于不同规格的漏嘴,只需更换相应规格的漏嘴套。与现有技术相比,本自动输送装置由气缸来控制个输送机构进行准确高效的将工件输送到指定位置,并利用摇动杆与弹簧机构,实现限位作用,使每次只输送一个漏嘴至冲头处,实现了漏嘴装配的自动化。
335 | 原丝络纱尾纱自停装置 | CN103603107A | 发明专利 | 有效-授权 | 2013-11-15 | 2014-02-26 | D01H13/16(2006.01)I | 任中杰;韩进华;杨勇;秦向荣;朱斌;郭仁贤 | 中材科技股份有限公司; 南京天翼专利代理有限责任公司 | 南京天翼专利代理有限责任公司 | 本发明公开了一种原丝络纱尾纱自停装置,包括:机械装置:包括底板、压杆、n根弹簧推杆,所述n≥1;压杆一端旋转连接底板底部,另一端为自由操作端,中部通过拉绳连接弹簧推杆;所述弹簧推杆的前端设置压头,尾端均通过拉绳穿过底板连接压杆;光电装置:包括反射光电检测仪和电路控制箱,所述反射光电检测仪设置在前述底板上,其输出端连接电路控制箱的输入端。本发明控制粗纱生产过程中产生的原丝尾纱跳动、尾纱留量不均匀问题,用具体机械光电设备来控制原丝尾纱量,取代操作人员经验控制,提高生产效率、产品成品率、原丝利用率、降低工人劳动强度,在现有纱架基础上可以独立安装,并且对尾纱夹持效果稳定。
336 | 原丝络纱尾纱自停装置 | CN103603107B | 发明授权 | 有效-授权 | 2013-11-15 | 2015-09-30 | D01H13/16(2006.01)I | 任中杰;韩进华;杨勇;秦向荣;朱斌;郭仁贤 | 中材科技股份有限公司; 南京天翼专利代理有限责任公司 | 南京天翼专利代理有限责任公司 | 本发明公开了一种原丝络纱尾纱自停装置,包括:机械装置:包括底板、压杆、n根弹簧推杆,所述n≥1;压杆一端旋转连接底板底部,另一端为自由操作端,中部通过拉绳连接弹簧推杆;所述弹簧推杆的前端设置压头,尾端均通过拉绳穿过底板连接压杆;光电装置:包括反射光电检测仪和电路控制箱,所述反射光电检测仪设置在前述底板上,其输出端连接电路控制箱的输入端。本发明控制粗纱生产过程中产生的原丝尾纱跳动、尾纱留量不均匀问题,用具体机械光电设备来控制原丝尾纱量,取代操作人员经验控制,提高生产效率、产品成品率、原丝利用率、降低工人劳动强度,在现有纱架基础上可以独立安装,并且对尾纱夹持效果稳定。
337 | 原丝络纱尾纱自停装置 | CN203668599U | 实用新型 | 终止-避重放弃 | 2013-11-15 | 2014-06-25 | D01H13/16(2006.01)I | 任中杰;韩进华;杨勇;秦向荣;朱斌;郭仁贤 | 中材科技股份有限公司; 南京天翼专利代理有限责任公司 | 南京天翼专利代理有限责任公司 | 本实用新型公开了一种原丝络纱尾纱自停装置,包括:机械装置:包括底板、压杆、n根弹簧推杆,所述n≥1;压杆一端旋转连接底板底部,另一端为自由操作端,中部通过拉绳连接弹簧推杆;所述弹簧推杆的前端设置压头,尾端均通过拉绳穿过底板连接压杆;光电装置:包括反射光电检测仪和电路控制箱,所述反射光电检测仪设置在前述底板上,其输出端连接电路控制箱的输入端。本实用新型控制粗纱生产过程中产生的原丝尾纱跳动、尾纱留量不均匀问题,用具体机械光电设备来控制原丝尾纱量,取代操作人员经验控制,提高生产效率、产品成品率、原丝利用率、降低工人劳动强度,在现有纱架基础上可以独立安装,并且对尾纱夹持效果稳定。
338 | 一种高透气量非织造布覆膜滤料、其制备方法及其所用的覆膜装置 | CN103550985B | 发明授权 | 有效-授权 | 2013-11-05 | 2015-10-28 | B01D39/14(2006.01)I;B32B37/06(2006.01)I;B32B37/10(2006.01)I;D04H1/4382(2012.01)I;D06M15/256(2006.01)I;D06M15/263(2006.01)I;D06M13/513(2006.01)I | 白耀宗;范凌云;赵东波;黄箭玲;费传军;董浩宇;周群;郭晓蓓;吴涛;朱平;黎鹏;杨振东;宋尚军 | 中材科技股份有限公司; 南京天翼专利代理有限责任公司 | 南京天翼专利代理有限责任公司 | 本发明公开了一种高透气量非织造布覆膜滤料、其制备方法及其所用的覆膜装置。高透气量非织造布覆膜滤料,包括非织造布基材和PTFE微孔膜,非织造布基材上设有凸点,PTFE微孔膜复合在凸点上。高透气量非织造布覆膜滤料的制备方法,将非织造布基材表面起凸,并将起凸的面与PTFE微孔膜间隙高温热压复合,即得。本发明的有效地解决了现有覆膜滤料透气率低、膜损害严重、使用寿命短的问题;本发明高透气量非织造布覆膜滤料透气率高、处理风量大、使用寿命长,具有较高的抗折性能;本发明制备方法简单、且大幅度降低了对膜的损坏;本发明覆膜装置结构简单、使用方便、容易控制。
339 | 一种高透气量非织造布覆膜滤料、其制备方法及其所用的覆膜装置 | CN103550985A | 发明专利 | 有效-授权 | 2013-11-05 | 2014-02-05 | B01D39/14(2006.01)I;B32B37/06(2006.01)I;B32B37/10(2006.01)I;D04H1/4382(2012.01)I;D06M15/256(2006.01)I;D06M15/263(2006.01)I;D06M13/513(2006.01)I | 白耀宗;范凌云;赵东波;黄箭玲;费传军;董浩宇;周群;郭晓蓓;吴涛;朱平;黎鹏;杨振东;宋尚军 | 中材科技股份有限公司; 南京天翼专利代理有限责任公司 | 南京天翼专利代理有限责任公司 | 本发明公开了一种高透气量非织造布覆膜滤料、其制备方法及其所用的覆膜装置。高透气量非织造布覆膜滤料,包括非织造布基材和PTFE微孔膜,非织造布基材上设有凸点,PTFE微孔膜复合在凸点上。高透气量非织造布覆膜滤料的制备方法,将非织造布基材表面起凸,并将起凸的面与PTFE微孔膜间隙高温热压复合,即得。本发明的有效地解决了现有覆膜滤料透气率低、膜损害严重、使用寿命短的问题;本发明高透气量非织造布覆膜滤料透气率高、处理风量大、使用寿命长,具有较高的抗折性能;本发明制备方法简单、且大幅度降低了对膜的损坏;本发明覆膜装置结构简单、使用方便、容易控制。
340 | 一种高透气量机织布覆膜滤料、其制备方法及其所用的覆膜装置 | CN103550986A | 发明专利 | 有效-授权 | 2013-11-05 | 2014-02-05 | B01D39/14(2006.01)I;B32B37/06(2006.01)I;B32B37/10(2006.01)I;D03D15/00(2006.01)I;D06C15/02(2006.01)I;D06M15/256(2006.01)I;D06M15/263(2006.01)I;D06M13/513(2006.01)I;D06M15/643(2006.01)I | 宋尚军;范凌云;赵东波;黄箭玲;费传军;董浩宇;周群;郭晓蓓;吴涛;朱平;黎鹏;杨振东;白耀宗 | 中材科技股份有限公司; 南京天翼专利代理有限责任公司 | 南京天翼专利代理有限责任公司 | 本发明公开了一种高透气量机织布覆膜滤料、其制备方法及其所用的覆膜装置。高透气量机织布覆膜滤料,包括机织布基材和PTFE微孔膜,机织布基材上设有凸点,PTFE微孔膜复合在凸点上;机织布基材的平面张力大于PTFE微孔膜的平面张力。高透气量机织布覆膜滤料的制备方法,将机织布基材表面起凸,并将起凸的面与PTFE微孔膜间隙高温热压复合,即得。本发明的有效地解决了现有覆膜滤料透气率低、膜损害严重、使用寿命短的问题;本发明高透气量机织布覆膜滤料透气率高、处理风量大、使用寿命长,具有较高的抗折性能;本发明制备方法简单、且大幅度降低了对膜的损坏;本发明覆膜装置结构简单、使用方便、容易控制。
341 | 一种高透气量机织布覆膜滤料、其制备方法及其所用的覆膜装置 | CN103550986B | 发明授权 | 有效-授权 | 2013-11-05 | 2015-04-22 | B01D39/14(2006.01)I;B32B37/06(2006.01)I;B32B37/10(2006.01)I;D03D15/00(2006.01)I;D06C15/02(2006.01)I;D06M15/256(2006.01)I;D06M15/263(2006.01)I;D06M13/513(2006.01)I;D06M15/643(2006.01)I | 宋尚军;范凌云;赵东波;黄箭玲;费传军;董浩宇;周群;郭晓蓓;吴涛;朱平;黎鹏;杨振东;白耀宗 | 中材科技股份有限公司; 南京天翼专利代理有限责任公司 | 南京天翼专利代理有限责任公司 | 本发明公开了一种高透气量机织布覆膜滤料、其制备方法及其所用的覆膜装置。高透气量机织布覆膜滤料,包括机织布基材和PTFE微孔膜,机织布基材上设有凸点,PTFE微孔膜复合在凸点上;机织布基材的平面张力大于PTFE微孔膜的平面张力。高透气量机织布覆膜滤料的制备方法,将机织布基材表面起凸,并将起凸的面与PTFE微孔膜间隙高温热压复合,即得。本发明的有效地解决了现有覆膜滤料透气率低、膜损害严重、使用寿命短的问题;本发明高透气量机织布覆膜滤料透气率高、处理风量大、使用寿命长,具有较高的抗折性能;本发明制备方法简单、且大幅度降低了对膜的损坏;本发明覆膜装置结构简单、使用方便、容易控制。
342 | 一种高透气量非织造布覆膜滤料及其制备所用的覆膜装置 | CN203620397U | 实用新型 | 终止 | 2013-11-05 | 2014-06-04 | B01D39/14(2006.01)I;B32B37/06(2006.01)I;B32B37/10(2006.01)I;D04H1/4382(2012.01)I;D06M15/256(2006.01)I;D06M15/263(2006.01)I;D06M13/513(2006.01)I | 白耀宗;范凌云;赵东波;黄箭玲;费传军;董浩宇;周群;郭晓蓓;吴涛;朱平;黎鹏;杨振东;宋尚军 | 中材科技股份有限公司; 南京天翼专利代理有限责任公司 | 南京天翼专利代理有限责任公司 | 本实用新型公开了一种高透气量非织造布覆膜滤料及其制备所用的覆膜装置。高透气量非织造布覆膜滤料,包括非织造布基材和PTFE微孔膜,非织造布基材上设有凸点,PTFE微孔膜复合在凸点上。本实用新型的有效地解决了现有覆膜滤料透气率低、膜损害严重、使用寿命短的问题;本实用新型高透气量非织造布覆膜滤料透气率高、处理风量大、使用寿命长,具有较高的抗折性能;本实用新型制备方法简单、且大幅度降低了对膜的损坏;本实用新型覆膜装置结构简单、使用方便、容易控制。
343 | 一种高透气量机织布覆膜滤料及其制备所用的覆膜装置 | CN203620398U | 实用新型 | 终止 | 2013-11-05 | 2014-06-04 | B01D39/14(2006.01)I;B32B37/06(2006.01)I;B32B37/10(2006.01)I;D03D15/00(2006.01)I;D06C15/02(2006.01)I;D06M15/256(2006.01)I;D06M15/263(2006.01)I;D06M13/513(2006.01)I;D06M15/643(2006.01)I | 宋尚军;范凌云;赵东波;黄箭玲;费传军;董浩宇;周群;郭晓蓓;吴涛;朱平;黎鹏;杨振东;白耀宗 | 中材科技股份有限公司; 南京天翼专利代理有限责任公司 | 南京天翼专利代理有限责任公司 | 本实用新型公开了一种高透气量机织布覆膜滤料及其制备所用的覆膜装置。高透气量机织布覆膜滤料,包括机织布基材和PTFE微孔膜,机织布基材上设有凸点,PTFE微孔膜复合在凸点上;机织布基材的平面张力大于PTFE微孔膜的平面张力。本实用新型的有效地解决了现有覆膜滤料透气率低、膜损害严重、使用寿命短的问题;本实用新型高透气量机织布覆膜滤料透气率高、处理风量大、使用寿命长,具有较高的抗折性能;本实用新型制备方法简单、且大幅度降低了对膜的损坏;本实用新型覆膜装置结构简单、使用方便、容易控制。
344 | 一种叠涂复合锂电池隔膜及其制备方法 | CN103474609B | 发明授权 | 有效-授权 | 2013-09-27 | 2015-12-09 | H01M2/16(2006.01)I;H01M2/18(2006.01)I | 赵东波;黄箭玲;范凌云;费传军;董浩宇;周群;郭晓蓓;吴涛;朱平;黎鹏;杨振东;宋尚军;白耀宗 | 中材科技股份有限公司; 南京天翼专利代理有限责任公司 | 南京天翼专利代理有限责任公司 | 本发明公开了一种叠涂复合锂电池隔膜及其制备方法,叠涂复合锂电池隔膜,在接枝PE微孔膜层的上下表面均依次复合有接枝PTFE微孔膜层和陶瓷涂层,陶瓷涂层的厚为0.001~7μm;接枝PTFE微孔膜层的厚为1~10μm;接枝PE微孔膜层的厚为5~25μm。隔膜制备,包括顺序相接的如下步骤:将接枝PE微孔膜的上下表面均叠放接枝PTFE微孔膜,并热压使它们复合为一体,得初始隔膜,热压温度为100~350℃,压力为0.3~6kg,线速度为0.5~50米/分;将初始隔膜在陶瓷悬浮液中浸渍后,干燥、固化,即得;所得隔膜耐刺穿强度高、孔隙率高、高温关断性好。
345 | 一种叠涂复合锂电池隔膜 | CN103474609A | 发明专利 | 有效-授权 | 2013-09-27 | 2013-12-25 | H01M2/16(2006.01)I;H01M2/18(2006.01)I | 赵东波;黄箭玲;范凌云;费传军;董浩宇;周群;郭晓蓓;吴涛;朱平;黎鹏;杨振东;宋尚军;白耀宗 | 中材科技股份有限公司; 南京天翼专利代理有限责任公司 | 南京天翼专利代理有限责任公司 | 本发明公开了一种叠涂复合锂电池隔膜及其制备方法,叠涂复合锂电池隔膜,在接枝PE微孔膜层的上下表面均依次复合有接枝PTFE微孔膜层和陶瓷涂层,陶瓷涂层的厚为0.001~7μm;接枝PTFE微孔膜层的厚为1~10μm;接枝PE微孔膜层的厚为5~25μm。隔膜制备,包括顺序相接的如下步骤:将接枝PE微孔膜的上下表面均叠放接枝PTFE微孔膜,并热压使它们复合为一体,得初始隔膜,热压温度为100~350℃,压力为0.3~6kg,线速度为0.5~50米/分;将初始隔膜在陶瓷悬浮液中浸渍后,干燥、固化,即得;所得隔膜耐刺穿强度高、孔隙率高、高温关断性好。
346 | 一种叠涂复合锂电池隔膜及其制备装置 | CN203503726U | 实用新型 | 终止 | 2013-09-27 | 2014-03-26 | H01M2/16(2006.01)I;H01M2/18(2006.01)I | 赵东波;黄箭玲;范凌云;费传军;董浩宇;周群;郭晓蓓;吴涛;朱平;黎鹏;杨振东;宋尚军;白耀宗 | 中材科技股份有限公司; 南京天翼专利代理有限责任公司 | 南京天翼专利代理有限责任公司 | 本实用新型公开了一种叠涂复合锂电池隔膜及其制备装置,叠涂复合锂电池隔膜,在接枝PE微孔膜层的上下表面均依次复合有接枝PTFE微孔膜层和陶瓷涂层,陶瓷涂层的厚为0.001~7μm;接枝PTFE微孔膜层的厚为1~10μm;接枝PE微孔膜层的厚为5~25μm。本实用新型叠涂复合锂电池隔膜耐刺穿强度高、孔隙率高、电解液润湿度高、耐高温、热稳定性好、内阻低、力学强度好、阻止枝晶生成、使用寿命长、高温关断性好、电解液渗透率高,可用于动力锂电池;本实用新制备装置结构简单易操作。
347 | 一种聚四氟乙烯微孔薄膜用压延机 | CN103448189A | 发明专利 | 有效-授权 | 2013-09-25 | 2013-12-18 | B29C43/24(2006.01)I;B29C43/58(2006.01)I;B29C43/46(2006.01)I;B29C43/32(2006.01)I;B29L7/00(2006.01)N | 白耀宗;宋尚军;黄箭玲;赵东波;周群;董浩宇;邓志刚;费传军;范凌云;杜敬然;郭晓蓓;黎鹏 | 中材科技股份有限公司; 南京天翼专利代理有限责任公司 | 南京天翼专利代理有限责任公司 | 本发明公开一种聚四氟乙烯微孔薄膜用高精度压延机,包括机架、传动机构、上压延辊筒和下压延辊筒,传动机构可带动上压延辊筒和下压延辊筒相向运动,上压延辊筒和下压延辊筒设在机架上,还包括设在上压延辊筒两端的可伸缩机构、设在上压延辊筒两端的第一轴承及相应的第一轴承座、和设在下压延辊筒两端的第二轴承及相应的第二轴承座;可伸缩机构一端固连在机架上,另一端与第一轴承座固连,第二轴承座固连在机架上。本发明聚四氟乙烯微孔薄膜用高精度压延机可满足微米级厚度的制作工艺,且厚度可调,厚度控制的准确度高,制备过程中不存在料条左右蹿动,所得压延片的厚度均匀;且宽度可控。
348 | 一种聚四氟乙烯微孔薄膜用高精度压延机 | CN103448189B | 发明授权 | 有效-授权 | 2013-09-25 | 2016-01-20 | B29C43/24(2006.01)I;B29C43/58(2006.01)I;B29C43/46(2006.01)I;B29C43/32(2006.01)I;B29L7/00(2006.01)N | 白耀宗;宋尚军;黄箭玲;赵东波;周群;董浩宇;邓志刚;费传军;范凌云;杜敬然;郭晓蓓;黎鹏 | 中材科技股份有限公司; 南京天翼专利代理有限责任公司 | 南京天翼专利代理有限责任公司 | 本发明公开一种聚四氟乙烯微孔薄膜用高精度压延机,包括机架、传动机构、上压延辊筒和下压延辊筒,传动机构可带动上压延辊筒和下压延辊筒相向运动,上压延辊筒和下压延辊筒设在机架上,还包括:设在上压延辊筒两端的可伸缩机构、设在上压延辊筒两端的第一轴承及相应的第一轴承座、和设在下压延辊筒两端的第二轴承及相应的第二轴承座;可伸缩机构一端固连在机架上,另一端与第一轴承座固连,第二轴承座固连在机架上。本发明聚四氟乙烯微孔薄膜用高精度压延机可满足微米级厚度的制作工艺,且厚度可调,厚度控制的准确度高,制备过程中不存在料条左右蹿动,所得压延片的厚度均匀;且宽度可控。
349 | 一种聚四氟乙烯微孔薄膜用高精度压延机 | CN203557611U | 实用新型 | 终止-避重放弃 | 2013-09-25 | 2014-04-23 | B29C43/24(2006.01)I;B29C43/58(2006.01)I;B29C43/46(2006.01)I;B29C43/32(2006.01)I | 白耀宗;宋尚军;黄箭玲;赵东波;周群;董浩宇;邓志刚;费传军;范凌云;杜敬然;郭晓蓓;黎鹏 | 中材科技股份有限公司; 南京天翼专利代理有限责任公司 | 南京天翼专利代理有限责任公司 | 本实用新型公开一种聚四氟乙烯微孔薄膜用高精度压延机,包括机架、传动机构、上压延辊筒和下压延辊筒,传动机构可带动上压延辊筒和下压延辊筒相向运动,上压延辊筒和下压延辊筒设在机架上,还包括:设在上压延辊筒两端的可伸缩机构、设在上压延辊筒两端的第一轴承及相应的第一轴承座、和设在下压延辊筒两端的第二轴承及相应的第二轴承座;可伸缩机构一端固连在机架上,另一端与第一轴承座固连,第二轴承座固连在机架上。本实用新型聚四氟乙烯微孔薄膜用高精度压延机可满足微米级厚度的制作工艺,且厚度可调,厚度控制的准确度高,制备过程中不存在料条左右蹿动,所得压延片的厚度均匀;且宽度可控。
350 | 一种耐腐蚀高强高模纤维及由其制备的织物 | CN103449728B | 发明授权 | 有效-授权 | 2013-08-23 | 2016-03-02 | C03C13/02(2006.01)I;D03D15/00(2006.01)I;C03C25/36(2006.01)I | 祖群;宋伟;刘颖;黄松林;刘劲松;张焱;朱斌;吴中华 | 中材科技股份有限公司; 南京天翼专利代理有限责任公司 | 南京天翼专利代理有限责任公司 | 本发明公开一种耐腐蚀高强高模纤维及由其制备的织物,耐腐蚀高强高模纤维,其原料由如下组分组成:SiO2:55~65%,Al2O3:12~18%,MgO:8~14%,CaO:5~13%,Li2O:0.2~1%,TiO2:1~2%,余量为杂质,所述百分比为质量百分比。本发明所得织物具有强度大、弹性模量高、剪切模量高,长期耐温、耐腐蚀好,不易老化,且复合材料制品不存在室温蠕变现象;拉丝用高强高模复配浸润剂直接涂覆原丝,制成高强高模织物后可直接与树脂复合,织物无需经过后处理;本发明玻纤织物组织结构优选为斜纹或缎纹,适合手糊或真空辅助成型等各种后加工工艺。
351 | 一种耐腐蚀高强高模纤维及由其制备的织物 | CN103449728A | 发明专利 | 有效-授权 | 2013-08-23 | 2013-12-18 | C03C13/02(2006.01)I;D03D15/00(2006.01)I;C03C25/36(2006.01)I | 祖群;宋伟;刘颖;黄松林;刘劲松;张焱;朱斌;吴中华 | 中材科技股份有限公司; 南京天翼专利代理有限责任公司 | 南京天翼专利代理有限责任公司 | 本发明公开一种耐腐蚀高强高模纤维及由其制备的织物,耐腐蚀高强高模纤维,其原料由如下组分组成:SiO2:55~65%,Al2O3:12~18%,MgO:8~14%,CaO:5~13%,Li2O:0.2~1%,TiO2:1~2%,余量为杂质,所述百分比为质量百分比。本发明所得织物具有强度大、弹性模量高、剪切模量高,长期耐温、耐腐蚀好,不易老化,且复合材料制品不存在室温蠕变现象;拉丝用高强高模复配浸润剂直接涂覆原丝,制成高强高模织物后可直接与树脂复合,织物无需经过后处理;本发明玻纤织物组织结构优选为斜纹或缎纹,适合手糊或真空辅助成型等各种后加工工艺。
352 | 一种耐酸性玻璃纤维及由其制备的织物 | CN103466951B | 发明授权 | 有效-授权 | 2013-08-23 | 2016-12-28 | C03C13/02(2006.01)I;C03C25/32(2006.01)I | 刘劲松;祖群;宋伟;黄松林;韩进华;张焱;于水;吴中华 | 中材科技股份有限公司; 南京天翼专利代理有限责任公司 | 南京天翼专利代理有限责任公司 | 一种耐酸性玻璃纤维及由其制备的织物,耐酸性玻璃纤维,其原料由如下组分组成:SiO2:59~65%,Al2O3:15~20%,MgO:5~10%,CaO:4~16%,R2O:0.1~1%,Fe2O3:0.1~1%,TiO2:1~2.5%,其中,R2O为Na2O、Li2O和K2O任意配比的混合物,所述百分比为质量百分比。本发明所得织物具有强度大、耐高温性能好、耐腐蚀性强、透气性好等特点,易于烟气过滤;拉丝所用纺织型复合乳液与膨化纺织型浸润剂易于去除,保证了织物的后处理工艺性。
353 | 一种耐酸性玻璃纤维及由其制备的织物 | CN103466951A | 发明专利 | 有效-授权 | 2013-08-23 | 2013-12-25 | C03C13/02(2006.01)I;C03C25/32(2006.01)I | 刘劲松;祖群;宋伟;黄松林;韩进华;张焱;于水;吴中华 | 中材科技股份有限公司; 南京天翼专利代理有限责任公司 | 南京天翼专利代理有限责任公司 | 一种耐酸性玻璃纤维及由其制备的织物,耐酸性玻璃纤维,其原料由如下组分组成:SiO2:59~65%,Al2O3:15~20%,MgO:5~10%,CaO:4~16%,R2O:0.1~1%,Fe2O3:0.1~1%,TiO2:1~2.5%,其中,R2O为Na2O、Li2O和K2O任意配比的混合物,所述百分比为质量百分比。本发明所得织物具有强度大、耐高温性能好、耐腐蚀性强、透气性好等特点,易于烟气过滤;拉丝所用纺织型复合乳液与膨化纺织型浸润剂易于去除,保证了织物的后处理工艺性。
354 | 一种高速无尘板材分割装置 | CN203460321U | 实用新型 | 终止 | 2013-08-23 | 2014-03-05 | B28D1/04(2006.01)I | 丁巍冬;蒋伟忠;陆飞宇;石明扬;张健辉 | 中材科技股份有限公司; 南京天翼专利代理有限责任公司 | 南京天翼专利代理有限责任公司 | 本实用新型公开一种高速无尘板材分割装置,其包括机架和控制器;机架上设有板材输送通道,板材输送通道的上方设有可沿板材输送通道延伸方向往复运动的纵向活动架,纵向活动架上设有可垂直于板材输送通道延伸方向往复运动的横向活动刀架;机架上还设有分别对应驱动纵向活动架和横向活动刀架运动的驱动器;横向活动刀架上安装有锯片以及驱动锯片转动的驱动器,锯片旋转平面垂直于板材输送通道延伸方向;机架上还设有定长编码器,定长编码器的输出端连接控制器,控制器控制各驱动器的运行。纵向活动架、横向活动刀架与定长编码器、控制器的配合,能够很好实现岩棉板材的在线定长切割,装置同步性、稳定性好,板材切割精度及边缘的一致性均得到提高。
355 | 一种掺杂导电粒子聚四氟乙烯薄膜的制备方法 | CN103254533A | 发明专利 | 驳回 | 2013-06-14 | 2013-08-21 | C08L27/18(2006.01)I;C08K3/04(2006.01)I;C08K7/00(2006.01)I;C08K3/22(2006.01)I;C08K3/30(2006.01)I | 董浩宇;白耀宗;范凌云;黄箭玲;赵东波;周群;费传军;黎鹏;杨振东 | 中材科技股份有限公司; 南京天翼专利代理有限责任公司 | 南京天翼专利代理有限责任公司 | 本发明涉及一种掺杂导电粒子聚四氟乙烯薄膜的制备方法,包括如下步骤:(1)将助剂和导电粒子混合后进行高速搅拌打散,然后加入到聚四氟乙烯粉料中,与聚四氟乙烯粉料混合均匀,得到混合粉料;(2)步骤(1)得到的混合粉料经过陈化、预成型、推挤、压延、双向拉伸、热定型后得到掺杂导电粒子聚四氟乙烯薄膜。通过在聚四氟乙烯粉料中加入导电粒子以及改变不同原料比例,提高在加电压条件下可导电粒子数量与分布,增加微观电流通路,达到提高聚四氟乙烯薄膜导电性能目的;分布的无极纳米粒子可作为薄膜间岛状分布宏观结点,在高温定型后起到支撑与分散作用力效果,可以提高薄膜机械强度,确保了复合薄膜性能的稳定性。
356 | 一种角度可调整的法向纱增强的2.5D织物及其织造方法 | CN103290601A | 发明专利 | 有效-授权 | 2013-05-30 | 2013-09-11 | D03D25/00(2006.01)I | 朱建勋;唐亦囡;张立泉;朱梦蝶;郭洪伟 | 中材科技股份有限公司; 南京天翼专利代理有限责任公司 | 南京天翼专利代理有限责任公司 | 本发明是一种角度可调整的法向纱增强的2.5D织物及其织造方法,法向纱增强的2.5D织物包括相互交织成2.5D结构的经纱系统和纬纱系统,还包括法向纱系统,法向纱系统贯穿于织物的厚度方向,且与经纱系统和纬纱系统交织,法向纱系统与纬纱系统所形成的角度为0°~±90°。本发明在保留现有2.5D织物典型结构的基础上,还引入了角度可调整的法向纱,使得该织物具有力学性能可设计性强的特点。本发明织造方法是在现有2.5D织物织造技术的基础上,增加了一个法向纱纱锭运动系统,该法向纱沿纬纱方向按法向纱纱锭运动方式逐列引入经纱列之间,工艺简单,可操作性强。
357 | 一种角度可调整的法向纱增强的2.5D织物及其织造方法 | CN103290601B | 发明授权 | 有效-授权 | 2013-05-30 | 2015-03-25 | D03D25/00(2006.01)I | 朱建勋;唐亦囡;张立泉;朱梦蝶;郭洪伟 | 中材科技股份有限公司; 南京天翼专利代理有限责任公司 | 南京天翼专利代理有限责任公司 | 本发明是一种角度可调整的法向纱增强的2.5D织物及其织造方法,法向纱增强的2.5D织物包括相互交织成2.5D结构的经纱系统和纬纱系统,还包括法向纱系统,法向纱系统贯穿于织物的厚度方向,且与经纱系统和纬纱系统交织,法向纱系统与纬纱系统所形成的角度为0°~±90°。本发明在保留现有2.5D织物典型结构的基础上,还引入了角度可调整的法向纱,使得该织物具有力学性能可设计性强的特点。本发明织造方法是在现有2.5D织物织造技术的基础上,增加了一个法向纱纱锭运动系统,该法向纱沿纬纱方向按法向纱纱锭运动方式逐列引入经纱列之间,工艺简单,可操作性强。
358 | 一种自清洁鼓式集棉系统 | CN203307224U | 实用新型 | 终止 | 2013-05-24 | 2013-11-27 | C03B37/00(2006.01)I | 蒋伟忠;丁巍冬;鲁欣科;陆飞宇 | 中材科技股份有限公司; 南京天翼专利代理有限责任公司 | 南京天翼专利代理有限责任公司 | 本实用新型公开了一种自清洁鼓式集棉系统,包括集棉前帘、支架和鼓,集棉前帘两侧设置侧电动渣球辊,集棉前帘与鼓之间设置集棉室,集棉室下端连通废料回收室,废料回收室内设置双螺旋输送机;鼓内部设置负压风箱和升棉风枪,负压风箱下方设置内置刮板输送机和内置螺旋输送机,内置刮板输送机一端紧贴鼓的外圈,另一端位于内置螺旋输送机上方,内置螺旋输送机一端通过螺旋输送机连接废料回收室;鼓下方的支架上设置棉渣清洗输送装置,其下方设置底部刮板输送机,所述的底部刮板输送机一端连接废料回收室。本实用新型的有益效果是:能够实现自清洁功能,减少了人工的消耗,改善了集棉系统的工作环境,实现了在线清理的功能。
359 | 一种用于岩棉成纤系统的四辊离心机 | CN103265168B | 发明授权 | 有效-授权 | 2013-05-20 | 2015-08-05 | C03B37/005(2006.01)I | 钱亦鸣;蒋伟忠;王晓磊;陆飞宇 | 中材科技股份有限公司; 南京天翼专利代理有限责任公司 | 南京天翼专利代理有限责任公司 | 本发明涉及一种用于岩棉成纤系统的四辊离心机,包括机架和设置在机架上的直径为160-190mm的一号离心辊、直径为223-250mm的二号离心辊、直径为300-325mm的三号离心辊、直径为310-340mm的四号离心辊,一号离心辊与四号离心辊的中心连线与水平线成50-63°角,且与二号离心辊与三号离心辊中心连线成87-95°角,所述四辊离心机还包括设置在二号离心辊、三号离心辊、四号离心辊外的三个风环,三个风环外各设置有一个雾化器,雾化器上设有一个以上的喷胶口。本发明的离心机大大提高了纤维的成纤质量,增强了施胶均匀性,有效减少了渣球的含量,并且节能环保、结构简单、操作方便。
360 | 一种用于岩棉成纤系统的四辊离心机 | CN103265168A | 发明专利 | 有效-授权 | 2013-05-20 | 2013-08-28 | C03B37/005(2006.01)I | 钱亦鸣;蒋伟忠;王晓磊;陆飞宇 | 中材科技股份有限公司; 南京天翼专利代理有限责任公司 | 南京天翼专利代理有限责任公司 | 本发明涉及一种用于岩棉成纤系统的四辊离心机,包括机架和设置在机架上的直径为160-190mm的一号离心辊、直径为223-250mm的二号离心辊、直径为300-325mm的三号离心辊、直径为310-340mm的四号离心辊,一号离心辊与四号离心辊的中心连线与水平线成50-63°角,且与二号离心辊与三号离心辊中心连线成87-95°角,所述四辊离心机还包括设置在二号离心辊、三号离心辊、四号离心辊外的三个风环,三个风环外各设置有一个雾化器,雾化器上设有一个以上的喷胶口。本发明的离心机大大提高了纤维的成纤质量,增强了施胶均匀性,有效减少了渣球的含量,并且节能环保、结构简单、操作方便。
361 | 一种用于岩棉成纤系统的四辊离心机 | CN203307225U | 实用新型 | 终止-避重放弃 | 2013-05-20 | 2013-11-27 | C03B37/005(2006.01)I | 钱亦鸣;蒋伟忠;王晓磊;陆飞宇 | 中材科技股份有限公司; 南京天翼专利代理有限责任公司 | 南京天翼专利代理有限责任公司 | 本实用新型涉及一种用于岩棉成纤系统的四辊离心机,包括机架和设置在机架上的直径为160-190mm的一号离心辊、直径为223-250mm的二号离心辊、直径为300-325mm的三号离心辊、直径为310-340mm的四号离心辊,一号离心辊与四号离心辊的中心连线与水平线成50-63°角,且与二号离心辊与三号离心辊中心连线成87-95°角,所述四辊离心机还包括设置在二号离心辊、三号离心辊、四号离心辊外的三个风环,三个风环外各设置有一个雾化器,雾化器上设有一个以上的喷胶口。本实用新型的离心机大大提高了纤维的成纤质量,增强了施胶均匀性,有效减少了渣球的含量,并且节能环保、结构简单、操作方便。
362 | 一种机织2D+2.5D仿形织物组合织物及成型方法 | CN103266391B | 发明授权 | 有效-授权 | 2013-05-16 | 2014-12-31 | D03D3/00(2006.01)I | 朱建勋;朱梦蝶;张立泉;郭洪伟;唐亦囡 | 中材科技股份有限公司; 南京天翼专利代理有限责任公司 | 南京天翼专利代理有限责任公司 | 一种机织2D+2.5D仿形织物组合织物及成型方法,该织物由一个或两个具有n层的2D结构单元套组和一个具有m层的2.5D结构单元套组组合而成;当2D结构单元套组为一个时,该2D结构单元套组为外层,2.5D结构单元套组为内层;当2D结构单元套组为2个时,2.5D结构单元套组为中间层,内层和外层均为2D结构单元套组;从内至外,每一层单元套的外径与其外一层的单元套的内径相同。其成型方法是:1)2D及2.5D仿形织物的织造均采用平面仿形编织形式进行编织;2)两种结构单元套各自成型后,按单元套内径大小顺序以芯模进行套模定型。本发明成型快速、成本低,均匀性好;可应用于变截面织物的成型,也可应用于筒形织物的成型;损伤容限高、耐冲击、抗分层、抗疲劳。
363 | 一种机织2D+2.5D仿形织物组合织物及成型方法 | CN103266391A | 发明专利 | 有效-授权 | 2013-05-16 | 2013-08-28 | D03D3/00(2006.01)I | 朱建勋;朱梦蝶;张立泉;郭洪伟;唐亦囡 | 中材科技股份有限公司; 南京天翼专利代理有限责任公司 | 南京天翼专利代理有限责任公司 | 一种机织2D+2.5D仿形织物组合织物及成型方法,该织物由一个或两个具有n层的2D结构单元套组和一个具有m层的2.5D结构单元套组组合而成;当2D结构单元套组为一个时,该2D结构单元套组为外层,2.5D结构单元套组为内层;当2D结构单元套组为2个时,2.5D结构单元套组为中间层,内层和外层均为2D结构单元套组;从内至外,每一层单元套的外径与其外一层的单元套的内径相同。其成型方法是1)2D及2.5D仿形织物的织造均采用平面仿形编织形式进行编织;2)两种结构单元套各自成型后,按单元套内径大小顺序以芯模进行套模定型。本发明成型快速、成本低,均匀性好;可应用于变截面织物的成型,也可应用于筒形织物的成型;损伤容限高、耐冲击、抗分层、抗疲劳。
364 | 一种机织2D+2.5D仿形织物组合织物 | CN203307531U | 实用新型 | 终止-避重放弃 | 2013-05-16 | 2013-11-27 | D03D25/00(2006.01)I | 朱建勋;朱梦蝶;张立泉;郭洪伟;唐亦囡 | 中材科技股份有限公司; 南京天翼专利代理有限责任公司 | 南京天翼专利代理有限责任公司 | 本实用新型涉及一种机织2D+2.5D仿形织物组合织物,该织物由一个或两个具有n层的2D结构单元套组和一个具有m层的2.5D结构单元套组组合而成,前述n和m均为≥1的自然数;当2D结构单元套组为一个时,该2D结构单元套组为外层,2.5D结构单元套组为内层;当2D结构单元套组为2个时,2.5D结构单元套组为中间层,内层和外层均为2D结构单元套组;从内至外,每一层单元套的外径与其外一层的单元套的内径相同。本实用新型兼具2D结构和2.5D结构织物的优点,成型快速、成本低,均匀性好;可应用于变截面织物的成型,也可应用于筒形织物的成型;损伤容限高、耐冲击、抗分层、抗疲劳。
365 | 一种聚四氟乙烯微孔膜的持久亲水改性方法 | CN103191654B | 发明授权 | 有效-授权 | 2013-04-27 | 2015-02-25 | B01D71/36(2006.01)I;B01D67/00(2006.01)I | 黎鹏;范凌云;杨振东;黄箭玲;赵东波;费传军;董浩宇;郭晓蓓;周群;宋尚军;白耀宗 | 中材科技股份有限公司; 南京天翼专利代理有限责任公司 | 南京天翼专利代理有限责任公司 | 本发明公开一种聚四氟乙烯微孔膜的持久亲水改性方法,包括顺序相接的如下步骤:A、将聚四氟乙烯微孔膜经醇类溶剂、水或丙酮预浸润至无色透明;B、将步骤A所得聚四氟乙烯微孔膜浸渍涂布多羟基化合物水溶液后,干燥;C、将步骤B所得聚四氟乙烯微孔膜在戊二醛水溶液或乙二醛水溶液中浸渍后,干燥,得持久亲水的聚四氟乙烯微孔膜。本发明改性方法简单易行、高效、方便、成本低,不会对PTFE膜结构造成破坏,并使得PTFE微孔膜具有持久亲水性。
366 | 一种聚四氟乙烯微孔膜的持久亲水改性方法 | CN103191654A | 发明专利 | 有效-授权 | 2013-04-27 | 2013-07-10 | B01D71/36(2006.01)I;B01D67/00(2006.01)I | 黎鹏;范凌云;杨振东;黄箭玲;赵东波;费传军;董浩宇;郭晓蓓;周群;宋尚军;白耀宗 | 中材科技股份有限公司; 南京天翼专利代理有限责任公司 | 南京天翼专利代理有限责任公司 | 本发明公开一种聚四氟乙烯微孔膜的持久亲水改性方法,包括顺序相接的如下步骤:A、将聚四氟乙烯微孔膜经醇类溶剂、水或丙酮预浸润至无色透明;B、将步骤A所得聚四氟乙烯微孔膜浸渍涂布多羟基化合物水溶液后,干燥;C、将步骤B所得聚四氟乙烯微孔膜在戊二醛水溶液或乙二醛水溶液中浸渍后,干燥,得持久亲水的聚四氟乙烯微孔膜。本发明改性方法简单易行、高效、方便、成本低,不会对PTFE膜结构造成破坏,并使得PTFE微孔膜具有持久亲水性。
367 | 一种具有持久亲水性接枝改性PTFE微孔膜的制备方法 | CN103212315B | 发明授权 | 有效-授权 | 2013-04-27 | 2015-09-30 | B01D71/78(2006.01)I;B01D67/00(2006.01)I | 黎鹏;范凌云;杨振东;黄箭玲;赵东波;费传军;董浩宇;郭晓蓓;周群;宋尚军;白耀宗 | 中材科技股份有限公司; 南京天翼专利代理有限责任公司 | 南京天翼专利代理有限责任公司 | 本发明涉及一种具有持久亲水性接枝改性PTFE微孔膜的制备方法,首先制备多巴胺水溶液,调pH值至7~10,将PTFE微孔膜置于乙醇中浸润至透明后,于室温下浸渍到多巴胺水溶液中,选取亲水试剂作为改性剂,配制改性剂水溶液,调pH值至7~10,将多巴胺水溶液处理后的PTFE微孔膜浸渍于改性剂水溶液中,然后取出晾干,即得。采用本发明方法制得的改性PTFE微孔膜的亲水性能得到明显地提高,并且工艺简单,改性效果保持长久稳定。
368 | 一种具有持久亲水性接枝改性PTFE微孔膜的制备方法 | CN103212315A | 发明专利 | 有效-授权 | 2013-04-27 | 2013-07-24 | B01D71/78(2006.01)I;B01D67/00(2006.01)I | 黎鹏;范凌云;杨振东;黄箭玲;赵东波;费传军;董浩宇;郭晓蓓;周群;宋尚军;白耀宗 | 中材科技股份有限公司; 南京天翼专利代理有限责任公司 | 南京天翼专利代理有限责任公司 | 本发明涉及一种具有持久亲水性接枝改性PTFE微孔膜的制备方法,首先制备多巴胺水溶液,调pH值至7~10,将PTFE微孔膜置于乙醇中浸润至透明后,于室温下浸渍到多巴胺水溶液中,选取亲水试剂作为改性剂,配制改性剂水溶液,调pH值至7~10,将多巴胺水溶液处理后的PTFE微孔膜浸渍于改性剂水溶液中,然后取出晾干,即得。采用本发明方法制得的改性PTFE微孔膜的亲水性能得到明显地提高,并且工艺简单,改性效果保持长久稳定。
369 | 一种净化PM2.5口罩用可更换覆膜滤芯及其制备方法 | CN103230706B | 发明授权 | 有效-授权 | 2013-04-27 | 2016-03-02 | B01D39/14(2006.01)I;B01D46/00(2006.01)I;B01D46/54(2006.01)I;B01D53/04(2006.01)I;B32B27/06(2006.01)I;B32B27/12(2006.01)I;B32B9/04(2006.01)I;A41D13/11(2006.01)I;A41D31/02(2006.01)I | 黎鹏;范凌云;杨振东;黄箭玲;赵东波;费传军;董浩宇;郭晓蓓;周群;宋尚军;白耀宗 | 中材科技股份有限公司; 南京天翼专利代理有限责任公司 | 南京天翼专利代理有限责任公司 | 本发明公开一种净化PM2.5口罩用可更换覆膜滤芯及其制备方法。一种净化PM2.5口罩用可更换覆膜滤芯,由上到下依次由第一纺粘无纺布层、熔喷无纺布层、PTFE微孔膜层、活性炭无纺布层和第二纺粘无纺布层复合而成。本发明覆膜滤芯,利用聚四氟乙烯微孔膜的小孔径、高孔隙率,及它与其他层的复配,通过多层过滤和吸附作用,有效地实现了阻隔PM2.5颗粒进入人体的目的,且覆膜滤芯为薄片件,极为轻便,有效使用寿命长,防PM2.5颗粒的效果好,透气性好,且为可更换使用设计,节约资源,符合环保要求的特性,值得生产并推广。
370 | 一种净化PM2.5口罩用可更换覆膜滤芯及其制备方法 | CN103230706A | 发明专利 | 有效-授权 | 2013-04-27 | 2013-08-07 | B01D39/14(2006.01)I;B01D46/00(2006.01)I;B01D46/54(2006.01)I;B01D53/04(2006.01)I;B32B27/06(2006.01)I;B32B27/12(2006.01)I;B32B9/04(2006.01)I;A41D13/11(2006.01)I;A41D31/02(2006.01)I | 黎鹏;范凌云;杨振东;黄箭玲;赵东波;费传军;董浩宇;郭晓蓓;周群;宋尚军;白耀宗 | 中材科技股份有限公司; 南京天翼专利代理有限责任公司 | 南京天翼专利代理有限责任公司 | 本发明公开一种净化PM2.5口罩用可更换覆膜滤芯及其制备方法。一种净化PM2.5口罩用可更换覆膜滤芯,由上到下依次由第一纺粘无纺布层、熔喷无纺布层、PTFE微孔膜层、活性炭无纺布层和第二纺粘无纺布层复合而成。本发明覆膜滤芯,利用聚四氟乙烯微孔膜的小孔径、高孔隙率,及它与其他层的复配,通过多层过滤和吸附作用,有效地实现了阻隔PM2.5颗粒进入人体的目的,且覆膜滤芯为薄片件,极为轻便,有效使用寿命长,防PM2.5颗粒的效果好,透气性好,且为可更换使用设计,节约资源,符合环保要求的特性,值得生产并推广。
371 | 一种净化PM2.5口罩专用覆膜无纺布及其制备方法 | CN103230707A | 发明专利 | 驳回 | 2013-04-27 | 2013-08-07 | B01D39/14(2006.01)I;B01D46/00(2006.01)I;B01D46/54(2006.01)I;B32B27/06(2006.01)I;B32B27/12(2006.01)I;B32B37/06(2006.01)I;A41D13/11(2006.01)I;A41D31/02(2006.01)I | 黎鹏;范凌云;杨振东;黄箭玲;赵东波;费传军;董浩宇;郭晓蓓;周群;宋尚军;白耀宗 | 中材科技股份有限公司; 南京天翼专利代理有限责任公司 | 南京天翼专利代理有限责任公司 | 本发明涉及一种净化PM2.5口罩专用覆膜无纺布,包括两层无纺布,在两层无纺布之间还设有一层聚四氟乙烯微孔膜。制备方法:将聚四氟乙烯微孔膜置于两层无纺布之间,热压使聚四氟乙烯微孔膜覆于两层无纺布上。本发明的净化PM2.5口罩专用覆膜无纺布的过滤效率均在99.97%以上、透气率均在8.0cm/s以上,可以阻挡绝大多数PM2.5颗粒,可用于制备净化PM2.5口罩,同时保障了呼吸的顺畅性,解决了佩戴口罩时憋闷的弊端,确保了穿戴的舒适性。
372 | 网状膜的规整化工艺 | CN103205871B | 发明授权 | 有效-授权 | 2013-04-27 | 2014-10-29 | D06C7/02(2006.01)I | 周群;黄箭玲;郭晓蓓;赵东波;董浩宇;费传军;范凌云;宋尚军;白耀宗;杨振东;黎鹏 | 中材科技股份有限公司; 南京天翼专利代理有限责任公司 | 南京天翼专利代理有限责任公司 | 本发明涉及一种网状膜的规整化工艺,包括如下步骤:(1)经拉伸后的网状膜固定在平行设置的双轨道上,所述双轨道的长度方向与网状膜的最后拉伸方向相同;(2)然后控制温度在50~250℃,风场在500~7000m3/h的条件下进行规整化;在温度为300~650℃,风场为100~2000m3/h的条件下进行热定型;最后在在温度为20~70℃,风场为100~2000m3/h的条件下进行冷却,得到产品膜。经本发明规整化工艺处理得到的网状纤维膜,仍保持其网状结构且其化学性能几乎不会发生改变,但是其透气率和各向强度的均一性得到了明显提高,大大缩小了其经纬向强度相差值。
373 | 网状膜的规整化工艺 | CN103205871A | 发明专利 | 有效-授权 | 2013-04-27 | 2013-07-17 | D06C7/02(2006.01)I | 周群;黄箭玲;郭晓蓓;赵东波;董浩宇;费传军;范凌云;宋尚军;白耀宗;杨振东;黎鹏 | 中材科技股份有限公司; 南京天翼专利代理有限责任公司 | 南京天翼专利代理有限责任公司 | 本发明涉及一种网状膜的规整化工艺,包括如下步骤:(1)经拉伸后的网状膜固定在平行设置的双轨道上,所述双轨道的长度方向与网状膜的最后拉伸方向相同;(2)然后控制温度在50~250℃,风场在500~7000m3/h的条件下进行规整化;在温度为300~650℃,风场为100~2000m3/h的条件下进行热定型;最后在在温度为20~70℃,风场为100~2000m3/h的条件下进行冷却,得到产品膜。经本发明规整化工艺处理得到的网状纤维膜,仍保持其网状结构且其化学性能几乎不会发生改变,但是其透气率和各向强度的均一性得到了明显提高,大大缩小了其经纬向强度相差值。
374 | 一种复合锂电池隔膜及其制备方法 | CN103219483A | 发明专利 | 有效-授权 | 2013-04-27 | 2013-07-24 | H01M2/16(2006.01)I;H01M2/18(2006.01)I | 赵东波;黄箭玲;范凌云;费传军;董浩宇;周群;张莎;郭晓蓓;朱平;宋尚军;白耀宗 | 中材科技股份有限公司; 南京天翼专利代理有限责任公司 | 南京天翼专利代理有限责任公司 | 本发明涉及一种复合锂电池隔膜,由上层纳米纤维膜、中间层微米纤维膜和下层纳米纤维膜复合而成,上层纳米纤维膜和下层纳米纤维膜的纤维直径为1~200nm,中间层微米纤维膜的纤维直径为1~10μm,制备方法:将上层纳米纤维膜、中间层微米纤维膜和下层纳米纤维膜的聚合物材料,通过溶液静电纺丝的方法,分别制备出上层纳米纤维膜、中间层微米纤维膜和下层纳米纤维膜,然后按顺序放卷叠层,再置于固化炉内加热除去溶剂,最后经控温对压辊辊压成型。本发明的复合锂电池隔膜,其孔隙率高、安全性好、耐高温好、力学强度好,并且可以快速充放电,能够用于汽车动力锂电池。
375 | 一种复合锂电池隔膜及其制备方法 | CN103219483B | 发明授权 | 有效-授权 | 2013-04-27 | 2015-05-27 | H01M2/16(2006.01)I;H01M2/18(2006.01)I | 赵东波;黄箭玲;范凌云;费传军;董浩宇;周群;张莎;郭晓蓓;朱平;宋尚军;白耀宗 | 中材科技股份有限公司; 南京天翼专利代理有限责任公司 | 南京天翼专利代理有限责任公司 | 本发明涉及一种复合锂电池隔膜,由上层纳米纤维膜、中间层微米纤维膜和下层纳米纤维膜复合而成,上层纳米纤维膜和下层纳米纤维膜的纤维直径为1~200nm,中间层微米纤维膜的纤维直径为1~10μm,制备方法:将上层纳米纤维膜、中间层微米纤维膜和下层纳米纤维膜的聚合物材料,通过溶液静电纺丝的方法,分别制备出上层纳米纤维膜、中间层微米纤维膜和下层纳米纤维膜,然后按顺序放卷叠层,再置于固化炉内加热除去溶剂,最后经控温对压辊辊压成型。本发明的复合锂电池隔膜,其孔隙率高、安全性好、耐高温好、力学强度好,并且可以快速充放电,能够用于汽车动力锂电池。
376 | 一种净化PM2.5口罩专用覆膜无纺布 | CN203264448U | 实用新型 | 终止 | 2013-04-27 | 2013-11-06 | B01D39/14(2006.01)I;B01D46/00(2006.01)I;B01D46/54(2006.01)I;B32B27/06(2006.01)I;B32B27/12(2006.01)I;A41D13/11(2006.01)I;A41D31/02(2006.01)I | 黎鹏;范凌云;杨振东;黄箭玲;赵东波;费传军;董浩宇;郭晓蓓;周群;宋尚军;白耀宗 | 中材科技股份有限公司; 南京天翼专利代理有限责任公司 | 南京天翼专利代理有限责任公司 | 本实用新型涉及一种净化PM2.5口罩专用覆膜无纺布,包括两层无纺布,在两层无纺布之间还设有一层聚四氟乙烯微孔膜。本实用新型的净化PM2.5口罩专用覆膜无纺布的过滤效率均在99.97%以上、透气率均在8.0cm/s以上,可以阻挡绝大多数PM2.5颗粒,可用于制备净化PM2.5口罩,同时保障了呼吸的顺畅性,解决了佩戴口罩时憋闷的弊端,确保了穿戴的舒适性。
377 | 一种净化PM2.5口罩用可更换覆膜滤芯 | CN203291635U | 实用新型 | 终止 | 2013-04-27 | 2013-11-20 | B01D39/14(2006.01)I;B01D46/00(2006.01)I;B01D46/54(2006.01)I;B01D53/04(2006.01)I;B32B27/06(2006.01)I;B32B27/12(2006.01)I;B32B9/04(2006.01)I;A41D13/11(2006.01)I;A41D31/02(2006.01)I | 黎鹏;范凌云;杨振东;黄箭玲;赵东波;费传军;董浩宇;郭晓蓓;周群;宋尚军;白耀宗 | 中材科技股份有限公司; 南京天翼专利代理有限责任公司 | 南京天翼专利代理有限责任公司 | 本实用新型公开一种净化PM2.5口罩用可更换覆膜滤芯,由上到下依次由第一纺粘无纺布层、熔喷无纺布层、PTFE微孔膜层、活性炭无纺布层和第二纺粘无纺布层复合而成。本实用新型覆膜滤芯,利用聚四氟乙烯微孔膜的小孔径、高孔隙率,及它与其他层的复配,通过多层过滤和吸附作用,有效地实现了阻隔PM2.5颗粒进入人体的目的,且覆膜滤芯为薄片件,极为轻便,有效使用寿命长,防PM2.5颗粒的效果好,透气性好,且为可更换使用设计,节约资源,符合环保要求的特性,值得生产并推广。
378 | 一种制造聚四氟乙烯微孔薄膜用多效易装卸模具 | CN203267162U | 实用新型 | 终止 | 2013-04-27 | 2013-11-06 | B29C47/12(2006.01)I | 黄箭玲;周群;赵东波;董浩宇;范凌云;费传军;宋尚军;白耀宗;郭晓蓓;白雪;黎鹏;杨振东 | 中材科技股份有限公司; 南京天翼专利代理有限责任公司 | 南京天翼专利代理有限责任公司 | 本实用新型公开一种制造聚四氟乙烯微孔薄膜用多效易装卸模具,包括模具体1和内口模2,在模具体1的外圆周上设有螺纹4,模具体1的内部依次设有进料口11、压缩腔12、内平面14和内圆柱面13,内口模2的内部依次设有进料腔15和内成型段16,内口模2的外部设有内轴向定位面20和内径向定位面21,内平面14与内轴向定位面20相贴合,内圆柱面13与内径向定位面21相贴合,进料口11的直径大于内成型段16的直径,压缩腔12的斜度与进料腔15的斜度相同,模具体1与内口模2通过内螺纹付6相连接。本实用新型提供的模具能够安全、快速地改变模具参数值,方便生产具备不同功能的ePTFE膜。
379 | 一种复合锂电池隔膜 | CN203277533U | 实用新型 | 终止 | 2013-04-27 | 2013-11-06 | H01M2/16(2006.01)I;H01M2/18(2006.01)I | 赵东波;黄箭玲;范凌云;费传军;董浩宇;周群;张莎;郭晓蓓;朱平;宋尚军;白耀宗 | 中材科技股份有限公司; 南京天翼专利代理有限责任公司 | 南京天翼专利代理有限责任公司 | 本实用新型涉及一种复合锂电池隔膜,由上层纳米纤维膜、中间层微米纤维膜和下层纳米纤维膜复合而成,上层纳米纤维膜和下层纳米纤维膜的纤维直径为1~200nm,中间层微米纤维膜的纤维直径为1~10μm。本实用新型的复合锂电池隔膜,其孔隙率高、安全性好、耐高温好、力学强度好,并且可以快速充放电,能够用于汽车动力锂电池。
380 | 一种高强低伸型芳砜纶耐高温覆膜滤料及其制备方法 | CN103170183B | 发明授权 | 有效-授权 | 2013-04-01 | 2014-10-29 | B01D39/14(2006.01)I;B32B27/02(2006.01)I;B32B27/12(2006.01)I;B32B27/34(2006.01)I;D06M15/256(2006.01)I;D06M15/263(2006.01)I;D06M15/643(2006.01)I;D06M101/36(2006.01)N | 杨占元;项朝卫;费传军;章君荣;周诚;宛晨寅;邓志刚 | 中材科技股份有限公司; 南京天翼专利代理有限责任公司 | 南京天翼专利代理有限责任公司 | 本发明提供一种高强低伸型芳砜纶耐高温覆膜滤料及其制备方法,本发明滤料从上到下依次由PTFE高致密性微孔薄膜层和针刺毡复合而成,所述针刺毡从上到下依次由第一芳砜纶纤维面层、高强低伸型基布层和第二芳砜纶纤维面层复合而成。制备方法一次包括制备针刺毡;高温热定型;烧毛压烫处理;全饱和浸渍处理,然后预烘、焙烘固化;与PTFE高致密性微孔薄膜进行高温高压覆合。本发明高强低伸型芳砜纶耐高温覆膜滤料高强低伸,经纬向强力均大于3000N/50mm,经纬向断裂伸长率均小于10%;可耐250℃等级的高温;耐腐蚀性强,抗氧化性佳;表面光滑,清灰效率高;应用领域广。
381 | 一种高强低伸型芳砜纶耐高温覆膜滤料及其制备方法 | CN103170183A | 发明专利 | 有效-授权 | 2013-04-01 | 2013-06-26 | B01D39/14(2006.01)I;B32B27/02(2006.01)I;B32B27/12(2006.01)I;B32B27/34(2006.01)I;D06M15/256(2006.01)I;D06M15/263(2006.01)I;D06M15/643(2006.01)I;D06M101/36(2006.01)N | 杨占元;项朝卫;费传军;章君荣;周诚;宛晨寅;邓志刚 | 中材科技股份有限公司; 南京天翼专利代理有限责任公司 | 南京天翼专利代理有限责任公司 | 本发明提供一种高强低伸型芳砜纶耐高温覆膜滤料及其制备方法,本发明滤料从上到下依次由PTFE高致密性微孔薄膜层和针刺毡复合而成,所述针刺毡从上到下依次由第一芳砜纶纤维面层、高强低伸型基布层和第二芳砜纶纤维面层复合而成。制备方法一次包括制备针刺毡;高温热定型;烧毛压烫处理;全饱和浸渍处理,然后预烘、焙烘固化;与PTFE高致密性微孔薄膜进行高温高压覆合。本发明高强低伸型芳砜纶耐高温覆膜滤料高强低伸,经纬向强力均大于3000N/50mm,经纬向断裂伸长率均小于10%;可耐250℃等级的高温;耐腐蚀性强,抗氧化性佳;表面光滑,清灰效率高;应用领域广。
382 | 一种高强低伸型芳砜纶耐高温覆膜滤料 | CN203208798U | 实用新型 | 终止 | 2013-04-01 | 2013-09-25 | B01D39/14(2006.01)I;B32B27/02(2006.01)I;B32B27/06(2006.01)I;B32B27/12(2006.01)I;B32B3/24(2006.01)I | 杨占元;项朝卫;费传军;章君荣;周诚;宛晨寅;邓志刚 | 中材科技股份有限公司; 南京天翼专利代理有限责任公司 | 南京天翼专利代理有限责任公司 | 本实用新型公开了一种高强低伸型芳砜纶耐高温覆膜滤料,从上到下依次由PTFE高致密性微孔薄膜层和针刺毡层复合而成,所述针刺毡层从上到下依次由第一芳砜纶纤维面层、高强低伸型基布层和第二芳砜纶纤维面层复合而成。本实用新型高强低伸型芳砜纶耐高温覆膜滤料高强低伸,经纬向强力均大于3000N/50mm,经纬向断裂伸长率均小于10%,强力指标较同类产品有大幅提高;可耐250℃等级的高温;耐腐蚀性强,抗氧化性佳;表面光滑,清灰效率高,高达99.99%;应用领域广。
383 | 一种新结构立体织物的编织方法 | CN103088546A | 发明专利 | 有效-授权 | 2013-02-04 | 2013-05-08 | D04C1/06(2006.01)I | 朱建勋;齐加胜;胡方田;周绪波;汤丹芬;乔志炜 | 中材科技股份有限公司; 南京天翼专利代理有限责任公司 | 南京天翼专利代理有限责任公司 | 本发明涉及一种新结构立体织物及编织方法,该立体织物由三维多向结构与正交三向结构组合而成,通过两种结构之间纤维的互相交缠,实现纤维在织物中的连续性编织。其编织方法是首先进行三维四向结构编织,同时在某个侧面预留若干纤维。其次进行正交三向结构编织,以预留纤维为正交三向结构中的一向纤维,完成多结构立体织物的编织。本发明立体织物的成型工艺可靠性高、方便易行、纤维取向复杂、纤维体积含量可设计性强、纤维之间连续多,是解决复杂承力构件复合材料用立体织物增强体材料的途径之一。
384 | 一种新结构立体织物的编织方法 | CN103088546B | 发明授权 | 有效-授权 | 2013-02-04 | -- | D04C1/06 | 朱建勋;齐加胜;胡方田;周绪波;汤丹芬;乔志炜 | 中材科技股份有限公司; 南京天翼专利代理有限责任公司 | 南京天翼专利代理有限责任公司 | 本发明涉及一种新结构立体织物及编织方法,该立体织物由三维多向结构与正交三向结构组合而成,通过两种结构之间纤维的互相交缠,实现纤维在织物中的连续性编织。其编织方法是首先进行三维四向结构编织,同时在某个侧面预留若干纤维。其次进行正交三向结构编织,以预留纤维为正交三向结构中的一向纤维,完成多结构立体织物的编织。本发明立体织物的成型工艺可靠性高、方便易行、纤维取向复杂、纤维体积含量可设计性强、纤维之间连续多,是解决复杂承力构件复合材料用立体织物增强体材料的途径之一。
385 | 2.5维与2.5维衍生结构组合单元体的编织方法 | CN103014998A | 发明专利 | 驳回 | 2012-12-30 | 2013-04-03 | D03D25/00(2006.01)I;D03D13/00(2006.01)I | 朱建勋;朱梦蝶;张立泉;郭洪伟;唐亦囡 | 中材科技股份有限公司; 南京天翼专利代理有限责任公司 | 南京天翼专利代理有限责任公司 | 本发明涉及一种2.5维与2.5维衍生结构组合单元体的编织方法,采用2.5维浅交弯联结构和2.5维衍生结构组合单元体的编织方法,将相邻两层或两层以上的经向纱合为一层经向纱,衬纬方法与浅交弯联的衬纬方法相同。采有本发明编织的立体织物结构变化易于实现,操作简便、灵活;纤维连续性好;可采用经纱局部层以该种组织结构进行编织,也可以经纱所有层以该种组织结构进行编织;可实现厚度渐变,也可实现厚度突变;可应用于厚度由薄变厚,也可应用于厚度由厚变薄。
386 | 2.5D多向可扩展编织方法 | CN103015029A | 发明专利 | 有效-授权 | 2012-12-30 | 2013-04-03 | D04C1/00(2006.01)I;D03D25/00(2006.01)I | 朱建勋;朱梦蝶;张立泉;郭洪伟;唐亦囡 | 中材科技股份有限公司; 南京天翼专利代理有限责任公司 | 南京天翼专利代理有限责任公司 | 本发明涉及一种2.5D多向可扩展编织方法,其特征在于:1)织物采用2.5D结构;2)织物的编织以芯模仿形编织;3)采用传统的铺纱、衬纬技术完成中心顶部的铺顶编织;4)完成中心顶部的铺顶编织后,根据顶部形状选择与织物顶部形状一致的扩展形状进行扩展。本发明的优点是:(1)可实现织物顶部双向或多向扩展,利于顶部形状较复杂织物的整体成型;(2)顶部纤维连续性好;(3)织物成型过程中均匀性易于控制。以本发明中所述织造方法织造出的织物具有高强度、高模量、高损伤容限、耐冲击、抗分层和抗疲劳等综合性能,可广泛应用于立体织物领域中各种形状封顶织物的织造中。
387 | 2.5D多向可扩展编织方法 | CN103015029B | 发明授权 | 有效-授权 | 2012-12-30 | 2014-03-05 | D04C1/00(2006.01)I;D03D25/00(2006.01)I | 朱建勋;朱梦蝶;张立泉;郭洪伟;唐亦囡 | 中材科技股份有限公司; 南京天翼专利代理有限责任公司 | 南京天翼专利代理有限责任公司 | 本发明涉及一种2.5D多向可扩展编织方法,其特征在于:1)织物采用2.5D结构;2)织物的编织以芯模仿形编织;3)采用传统的铺纱、衬纬技术完成中心顶部的铺顶编织;4)完成中心顶部的铺顶编织后,根据顶部形状选择与织物顶部形状一致的扩展形状进行扩展。本发明的优点是:(1)可实现织物顶部双向或多向扩展,利于顶部形状较复杂织物的整体成型;(2)顶部纤维连续性好;(3)织物成型过程中均匀性易于控制。以本发明中所述织造方法织造出的织物具有高强度、高模量、高损伤容限、耐冲击、抗分层和抗疲劳等综合性能,可广泛应用于立体织物领域中各种形状封顶织物的织造中。
388 | 厚顶转薄壁封顶织物的仿形编织成型方法 | CN103031651A | 发明专利 | 有效-授权 | 2012-12-30 | 2013-04-10 | D03D25/00(2006.01)I;D03D13/00(2006.01)I | 朱建勋;郭洪伟;张立泉;朱梦蝶;唐亦囡 | 中材科技股份有限公司; 南京天翼专利代理有限责任公司 | 南京天翼专利代理有限责任公司 | 本发明涉及一种厚顶转薄壁封顶织物的仿形编织成型方法,包括以下步骤:1)将封顶织物依靠芯模中心开始编织成型,在编织芯模的外部编织织物,由纵横交错的2对或4对纱线交织1个或2个编织结构循环形成方顶;2)将形成方顶交织的纱线作为经纱,在每层经纱之间逐层引入纬纱。以方顶为中心,纬纱缠绕编织形成同心圆,多个编织循环后形成圆顶。3)完成圆顶编织后,开始织物由厚顶封顶织物向圆锥体薄壁织物转化编织,在转化过程织物编织直径不断加大,通过经向增加经纱列数实现编织直径加大,且保持经纱密度一致。本发明简化了复杂封顶织物的成型制造工艺,使封顶增强织物的内部纤维分布均匀,增强织物的成型效果良好,达到净尺寸仿形编织成型。
389 | 厚顶转薄壁封顶织物的仿形编织成型方法 | CN103031651B | 发明授权 | 有效-授权 | 2012-12-30 | 2014-01-29 | D03D25/00(2006.01)I;D03D13/00(2006.01)I | 朱建勋;郭洪伟;张立泉;朱梦蝶;唐亦囡 | 中材科技股份有限公司; 南京天翼专利代理有限责任公司 | 南京天翼专利代理有限责任公司 | 本发明涉及一种厚顶转薄壁封顶织物的仿形编织成型方法,包括以下步骤1)将封顶织物依靠芯模中心开始编织成型,在编织芯模的外部编织织物,由纵横交错的2对或4对纱线交织1个或2个编织结构循环形成方顶;2)将形成方顶交织的纱线作为经纱,在每层经纱之间逐层引入纬纱。以方顶为中心,纬纱缠绕编织形成同心圆,多个编织循环后形成圆顶。3)完成圆顶编织后,开始织物由厚顶封顶织物向圆锥体薄壁织物转化编织,在转化过程织物编织直径不断加大,通过经向增加经纱列数实现编织直径加大,且保持经纱密度一致。本发明简化了复杂封顶织物的成型制造工艺,使封顶增强织物的内部纤维分布均匀,增强织物的成型效果良好,达到净尺寸仿形编织成型。
390 | 一种截锥体织物的编织方法 | CN103031652B | 发明授权 | 有效-授权 | 2012-12-30 | 2014-05-07 | D03D25/00(2006.01)I;D03D13/00(2006.01)I | 朱建勋;戴尚芹;张立泉;朱梦蝶;郭洪伟 | 中材科技股份有限公司; 南京天翼专利代理有限责任公司 | 南京天翼专利代理有限责任公司 | 本发明公开一种截锥体织物的编织方法。该织物包括经纱系统和纬纱系统,且经纱系统和纬纱系统相互交织成层层角联锁结构,编织方法包括如下步骤1)初始排纱;2)开口运动;3)引入纬纱;4)加纱;5)二次开口运动;6)二次引入纬纱;7)重复步骤4)-6)。采用本发明编织的织物整体密度均匀性显著提高,经复合后性能测试加纱点处的性能完全满足设计指标要求,且有效解决了现有加纱工艺造成的加纱点处出现贯穿性孔洞的技术难题。通过编织验证整列加纱工艺结构完整、纤维连续且成型速度快,实现了2.5D编织结构中随着截锥体截面直径不断增大的编织工艺中两种加纱技术从无到有的突破。
391 | 一种截锥体织物的编织方法 | CN103031652A | 发明专利 | 有效-授权 | 2012-12-30 | 2013-04-10 | D03D25/00(2006.01)I;D03D13/00(2006.01)I | 朱建勋;戴尚芹;张立泉;朱梦蝶;郭洪伟 | 中材科技股份有限公司; 南京天翼专利代理有限责任公司 | 南京天翼专利代理有限责任公司 | 本发明公开一种截锥体织物的编织方法。该织物包括经纱系统和纬纱系统,且经纱系统和纬纱系统相互交织成层层角联锁结构,编织方法包括如下步骤:1)初始排纱;2)开口运动;3)引入纬纱;4)加纱;5)二次开口运动;6)二次引入纬纱;7)重复步骤4)-6)。采用本发明编织的织物整体密度均匀性显著提高,经复合后性能测试加纱点处的性能完全满足设计指标要求,且有效解决了现有加纱工艺造成的加纱点处出现贯穿性孔洞的技术难题。通过编织验证整列加纱工艺结构完整、纤维连续且成型速度快,实现了2.5D编织结构中随着截锥体截面直径不断增大的编织工艺中两种加纱技术从无到有的突破。
392 | 一种新结构立体织物及其编织方法 | CN103061003B | 发明授权 | 有效-授权 | 2012-12-29 | 2014-09-03 | D03D25/00(2006.01)I;D04C1/00(2006.01)I | 朱建勋;齐加胜;胡方田;周绪波;汤丹芳;乔志炜 | 中材科技股份有限公司; 南京天翼专利代理有限责任公司 | 南京天翼专利代理有限责任公司 | 本发明涉及一种新结构立体织物,由三维多向结构和2.5D浅交弯联结构组合而成,所述三维多向结构是三维四向以上的结构。本发明结构设计的关键技术为两种结构之间纤维的互相交缠,实现纤维在织物中的连续性编织。可以现进行三维多向结构的编织,再进行2.5D结构的编制,也可以先进行2.5D结构的编制,再进行三维多向结构的编制。本发明立体织物的成型工艺可靠性高、方便易行、纤维取向复杂、纤维体积含量可设计性强、纤维之间连续多,提出了解决复杂承力构件复合材料用立体织物增强体材料的途径之一。
393 | 一种新结构立体织物及其编织方法 | CN103061003A | 发明专利 | 有效-授权 | 2012-12-29 | 2013-04-24 | D03D25/00(2006.01)I;D04C1/00(2006.01)I | 朱建勋;齐加胜;胡方田;周绪波;汤丹芳;乔志炜 | 中材科技股份有限公司; 南京天翼专利代理有限责任公司 | 南京天翼专利代理有限责任公司 | 本发明涉及一种新结构立体织物,由三维多向结构和2.5D浅交弯联结构组合而成,所述三维多向结构是三维四向以上的结构。本发明结构设计的关键技术为两种结构之间纤维的互相交缠,实现纤维在织物中的连续性编织。可以现进行三维多向结构的编织,再进行2.5D结构的编制,也可以先进行2.5D结构的编制,再进行三维多向结构的编制。本发明立体织物的成型工艺可靠性高、方便易行、纤维取向复杂、纤维体积含量可设计性强、纤维之间连续多,提出了解决复杂承力构件复合材料用立体织物增强体材料的途径之一。
394 | 新结构立体织物及其编织方法 | CN103061004B | 发明授权 | 有效-授权 | 2012-12-29 | 2014-07-30 | D03D25/00(2006.01)I;D03D13/00(2006.01)I | 朱建勋;齐加胜;胡方田;周绪波;汤丹芬;乔志炜 | 中材科技股份有限公司; 南京天翼专利代理有限责任公司 | 南京天翼专利代理有限责任公司 | 本发明涉及一种新结构立体织物及其编织方法,该结构为正交三向结构与2.5D浅交弯联结构组合而成,通过两种结构之间纤维的互相交缠,实现纤维在织物中的连续性编织。其编织方法首先进行正交三向结构编织,同时在X向预留若干纤维。其次进行2.5D浅交弯联结构编织,以预留纤维为2.5D浅交结构中的纬纱,完成多结构立体织物的编织。本发明立体织物的成型工艺可靠性高、方便易行、纤维取向复杂、纤维体积含量可设计性强、纤维之间连续多,提出了解决复杂承力构件复合材料用立体织物增强体材料的途径之一。
395 | 新结构立体织物及其编织方法 | CN103061004A | 发明专利 | 有效-授权 | 2012-12-29 | 2013-04-24 | D03D25/00(2006.01)I;D03D13/00(2006.01)I | 朱建勋;齐加胜;胡方田;周绪波;汤丹芬;乔志炜 | 中材科技股份有限公司; 南京天翼专利代理有限责任公司 | 南京天翼专利代理有限责任公司 | 本发明涉及一种新结构立体织物及其编织方法,该结构为正交三向结构与2.5D浅交弯联结构组合而成,通过两种结构之间纤维的互相交缠,实现纤维在织物中的连续性编织。其编织方法首先进行正交三向结构编织,同时在X向预留若干纤维。其次进行2.5D浅交弯联结构编织,以预留纤维为2.5D浅交结构中的纬纱,完成多结构立体织物的编织。本发明立体织物的成型工艺可靠性高、方便易行、纤维取向复杂、纤维体积含量可设计性强、纤维之间连续多,提出了解决复杂承力构件复合材料用立体织物增强体材料的途径之一。
396 | 一种高强玻璃纤维池窑拉丝方法及其装置 | CN103011580A | 发明专利 | 有效-授权 | 2012-12-26 | 2013-04-03 | C03B37/022(2006.01)I | 刘劲松;祖群;郑向阳;周建淼;黄松林;王振朋;郭仁贤 | 中材科技股份有限公司; 南京天翼专利代理有限责任公司 | 南京天翼专利代理有限责任公司 | 本发明公开了一种高强玻璃纤维池窑拉丝方法及其装置,所述拉丝方法方法,包括将高强玻璃一次熔融后直接拉丝,所采用的加热方式为电容电极加热;所述装置包括顺序相接的投料装置、高温窑炉和高温作业通路,所述高温作业通路底部设有高温拉丝漏板,高温拉丝漏板底部设有与其相对应的拉丝机,所述高温窑炉内设有用来加热的电熔电极。本发明实现了一步法池窑拉丝生产方法,能耗低、污染小、效率高;采用电熔电极加热方式或电熔电极与顶置燃烧装置相结合的方式,加热效率高,可使高强玻璃液温度高达1500℃以上。
397 | 一种高强玻璃纤维池窑拉丝方法及其装置 | CN103011580B | 发明授权 | 有效-授权 | 2012-12-26 | 2015-09-30 | C03B37/022(2006.01)I | 刘劲松;祖群;郑向阳;周建淼;黄松林;王振朋;郭仁贤 | 中材科技股份有限公司; 南京天翼专利代理有限责任公司 | 南京天翼专利代理有限责任公司 | 本发明公开了一种高强玻璃纤维池窑拉丝方法及其装置,所述拉丝方法方法,包括将高强玻璃一次熔融后直接拉丝,所采用的加热方式为电容电极加热;所述装置包括顺序相接的投料装置、高温窑炉和高温作业通路,所述高温作业通路底部设有高温拉丝漏板,高温拉丝漏板底部设有与其相对应的拉丝机,所述高温窑炉内设有用来加热的电熔电极。本发明实现了一步法池窑拉丝生产方法,能耗低、污染小、效率高;采用电熔电极加热方式或电熔电极与顶置燃烧装置相结合的方式,加热效率高,可使高强玻璃液温度高达1500℃以上。
398 | 一种高强玻璃纤维池窑拉丝装置 | CN203065357U | 实用新型 | 终止 | 2012-12-26 | 2013-07-17 | C03B37/03(2006.01)I | 刘劲松;祖群;郑向阳;周建淼;黄松林;王振朋;郭仁贤 | 中材科技股份有限公司; 南京天翼专利代理有限责任公司 | 南京天翼专利代理有限责任公司 | 本实用新型公开了一种高强玻璃纤维池窑拉丝装置,包括顺序相接的投料装置、高温窑炉和高温作业通路,所述高温作业通路底部设有高温拉丝漏板,高温拉丝漏板底部设有与其相对应的拉丝机,所述高温窑炉内设有用来加热的电熔电极。本实用新型高强玻璃纤维池窑拉丝装置,实现了一步法池窑拉丝生产方法,能耗低、污染小、效率高;采用电熔电极加热方式或电熔电极与顶置燃烧装置相结合的方式,加热效率高,可使高强玻璃液温度高达1500℃以上。
399 | 一种小流量高精确玻璃窑炉用自动投料机 | CN203065333U | 实用新型 | 终止 | 2012-12-26 | 2013-07-17 | C03B3/00(2006.01)I | 刘劲松;周建淼;王振朋;黄松林 | 中材科技股份有限公司; 南京天翼专利代理有限责任公司 | 南京天翼专利代理有限责任公司 | 本实用新型公开了一种小流量高精确玻璃窑炉用自动投料机,包括用于盛放外部总进料的窑头料仓、与窑头料仓出口相连的第一输送机构和用于驱动第一输送机构传送物料和控制传送物料速度快慢的第一驱动器;还包括与第一输送机构软连接的临时料仓、与临时料仓出口相连的第二输送机构、与第二输送机构相连的窑炉、用于驱动第二输送机构传送物料和控制传动物料速度快慢的第二驱动器、用来固定安装第二驱动器与第二输送机构的支撑板和设置在支撑板上的用于间接测量进入窑炉内物料重量的至少一个的称重传感器;第二输送机构包括与支撑板相连的且同时用来罩住物料的罩壳和设置在罩壳内且一端与第二驱动器相连的喂料螺旋。
400 | 一种具有三维中空监控层的双壁储罐 | CN203079069U | 实用新型 | 终止 | 2012-12-14 | 2013-07-24 | B65D90/50(2006.01)I;B65D90/02(2006.01)I;B65D90/06(2006.01)I | 郑云;刘海洋;赵大娟;汪昭君;李慧军 | 中材科技股份有限公司; 南京天翼专利代理有限责任公司 | 南京天翼专利代理有限责任公司 | 本实用新型公开了一种具有三维中空监控层的双壁储罐,包括罐体,罐体外表面依次设有三维中空监控层和增强层;三维中空监控层为浸润有树脂的中空织物层,其连续空腔内设有渗漏感应器,且渗漏感应器位于双壁储罐底部。本实用新型提供的双壁储罐的三维中空监控层的厚度较大且具有连续的空腔,且该双壁储罐能实现实时监测,安全系数高,使用寿命长。
401 | 车用轻量化复合板 | CN203020412U | 实用新型 | 终止 | 2012-12-12 | 2013-06-26 | B62D25/20(2006.01)I;B60R13/08(2006.01)I;B32B27/06(2006.01)I | 王晓文;匡宁;赵大娟;陈健;李慧军 | 中材科技股份有限公司; 南京天翼专利代理有限责任公司 | 南京天翼专利代理有限责任公司 | 本实用新型涉及一种车用轻量化复合板,其由外饰层和织物层复合而成,所述外饰层为地板革,所述织物层由三维中空织物和充满三维中空织物内部空隙的酚醛泡沫材料组成,克服了原有车用材料的资源匮乏性、易变形、平整度差等问题,具有轻质、安全性高、阻燃、保温、防噪等特点,能满足客车、轿车、高铁及特种车辆地板及车厢等其他部位高性能的使用要求。
402 | 一种网格状三维中空层连织物 | CN203021722U | 实用新型 | 终止 | 2012-12-12 | 2013-06-26 | D03D13/00(2006.01)I;D03D25/00(2006.01)I | 汪昭君;张艳红;张哲鹏;于美芳;吴迅 | 中材科技股份有限公司; 南京天翼专利代理有限责任公司 | 南京天翼专利代理有限责任公司 | 本实用新型公开了一种网格状三维中空层连织物,包括上层经纱与上层纬纱交织形成的上层面,下层经纱与下层纬纱交织形成的下层面,还包括一组以上的绒经纱同时与上层纬纱和下层纬纱交织形成的中间层面;所述上层面和下层面中至少一层中的经纱和纬纱均为两根以上为一组,且相邻两组之间的距离为1-30mm,分组的纬纱与分组的经纱交织形成的层面为网格孔洞状。本实用新型网格状三维中空层连织物作为玻璃钢复合材料的增强体,尤其是在探测器或其它电子元件预埋等方面具有显著的优势,成型办法简单、织造效率高。
403 | 薄膜复合织物的制备方法 | CN102963091A | 发明专利 | 有效-授权 | 2012-12-06 | 2013-03-13 | B32B27/08(2006.01)I;B32B27/18(2006.01)I;B32B27/12(2006.01)I | 董浩宇;白耀宗;周群;黄箭玲;赵东波;费传军 | 中材科技股份有限公司; 南京天翼专利代理有限责任公司 | 南京天翼专利代理有限责任公司 | 本发明涉及一种薄膜复合织物的制备方法,包括如下步骤:(1)在有机溶剂中加入聚氨酯颗粒料,待聚氨酯颗粒料完全溶解后,加入渗透溶剂和硅烷偶联剂,混合均匀形成聚氨酯涂层溶液;(2)将聚氨酯涂层溶液涂覆到聚四氟乙烯薄膜上并烘干,得到聚四氟乙烯改性薄膜;(3)将聚四氟乙烯改性薄膜与纤维织物进行热压,得到聚四氟乙烯薄膜复合织物。本发明制备的聚四氟乙烯改性薄膜微孔孔径在0.08-0.50μm之间可控,由其制备得到的复合织物透湿量为5000-12000克/平方米·24小时,耐水压为80-200千帕,25次水洗后,透湿量为7000-15000克/平方米·24小时,耐水压为40-150千帕。
404 | 薄膜复合织物的制备方法 | CN102963091B | 发明授权 | 有效-授权 | 2012-12-06 | 2015-04-22 | B32B27/08(2006.01)I;B32B27/18(2006.01)I;B32B27/12(2006.01)I | 董浩宇;白耀宗;周群;黄箭玲;赵东波;费传军 | 中材科技股份有限公司; 南京天翼专利代理有限责任公司 | 南京天翼专利代理有限责任公司 | 本发明涉及一种薄膜复合织物的制备方法,包括如下步骤:(1)在有机溶剂中加入聚氨酯颗粒料,待聚氨酯颗粒料完全溶解后,加入渗透溶剂和硅烷偶联剂,混合均匀形成聚氨酯涂层溶液;(2)将聚氨酯涂层溶液涂覆到聚四氟乙烯薄膜上并烘干,得到聚四氟乙烯改性薄膜;(3)将聚四氟乙烯改性薄膜与纤维织物进行热压,得到聚四氟乙烯薄膜复合织物。本发明制备的聚四氟乙烯改性薄膜微孔孔径在0.08-0.50μm之间可控,由其制备得到的复合织物透湿量为5000-12000克/平方米·24小时,耐水压为80-200千帕,25次水洗后,透湿量为7000-15000克/平方米·24小时,耐水压为40-150千帕。
405 | 微孔膜的改性方法 | CN102952284A | 发明专利 | 有效-授权 | 2012-11-27 | 2013-03-06 | C08J7/00(2006.01)I;C08L27/18(2006.01)I;C08L27/16(2006.01)I;C08L23/12(2006.01)I;C08L23/06(2006.01)I;C08L79/08(2006.01)I;C08L81/06(2006.01)I | 周群;郭晓蓓;陈阳;费传军;宋尚军;白耀宗 | 中材科技股份有限公司; 南京天翼专利代理有限责任公司 | 南京天翼专利代理有限责任公司 | 本发明涉及一种微孔膜的改性方法,包括如下步骤(1)用处理液对微孔膜的其中一个表面进行浸渍处理;(2)经步骤(1)处理的微孔膜进行烘干,得到改性微孔膜。本发明方法简单、成本低,且制备得到的微孔膜水洗前后的透湿率基本没有降低,克服了微孔膜水洗前后耐水压大幅度减低的缺陷,水洗前后的耐水压基本保持不变。
406 | 微孔膜的改性方法 | CN102952284B | 发明授权 | 有效-授权 | 2012-11-27 | 2014-04-23 | C08J7/00(2006.01)I;C08L27/18(2006.01)I;C08L27/16(2006.01)I;C08L23/12(2006.01)I;C08L23/06(2006.01)I;C08L79/08(2006.01)I;C08L81/06(2006.01)I | 周群;郭晓蓓;陈阳;费传军;宋尚军;白耀宗 | 中材科技股份有限公司; 南京天翼专利代理有限责任公司 | 南京天翼专利代理有限责任公司 | 本发明涉及一种微孔膜的改性方法,包括如下步骤(1)用处理液对微孔膜的其中一个表面进行浸渍处理;(2)经步骤(1)处理的微孔膜进行烘干,得到改性微孔膜。本发明方法简单、成本低,且制备得到的微孔膜水洗前后的透湿率基本没有降低,克服了微孔膜水洗前后耐水压大幅度减低的缺陷,水洗前后的耐水压基本保持不变。
407 | 低固相率玻璃纤维空气滤纸的制备方法 | CN103031781B | 发明授权 | 有效-授权 | 2012-11-19 | 2015-02-25 | D21H27/08(2006.01)I;D21H13/40(2006.01)I;D21H17/37(2006.01)I | 胡晓侠;严洁;王莹;陈阳;郭晓蓓;陈晓燕 | 中材科技股份有限公司; 南京天翼专利代理有限责任公司 | 南京天翼专利代理有限责任公司 | 本发明涉及一种低固相率玻璃纤维空气滤纸的制备方法,包括如下步骤:1)将硼硅酸盐玻璃微纤维或无碱玻璃微纤维、无碱玻璃纤维短切丝加水及无机酸搅拌均匀制成纸浆悬浮液;2)经除渣、稀释后送至长网机,形成厚度均匀的湿纸页;3)将湿纸页调节pH值至5~10;4)将水溶性丙烯酸类粘结剂加水稀释5~20倍,均匀地喷洒或溢流施加于湿纸页上;5)烘干,得到低固相率玻璃纤维空气滤纸。本发明在湿纸页成型后调节其pH值至5~10,改变酸性助剂对滤纸的影响,并降低滤纸中细小纤维含量,使滤纸在相同克重下,厚度较厚,滤纸固相率降低,形成多孔的纤维结构,实现了空气滤纸较高的过滤性能和较低的过滤阻力。
408 | 低固相率玻璃纤维空气滤纸的制备方法 | CN103031781A | 发明专利 | 有效-授权 | 2012-11-19 | 2013-04-10 | D21H27/08(2006.01)I;D21H13/40(2006.01)I;D21H17/37(2006.01)I | 胡晓侠;严洁;王莹;陈阳;郭晓蓓;陈晓燕 | 中材科技股份有限公司; 南京天翼专利代理有限责任公司 | 南京天翼专利代理有限责任公司 | 本发明涉及一种低固相率玻璃纤维空气滤纸的制备方法,包括如下步骤:1)将硼硅酸盐玻璃微纤维或无碱玻璃微纤维、无碱玻璃纤维短切丝加水及无机酸搅拌均匀制成纸浆悬浮液;2)经除渣、稀释后送至长网机,形成厚度均匀的湿纸页;3)将湿纸页调节pH值至5~10;4)将水溶性丙烯酸类粘结剂加水稀释5~20倍,均匀地喷洒或溢流施加于湿纸页上;5)烘干,得到低固相率玻璃纤维空气滤纸。本发明在湿纸页成型后调节其pH值至5~10,改变酸性助剂对滤纸的影响,并降低滤纸中细小纤维含量,使滤纸在相同克重下,厚度较厚,滤纸固相率降低,形成多孔的纤维结构,实现了空气滤纸较高的过滤性能和较低的过滤阻力。
409 | 一种玻璃制球机 | CN202953932U | 实用新型 | 终止 | 2012-11-12 | 2013-05-29 | C03B19/10(2006.01)I | 王振朋;周建淼;刘劲松;武文静;郭仁贤;蔡增伟;任毅;黄荣军;唐小波;祁益成 | 中材科技股份有限公司; 南京天翼专利代理有限责任公司 | 南京天翼专利代理有限责任公司 | 本实用新型公开了一种玻璃制球机,包括一对以上的辊筒、带动滚筒转动的动力装置,所述每对辊筒上设有两段以上的制球螺旋槽,每段制球螺旋槽的上方设有与其相应的窑炉漏板。本实用新型玻璃制球机,每个制球辊筒上有多段可供制球的螺旋槽,每段螺旋槽可供一块漏板进行制球,这样每台制球机可以同时供多块漏板进行制球,可以最大限度地减小相邻两块漏板间的间距。
410 | 一种高过滤、耐高温、抗腐蚀覆膜混杂纤维针刺毡的制造方法 | CN102921237A | 发明专利 | 有效-授权 | 2012-11-08 | 2013-02-13 | B01D39/14(2006.01)I;D04H1/4218(2012.01)I;D04H1/4326(2012.01)I;D04H1/4318(2012.01)I;D04H1/4382(2012.01)I;D04H1/46(2012.01)I;D06M15/256(2006.01)I;D06M15/263(2006.01)I;D06M11/45(2006.01)I | 费传军;周诚;范凌云;宋尚军;白耀宗;朱平;章君荣;张剑;刘小雪;杨占元;项朝卫 | 中材科技股份有限公司; 南京天翼专利代理有限责任公司 | 南京天翼专利代理有限责任公司 | 本发明涉及一种高过滤、耐高温、抗腐蚀覆膜混杂纤维针刺毡的制造方法,将混杂纤维针刺毡素毡经含稀土表面改性剂的表面处理剂进行抗腐蚀处理后,与聚四氟乙烯微孔膜通过热压覆合而成;前述表面处理剂,由下列组分按重量比配制而成:聚四氟乙烯乳液10~35%、聚丙烯酸酯乳液5~20%、稀土表面改性剂0.05~5%、余量为水;前述抗腐蚀处理是这样进行的:混杂纤维针刺毡素毡经表面处理剂浸渍后,在100~250℃下预烘2~10min,再在180~250℃下焙烘2~15min,得到处理的混杂纤维针刺毡。本发明的耐高温、抗腐蚀性好,过滤效率高,耐折性强,使用寿命得到了较大的延长。
411 | 一种高过滤、耐高温、抗腐蚀覆膜混杂纤维针刺毡的制造方法 | CN102921237B | 发明授权 | 有效-授权 | 2012-11-08 | 2014-10-29 | B01D39/14(2006.01)I;D04H1/4218(2012.01)I;D04H1/4326(2012.01)I;D04H1/4318(2012.01)I;D04H1/4382(2012.01)I;D04H1/46(2012.01)I;D06M15/256(2006.01)I;D06M15/263(2006.01)I;D06M11/45(2006.01)I | 费传军;周诚;范凌云;宋尚军;白耀宗;朱平;章君荣;张剑;刘小雪;杨占元;项朝卫 | 中材科技股份有限公司; 南京天翼专利代理有限责任公司 | 南京天翼专利代理有限责任公司 | 本发明涉及一种高过滤、耐高温、抗腐蚀覆膜混杂纤维针刺毡的制造方法,将混杂纤维针刺毡素毡经含稀土表面改性剂的表面处理剂进行抗腐蚀处理后,与聚四氟乙烯微孔膜通过热压覆合而成;前述表面处理剂,由下列组分按重量比配制而成:聚四氟乙烯乳液10~35%、聚丙烯酸酯乳液5~20%、稀土表面改性剂0.05~5%、余量为水;前述抗腐蚀处理是这样进行的:混杂纤维针刺毡素毡经表面处理剂浸渍后,在100~250℃下预烘2~10min,再在180~250℃下焙烘2~15min,得到处理的混杂纤维针刺毡。本发明的耐高温、抗腐蚀性好,过滤效率高,耐折性强,使用寿命得到了较大的延长。
412 | 生产玄武岩连续纤维的大型火电结合池窑 | CN102992581A | 发明专利 | 有效-授权 | 2012-11-06 | 2013-03-27 | C03B5/04(2006.01)I | 于守富;唐秀凤;吴嘉培;李卫军;朱宣;唐宇;黄健健;谭良;刘劲松 | 中材科技股份有限公司; 南京天翼专利代理有限责任公司 | 南京天翼专利代理有限责任公司 | 一种生产玄武岩连续纤维的火电结合池窑,包括投料机、熔化区、均化区和两个成形区;所述投料机的出料口连接在熔化区的一端,熔化区的另一端连接均化区的一端,通过烟道、熔化区或均化区的另一端连接烟囱,均化区的左右两端分别连接一个成形区;所述熔化区的侧壁上有侧插电极,电极在熔液液面下,熔化区的煊顶设有燃烧器;所述成形区侧壁上有多个均匀密布燃气喷嘴,燃气喷嘴在熔液液面上,成形区底部沿成形区长度方向均匀设有多个漏板;所述烟道上设有风冷式换热器,风冷式换热器的热空气出口连接燃烧器的进风口,风冷式换热器的烟气出口连接烟囱。
413 | 生产玄武岩连续纤维的大型火电结合池窑 | CN102992581B | 发明授权 | 有效-授权 | 2012-11-06 | 2015-03-25 | C03B5/04(2006.01)I | 于守富;唐秀凤;吴嘉培;李卫军;朱宣;唐宇;黄健健;谭良;刘劲松 | 中材科技股份有限公司; 南京天翼专利代理有限责任公司 | 南京天翼专利代理有限责任公司 | 一种生产玄武岩连续纤维的火电结合池窑,包括投料机、熔化区、均化区和两个成形区;所述投料机的出料口连接在熔化区的一端,熔化区的另一端连接均化区的一端,通过烟道、熔化区或均化区的另一端连接烟囱,均化区的左右两端分别连接一个成形区;所述熔化区的侧壁上有侧插电极,电极在熔液液面下,熔化区的煊顶设有燃烧器;所述成形区侧壁上有多个均匀密布燃气喷嘴,燃气喷嘴在熔液液面上,成形区底部沿成形区长度方向均匀设有多个漏板;所述烟道上设有风冷式换热器,风冷式换热器的热空气出口连接燃烧器的进风口,风冷式换热器的烟气出口连接烟囱。
414 | 一种保温隔热纸测厚仪 | CN202947619U | 实用新型 | 终止 | 2012-11-02 | 2013-05-22 | G01B5/06(2006.01)I;G01B5/02(2006.01)I | 戴旭鹏;高维泰;沈维海 | 中材科技股份有限公司; 南京天翼专利代理有限责任公司 | 南京天翼专利代理有限责任公司 | 本实用新型公开了一种保温隔热纸测厚仪,包括支架、测量百分表、测量杆和砝码组,所述支架从上到下包括第一层支架、第二层支架、第三层支架、第四层支架和将前述四层支架连为一体的支柱;测量杆穿过第二层支架和第三层支架,位于第一层支架和第四层支架之间;测量百分表位于第一层支架的上方,通过连接杆将其与测量杆顶端相连;第二层支架上设有可控制测量杆上下移动的摇杆;位于第二层支架和第三层支架之间的测量杆上设有砝码支座;测量杆底部设有测量块,第四层支架上、与测量块相对应设有测量圆盘。本实用新型保温隔热纸测厚仪结构简单、使用方便,有效地解决了由于保温隔热纸压缩率的不同而导致的装配误差。
415 | 三维编织复合材料性能自适应单元分析方法 | CN102938019B | 发明授权 | 有效-授权 | 2012-10-22 | 2016-02-03 | G06F19/00(2011.01)I | 朱建勋;马文锁;李天兴;唐亦囡 | 中材科技股份有限公司; 南京天翼专利代理有限责任公司 | 南京天翼专利代理有限责任公司 | 本发明涉及一种三维编织复合材料性能自适应单元分析方法,包括1)定义异形截面三维编织复合材料的单元——自适应单元;2)将自适应单元等效为长方体单元;3)基于自适应单元方法的确定异形截面三维编织复合材料整体纤维体积百分含量;4)基于自适应单元方法的分析异型截面三维编织复合材料的弹性性能等步骤。本发明针对异形截面三维编织复合材料性能存在梯度提出了精确预测其性能的自适应单元及其等效方法;并提出用于数字化描述其性能的步长控制方法,即模型计算精度可通过细化不同坐标方向的步长得以提高。与传统的基于单胞法的预测模型相比不仅有效解决了复杂几何形状三维编织复合材料性能预测问题,而且预测精度更高。
416 | 三维编织复合材料性能自适应单元分析方法 | CN102938019A | 发明专利 | 有效-授权 | 2012-10-22 | 2013-02-20 | G06F19/00(2011.01)I | 朱建勋;马文锁;李天兴;唐亦囡 | 中材科技股份有限公司; 南京天翼专利代理有限责任公司 | 南京天翼专利代理有限责任公司 | 本发明涉及一种三维编织复合材料性能自适应单元分析方法,包括:1)定义异形截面三维编织复合材料的单元——自适应单元;2)将自适应单元等效为长方体单元;3)基于自适应单元方法的确定异形截面三维编织复合材料整体纤维体积百分含量;4)基于自适应单元方法的分析异型截面三维编织复合材料的弹性性能等步骤。本发明针对异形截面三维编织复合材料性能存在梯度提出了精确预测其性能的自适应单元及其等效方法;并提出用于数字化描述其性能的步长控制方法,即模型计算精度可通过细化不同坐标方向的步长得以提高。与传统的基于单胞法的预测模型相比不仅有效解决了复杂几何形状三维编织复合材料性能预测问题,而且预测精度更高。
417 | 一种玻璃纤维布的处理方法 | CN102817245A | 发明专利 | 有效-授权 | 2012-08-13 | 2012-12-12 | D06M16/00(2006.01)I;D06M15/256(2006.01)I;D06M13/513(2006.01)I;D06B13/00(2006.01)I;D06B1/02(2006.01)I | 周诚;费传军;项朝卫;范凌云;赵东波;黄箭玲;邓志刚;杨溪;宋尚军;白耀宗 | 中材科技股份有限公司; 南京天翼专利代理有限责任公司 | 南京天翼专利代理有限责任公司 | 本发明涉及一种玻璃纤维布的处理方法,首先采用30~100℃的淀粉酶溶液,对应用了淀粉型浸润剂的玻璃纤维布进行清洗;经压轧除去水分后,再采用表面处理剂对玻璃纤维布进行浸渍处理;最后经干燥、烘焙,即得处理后的玻璃纤维布。本发明经过处理后的玻璃纤维布具有优良的力学性能和耐折磨性能,并且品相优异、手感柔软,使用寿命也得到较大的延长。
418 | 一种玻璃纤维布的处理方法 | CN102817245B | 发明授权 | 有效-授权 | 2012-08-13 | 2014-11-26 | D06M16/00(2006.01)I;D06M15/256(2006.01)I;D06M13/513(2006.01)I;D06B13/00(2006.01)I;D06B1/02(2006.01)I | 周诚;费传军;项朝卫;范凌云;赵东波;黄箭玲;邓志刚;杨溪;宋尚军;白耀宗 | 中材科技股份有限公司; 南京天翼专利代理有限责任公司 | 南京天翼专利代理有限责任公司 | 本发明涉及一种玻璃纤维布的处理方法,首先采用30~100℃的淀粉酶溶液,对应用了淀粉型浸润剂的玻璃纤维布进行清洗;经压轧除去水分后,再采用表面处理剂对玻璃纤维布进行浸渍处理;最后经干燥、烘焙,即得处理后的玻璃纤维布。本发明经过处理后的玻璃纤维布具有优良的力学性能和耐折磨性能,并且品相优异、手感柔软,使用寿命也得到较大的延长。
419 | 一种改性无机纤维布的制备方法 | CN102808326B | 发明授权 | 有效-授权 | 2012-08-13 | 2014-11-26 | D06M15/256(2006.01)I;D06M11/65(2006.01)I;D06M11/17(2006.01)I;D06M11/45(2006.01)I;C08L27/18(2006.01)I;C08K9/04(2006.01)I;C08K9/02(2006.01)I;C08K7/14(2006.01)I;C08K7/10(2006.01)I;B01D39/08(2006.01)I | 周诚;费传军;项朝卫;范凌云;赵东波;黄箭玲;邓志刚;杨溪;宋尚军;白耀宗 | 中材科技股份有限公司; 南京天翼专利代理有限责任公司 | 南京天翼专利代理有限责任公司 | 本发明涉及一种改性无机纤维布的制备方法,首先去除无机纤维布上的浸润剂,然后将无机纤维布浸渍于表面处理剂中,最后经干燥、烘焙,即得;其中表面处理剂由以下组分混合均匀即得:5~40wt%PTFE,0.05~5wt%稀土表面改性剂,0.5~5wt%含氟三防整理剂,0.01~2wt%分散稳定剂,0.1~5wt%渗透剂,余量为水。本发明应用稀土表面改性技术改善了PTFE与无机纤维表面的结合性能,制备得到的无机纤维布表面涂覆状态更优异,抗腐蚀性能、力学性能、耐折磨性能更强,使无机纤维布的使用寿命也得到延长。
420 | 一种改性无机纤维布的制备方法 | CN102808326A | 发明专利 | 有效-授权 | 2012-08-13 | 2012-12-05 | D06M15/256(2006.01)I;D06M11/65(2006.01)I;D06M11/17(2006.01)I;D06M11/45(2006.01)I;C08L27/18(2006.01)I;C08K9/04(2006.01)I;C08K9/02(2006.01)I;C08K7/14(2006.01)I;C08K7/10(2006.01)I;B01D39/08(2006.01)I | 周诚;费传军;项朝卫;范凌云;赵东波;黄箭玲;邓志刚;杨溪;宋尚军;白耀宗 | 中材科技股份有限公司; 南京天翼专利代理有限责任公司 | 南京天翼专利代理有限责任公司 | 本发明涉及一种改性无机纤维布的制备方法,首先去除无机纤维布上的浸润剂,然后将无机纤维布浸渍于表面处理剂中,最后经干燥、烘焙,即得;其中表面处理剂由以下组分混合均匀即得:5~40wt%PTFE,0.05~5wt%稀土表面改性剂,0.5~5wt%含氟三防整理剂,0.01~2wt%分散稳定剂,0.1~5wt%渗透剂,余量为水。本发明应用稀土表面改性技术改善了PTFE与无机纤维表面的结合性能,制备得到的无机纤维布表面涂覆状态更优异,抗腐蚀性能、力学性能、耐折磨性能更强,使无机纤维布的使用寿命也得到延长。
421 | 一种大卷装量的有机膜卷取控制设备及方法 | CN102730461B | 发明授权 | 有效-授权 | 2012-07-03 | 2014-11-26 | B65H23/185(2006.01)I;B65H23/198(2006.01)I;B65H26/04(2006.01)I | 邓志刚;项朝卫;赵东波;费传军;白耀宗;宋尚军 | 中材科技股份有限公司; 南京天翼专利代理有限责任公司 | 南京天翼专利代理有限责任公司 | 本发明公开了一种大卷装量的有机膜进行卷取的设备及方法,利用设备可以控制有机膜的卷取角速度和张力,提高有机膜的卷装量,减少有机膜接头的浪费,提高生产效率,降低卷取过程对有机膜质量的影响,降低工人的劳动强度。该设备包括炉体,还包括把有机膜以自修正的角速度和张力锥度逐渐衰减的方式送入炉体的放卷装置和把有机膜以自修正的角速度和张力锥度逐渐衰减的方式牵引出炉体的收卷装置。放卷张力检测装置包括浮动辊支承轴、安装在浮动辊支承轴一端的浮动辊、安装在浮动辊支承轴另一端的配重、安装在浮动辊支承轴上的传感器、与浮动辊支承轴转动连接的低摩擦气缸和用于控制低摩擦气缸的比例调节阀;每个主动辊分别与伺服电机输出轴相连。
422 | 一种大卷装量的有机膜卷取控制设备及方法 | CN102730461A | 发明专利 | 有效-授权 | 2012-07-03 | 2012-10-17 | B65H23/185(2006.01)I;B65H23/198(2006.01)I;B65H26/04(2006.01)I | 邓志刚;项朝卫;赵东波;费传军;白耀宗;宋尚军 | 中材科技股份有限公司; 南京天翼专利代理有限责任公司 | 南京天翼专利代理有限责任公司 | 本发明公开了一种大卷装量的有机膜进行卷取的设备及方法,利用设备可以控制有机膜的卷取角速度和张力,提高有机膜的卷装量,减少有机膜接头的浪费,提高生产效率,降低卷取过程对有机膜质量的影响,降低工人的劳动强度。该设备包括炉体,还包括把有机膜以自修正的角速度和张力锥度逐渐衰减的方式送入炉体的放卷装置和把有机膜以自修正的角速度和张力锥度逐渐衰减的方式牵引出炉体的收卷装置。放卷张力检测装置包括浮动辊支承轴、安装在浮动辊支承轴一端的浮动辊、安装在浮动辊支承轴另一端的配重、安装在浮动辊支承轴上的传感器、与浮动辊支承轴转动连接的低摩擦气缸和用于控制低摩擦气缸的比例调节阀;每个主动辊分别与伺服电机输出轴相连。
423 | 一种大卷装量的有机膜卷取控制设备 | CN202704662U | 实用新型 | 终止 | 2012-07-03 | 2013-01-30 | B65H23/185(2006.01)I;B65H23/198(2006.01)I;B65H26/04(2006.01)I | 邓志刚;项朝卫;赵东波;费传军;白耀宗;宋尚军 | 中材科技股份有限公司; 南京天翼专利代理有限责任公司 | 南京天翼专利代理有限责任公司 | 本实用新型公开了一种大卷装量的有机膜卷取控制设备,包括炉体(200);它还包括把有机膜以自修正的角速度和张力锥度逐渐衰减的方式送入炉体的放卷装置(100)和把有机膜以自修正的角速度和张力锥度逐渐衰减的方式牵引出炉体的收卷装置(300)。放卷装置包括放卷电机、与放卷电机相连的放卷辊(1)、多个被动辊和用于检测任意相邻两个被动辊之间的有机膜放卷张力的放卷张力检测装置,放卷电机输入端与伺服控制器输出端相连,伺服控制器控制信号输入端与可编程序制器相连。本实用新型的优点可以控制有机膜的卷取角速度和张力,提高有机膜的卷装量,减少有机膜接头的浪费,提高生产效率,降低卷取过程对有机膜质量的影响,降低工人的劳动强度。
424 | 一种自适应多段收缩的有机膜热处理设备 | CN202702641U | 实用新型 | 终止 | 2012-07-03 | 2013-01-30 | B29C71/02(2006.01)I;B65H23/185(2006.01)I;B65H23/198(2006.01)I;B65H23/26(2006.01)I | 邓志刚;项朝卫;赵东波;李登科;董浩宇;周群;宋尚军;白耀宗;黄箭玲;费传军 | 中材科技股份有限公司; 南京天翼专利代理有限责任公司 | 南京天翼专利代理有限责任公司 | 本实用新型公开了一种自适应多段收缩的有机膜热处理设备,包括把有机膜以恒张力恒线速送入炉体的放卷装置(100)、具有热风循环装置的炉体(200)和以恒张力恒线速把有机膜牵引出热处理装置的收卷装置(300);其特征在于:炉体内设有位于炉体上层的主动辊,位于炉体下层的浮动辊和用于检测任意相邻两个主动辊之间的有机膜张力的张力检测装置;每个主动辊分别与一伺服控制器相连;每个张力检测装置的输出接与伺服控制器相连的可编程序控制器;每一个主动辊速度都由在前的一个浮动辊进行补偿;有机膜依次绕过多个主动辊和多个浮动辊。本实用新型优点利用该设备可以自动控制有机膜的收缩过程,提升设备的自动化程度,提高生产效率,稳定产品质量。
425 | 一种机械式智能插针装置 | CN102744921A | 发明专利 | 有效-授权 | 2012-07-02 | 2012-10-24 | B32B5/06(2006.01)I | 华永明;杨春玉 | 中材科技股份有限公司; 南京天翼专利代理有限责任公司 | 南京天翼专利代理有限责任公司 | 本发明公开了一种机械式智能插针装置,包括电动缸、顶针、导向器、导向针管和缝合针;所述电动缸的输入端连接外设的驱动装置,输出端外壳的前端连接导向器,位于外壳内的输出端连接顶针;所述导向器、导向针管、缝合针从外到里顺次套接,导向针管的前端通过紧固件与导向器固接,缝合针可沿导向针管前后移动;所述顶针尾端连接电动缸,前端伸入导向针管内抵住缝合针。本发明具有调节插针速度及距离的功能,能够在预设好的速度、距离参数下准确插针;性能稳定,精确度高等特点,替代了相关产品用立体织物手工插针的工艺工序,实现了机械智能插针,避免了手工插针的工人手受伤,降低劳动强度,提高产品的质量和生产效率。
426 | 一种机械式智能插针装置 | CN102744921B | 发明授权 | 有效-授权 | 2012-07-02 | 2014-11-05 | B32B5/06(2006.01)I | 华永明;杨春玉 | 中材科技股份有限公司; 南京天翼专利代理有限责任公司 | 南京天翼专利代理有限责任公司 | 本发明公开了一种机械式智能插针装置,包括电动缸、顶针、导向器、导向针管和缝合针;所述电动缸的输入端连接外设的驱动装置,输出端外壳的前端连接导向器,位于外壳内的输出端连接顶针;所述导向器、导向针管、缝合针从外到里顺次套接,导向针管的前端通过紧固件与导向器固接,缝合针可沿导向针管前后移动;所述顶针尾端连接电动缸,前端伸入导向针管内抵住缝合针。本发明具有调节插针速度及距离的功能,能够在预设好的速度、距离参数下准确插针;性能稳定,精确度高等特点,替代了相关产品用立体织物手工插针的工艺工序,实现了机械智能插针,避免了手工插针的工人手受伤,降低劳动强度,提高产品的质量和生产效率。
427 | 加电性能优异的玻璃纤维空气滤纸及其制备方法 | CN102517977B | 发明授权 | 有效-授权 | 2011-12-21 | 2014-01-29 | D21H13/40(2006.01)I | 王志明 | 中材科技股份有限公司; 南京天翼专利代理有限责任公司 | 南京天翼专利代理有限责任公司 | 本发明涉及加电性能优异的玻璃纤维空气滤纸及其制备方法,所得玻璃纤维空气滤纸加上高压静电后漏电电流小。所述加电性能优异的玻璃纤维空气滤纸的制备方法为,由14~34°SR的无碱微纤维玻璃棉、细度0.7~6.7dtex、长3~12mm的聚酯纤维和直径7~11μm、长度6~12mm的无碱玻璃纤维短切丝的均匀混合物经湿法工艺制得,所述无碱微纤维玻璃棉、聚酯纤维和无碱玻璃纤维短切丝的质量比为(12~18)∶(1~2)∶(5~10)。本发明所得加电性能优异的玻璃纤维空气滤纸的过滤效率属于中效过滤纸(F6-F9),在高压静电环境下放电(漏电)率小,滤纸的过滤效率大大提高但阻力变化不大。
428 | 加电性能优异的玻璃纤维空气滤纸及其制备方法 | CN102517977A | 发明专利 | 有效-授权 | 2011-12-21 | 2012-06-27 | D21H13/40(2006.01)I | 王志明 | 中材科技股份有限公司; 南京天翼专利代理有限责任公司 | 南京天翼专利代理有限责任公司 | 本发明涉及加电性能优异的玻璃纤维空气滤纸及其制备方法,所得玻璃纤维空气滤纸加上高压静电后漏电电流小。所述加电性能优异的玻璃纤维空气滤纸的制备方法为,由14~34°SR的无碱微纤维玻璃棉、细度0.7~6.7dtex、长3~12mm的聚酯纤维和直径7~11μm、长度6~12mm的无碱玻璃纤维短切丝的均匀混合物经湿法工艺制得,所述无碱微纤维玻璃棉、聚酯纤维和无碱玻璃纤维短切丝的质量比为(12~18)∶(1~2)∶(5~10)。本发明所得加电性能优异的玻璃纤维空气滤纸的过滤效率属于中效过滤纸(F6-F9),在高压静电环境下放电(漏电)率小,滤纸的过滤效率大大提高但阻力变化不大。
429 | 无隔板耐高温空气滤纸及其制备方法 | CN102505571A | 发明专利 | 驳回 | 2011-12-21 | 2012-06-20 | D21H27/08(2006.01)I;D21H13/40(2006.01)I;D21H19/22(2006.01)I;D21H19/24(2006.01)I;D21H19/32(2006.01)I | 陈晓燕 | 中材科技股份有限公司; 南京天翼专利代理有限责任公司 | 南京天翼专利代理有限责任公司 | 本发明涉及一种无隔板耐高温空气滤纸,包括玻璃纤维空气过滤层和形成于其表面的树脂层,前述玻璃纤维空气滤层是由按质量百分数计70~98%的硼硅酸盐玻璃微纤维、1~20%的无碱连续玻璃纤维短切丝和1~10%的有机纤维混合制成;前述树脂层是耐200~350℃高温的水溶性树脂层,由水溶性丙烯酸树脂乳液、水溶性聚醋酸乙烯酯乳液、水溶性酚醛树脂乳液、水溶性有机硅树脂乳液、水溶性环氧树脂乳液、水溶性聚四氟乙烯乳液中的一种或两任意两种按1∶10~10∶1的体积比混合后,均匀地喷洒或溢流施加于所玻璃纤维空气滤层并经干燥后形成,树脂层的质量为玻璃纤维空气滤纸的3~10%。本发明具有较高的过滤效率和较好的耐高温性能。
430 | 高强度玻璃纤维空气过滤纸 | CN102505554B | 发明授权 | 有效-授权 | 2011-12-20 | 2014-01-29 | D21F11/14(2006.01)I;D21H13/14(2006.01)I;D21H13/16(2006.01)I;D21H13/18(2006.01)I;D21H13/24(2006.01)I;D21H13/26(2006.01)I;D21H13/40(2006.01)I | 严洁;顾金香;沈伟;朱益梅 | 中材科技股份有限公司; 南京天翼专利代理有限责任公司 | 南京天翼专利代理有限责任公司 | 本发明涉及一种高强度玻璃纤维空气过滤纸,采用如下方法制备:将硼硅酸盐或无碱玻璃微纤维、无碱玻璃纤维短切丝和有机纤维加水及有机酸搅拌制成均匀的纸浆悬浮液,经除渣、稀释后再送至长网机,形成厚度均匀的湿纸页,然后将水溶性丙烯酸类粘结剂加水稀释5~20倍,均匀地喷洒或溢流施加于湿纸页上,最后经过干燥形成玻璃纤维空气过滤纸;玻璃纤维空气过滤纸按质量百分数计含55~93%的硼硅酸盐或无碱玻璃微纤维、1~15%的无碱玻璃纤维短切丝、3~20%的有机纤维和3~10%的丙烯酸类粘结剂。本发明由于添加了有机纤维,使得玻璃纤维空气滤纸既在常温及高温下有足够的强度性能,确保制成的高效空气过滤器可在大于或等于250℃温度下连续工作。
431 | 高强度玻璃纤维空气过滤纸 | CN102505554A | 发明专利 | 有效-授权 | 2011-12-20 | 2012-06-20 | D21F11/14(2006.01)I;D21H13/14(2006.01)I;D21H13/16(2006.01)I;D21H13/18(2006.01)I;D21H13/24(2006.01)I;D21H13/26(2006.01)I;D21H13/40(2006.01)I | 严洁;顾金香;沈伟;朱益梅 | 中材科技股份有限公司; 南京天翼专利代理有限责任公司 | 南京天翼专利代理有限责任公司 | 本发明涉及一种高强度玻璃纤维空气过滤纸,采用如下方法制备:将硼硅酸盐或无碱玻璃微纤维、无碱玻璃纤维短切丝和有机纤维加水及有机酸搅拌制成均匀的纸浆悬浮液,经除渣、稀释后再送至长网机,形成厚度均匀的湿纸页,然后将水溶性丙烯酸类粘结剂加水稀释5~20倍,均匀地喷洒或溢流施加于湿纸页上,最后经过干燥形成玻璃纤维空气过滤纸;玻璃纤维空气过滤纸按质量百分数计含55~93%的硼硅酸盐或无碱玻璃微纤维、1~15%的无碱玻璃纤维短切丝、3~20%的有机纤维和3~10%的丙烯酸类粘结剂。本发明由于添加了有机纤维,使得玻璃纤维空气滤纸既在常温及高温下有足够的强度性能,确保制成的高效空气过滤器可在大于或等于250℃温度下连续工作。
432 | 玻璃纤维电池隔膜及其制备方法 | CN102522513A | 发明专利 | 有效-授权 | 2011-12-19 | 2012-06-27 | H01M2/16(2006.01)I | 王志明 | 中材科技股份有限公司; 南京天翼专利代理有限责任公司 | 南京天翼专利代理有限责任公司 | 本发明涉及玻璃纤维电池隔膜及其制备方法。所述玻璃纤维电池隔膜的制备方法为,将规格为3μm×6mm、3μm×9mm、3μm×12mm、7μm×6mm、7μm×9mm、7μm×12mm的无碱玻璃纤维短切丝中的2~3种和规格为12μm×4mm、12μm×12mm、20μm×4mm、20μm×12mm的PET或/和规格为12μm×4mm、12μm×12mm的PA中的1~3种有机纤维短切丝形成湿纸页,然后对湿纸页进行处理、烘干后得到玻璃纤维电池隔膜,所述有机纤维短切丝为PET(聚酯)和/或PA(聚酰胺)纤维,在玻璃纤维短切丝和有机纤维短切丝中,玻璃纤维短切丝和有机纤维短切丝的质量百分比分别为93.75%~81.25%和6.25%~18.75%。
433 | 玻璃纤维电池隔膜及其制备方法 | CN102522513B | 发明授权 | 有效-授权 | 2011-12-19 | 2014-01-01 | H01M2/16(2006.01)I | 王志明 | 中材科技股份有限公司; 南京天翼专利代理有限责任公司 | 南京天翼专利代理有限责任公司 | 本发明涉及玻璃纤维电池隔膜及其制备方法。所述玻璃纤维电池隔膜的制备方法为,将规格为3μm×6mm、3μm×9mm、3μm×12mm、7μm×6mm、7μm×9mm、7μm×12mm的无碱玻璃纤维短切丝中的2~3种和规格为12μm×4mm、12μm×12mm、20μm×4mm、20μm×12mm的PET或/和规格为12μm×4mm、12μm×12mm的PA中的1~3种有机纤维短切丝形成湿纸页,然后对湿纸页进行处理、烘干后得到玻璃纤维电池隔膜,所述有机纤维短切丝为PET(聚酯)和/或PA(聚酰胺)纤维,在玻璃纤维短切丝和有机纤维短切丝中,玻璃纤维短切丝和有机纤维短切丝的质量百分比分别为93.75%~81.25%和6.25%~18.75%。
434 | 一种纤维增强三维夹芯复合材料 | CN102367019A | 发明专利 | 驳回 | 2011-11-03 | 2012-03-07 | B32B27/04(2006.01)I;B32B27/06(2006.01)I;B32B27/12(2006.01)I;B32B3/12(2006.01)I | 马健;匡宁;郑云;王晓文;张艳红 | 中材科技股份有限公司; 南京天翼专利代理有限责任公司 | 南京天翼专利代理有限责任公司 | 本发明公开了一种纤维增强三维夹芯复合材料,包括至少两层的纤维增强层,以及至少一层的芯层,所述芯层位于两相邻纤维增强层之间;前述纤维增强层与芯层的接触面上均设有经树脂浸润后的毛圈,所述毛圈嵌入芯层的基体内。本发明结构简单、制作工艺简单、成本低、面层与芯层不易分离,且产品的力学性能好。
435 | 一种纤维增强三维夹芯复合材料 | CN202344963U | 实用新型 | 终止 | 2011-11-03 | 2012-07-25 | B32B27/04(2006.01)I;B32B27/12(2006.01)I | 马健;匡宁;郑云;王晓文;张艳红 | 中材科技股份有限公司; 南京天翼专利代理有限责任公司 | 南京天翼专利代理有限责任公司 | 本实用新型公开了一种纤维增强三维夹芯复合材料,包括至少两层的纤维增强层,以及至少一层的芯层,所述芯层位于两相邻纤维增强层之间;前述纤维增强层与芯层的接触面上均设有经树脂浸润后的毛圈,所述毛圈嵌入芯层的基体内。本实用新型结构简单、制作工艺简单、成本低、面层与芯层不易分离,且产品的力学性能好。
436 | 截面尺寸可扩展的预成型体制备方法 | CN102505336B | 发明授权 | 有效-授权 | 2011-11-01 | -- | D04C1/06 | 朱建勋;蒋云;吴超 | 中材科技股份有限公司; 南京天翼专利代理有限责任公司 | 南京天翼专利代理有限责任公司 | 本发明涉及一种截面尺寸可扩展的预成型体制备方法,该方法通过采用三维多向结构,通过“甩出-植入”纤维束制备截面尺寸可扩展预成型体,以解决现有三维编织预成型体制备方法中垂直中心线方向的尺寸受设备容量限制的问题。本发明可在不增加编织设备容量的前提下,近成倍地拓宽与编织轴线垂直方向的尺寸,使三维编织结构在大尺寸部件上应用成为可能,所制备的整体连接预成型体中纱线完整、连续,有利于充分发挥纱线的力学性能,可应用到对力学性能要求较高的结构复合材料中。本发明可用于截面尺寸可扩展的预成型体制备,拓展三维编织预成型体在面积较大的结构部件上应用。
437 | 截面尺寸可扩展的预成型体制备方法 | CN102505336A | 发明专利 | 有效-授权 | 2011-11-01 | 2012-06-20 | D04C1/06(2006.01)I | 朱建勋;蒋云;吴超 | 中材科技股份有限公司; 南京天翼专利代理有限责任公司 | 南京天翼专利代理有限责任公司 | 本发明涉及一种截面尺寸可扩展的预成型体制备方法,该方法通过采用三维多向结构,通过“甩出-植入”纤维束制备截面尺寸可扩展预成型体,以解决现有三维编织预成型体制备方法中垂直中心线方向的尺寸受设备容量限制的问题。本发明可在不增加编织设备容量的前提下,近成倍地拓宽与编织轴线垂直方向的尺寸,使三维编织结构在大尺寸部件上应用成为可能,所制备的整体连接预成型体中纱线完整、连续,有利于充分发挥纱线的力学性能,可应用到对力学性能要求较高的结构复合材料中。本发明可用于截面尺寸可扩展的预成型体制备,拓展三维编织预成型体在面积较大的结构部件上应用。??
438 | 耐高温漏板用涂层粉 | CN102442830A | 发明专利 | 有效-授权 | 2011-10-08 | 2012-05-09 | C04B35/66(2006.01)I;C03B37/08(2006.01)N | 黄松林;周建淼;褚林海 | 中材科技股份有限公司; 南京天翼专利代理有限责任公司 | 南京天翼专利代理有限责任公司 | 本发明涉及一种耐高温漏板用涂层粉,由以下组分组成:SiO2:25~55wt%、Al2O3:35~70wt%、MgO:1~9wt%、CeO2:0~1.2wt%、Li2O:0~0.2wt%、Bi2O3:0~0.2wt%,其余为不可避免的杂质;前述Li2O、Bi2O3的含量不同时为零。采用本发明为原料,可用于拉丝温度1400℃以上的漏板上,使用时涂层粉将漏板与托砖隔离开,防止铂铑合金的高温挥发;拆除时,漏板与托砖容易分离,分离后的漏板表面光滑。使用发明,高温漏板的铂铑合金损耗降低20%以上。
439 | 耐高温漏板用涂层粉 | CN102442830B | 发明授权 | 有效-授权 | 2011-10-08 | 2013-07-17 | C04B35/66(2006.01)I;C03B37/08(2006.01)N | 黄松林;周建淼;褚林海 | 中材科技股份有限公司; 南京天翼专利代理有限责任公司 | 南京天翼专利代理有限责任公司 | 本发明涉及一种耐高温漏板用涂层粉,由以下组分组成SiO225~55wt%、Al2O335~70wt%、MgO1~9wt%、CeO20~1.2wt%、Li2O0~0.2wt%、Bi2O30~0.2wt%,其余为不可避免的杂质;前述Li2O、Bi2O3的含量不同时为零。采用本发明为原料,可用于拉丝温度1400℃以上的漏板上,使用时涂层粉将漏板与托砖隔离开,防止铂铑合金的高温挥发;拆除时,漏板与托砖容易分离,分离后的漏板表面光滑。使用发明,高温漏板的铂铑合金损耗降低20%以上。
440 | 一种板材在线分割装置 | CN202428474U | 实用新型 | 终止 | 2011-09-21 | 2012-09-12 | B26D1/60(2006.01)I;B26D5/06(2006.01)I;B26D5/20(2006.01)I;B26D7/26(2006.01)I | 丁巍冬;蒋伟忠;陆飞宇;石明扬;张健辉 | 中材科技股份有限公司; 南京天翼专利代理有限责任公司 | 南京天翼专利代理有限责任公司 | 本实用新型提供一种同步性、稳定性、一致性较高的板材在线分割装置。它包含前输送机,切割机,后输送机,前后输送机均包括输送辊道组﹑机架;切割机包括主机架﹑设置在主机架上的岩棉板材输送装置、沿纵向滑动设置在主机架上的纵向活动架﹑驱动纵向活动架纵向移动的纵向驱动装置、沿横向滑动设置在纵向活动架上的横向活动刀架、驱动横向活动刀架横向移动的横向驱动装置;在横向活动刀架上设置有在切割驱动装置的带动下转动的锯片,锯片的沿纵向延伸;岩棉板材输送装置位于前后输送机之间。
441 | 一种陶瓷吊筋漏板筋板焊接模具 | CN202212728U | 实用新型 | 终止 | 2011-08-11 | 2012-05-09 | B23K37/04(2006.01)I | 纪周礼;董鹤峰;赵健 | 中材科技股份有限公司; 南京天翼专利代理有限责任公司 | 南京天翼专利代理有限责任公司 | 本实用新型公开了一种陶瓷吊筋漏板筋板焊接模具,包括夹具座和一个以上的定位靠模;所述夹具座上表面设有两道以上的凸梁,凸梁之间平行等距排布,凸梁用于承托待焊接的底板,待焊接底板的凹槽与凸梁形状对应;所述定位靠模可拆卸的连接在夹具座上部,且与凸梁垂直,定位靠模的底部设有一条凹槽,其前表面上部和下部各设有一条方管槽,中部设有一条以上的连接槽,连接槽上下端分别与两条方管槽连通,连接槽的中心轴位置对应于夹具座凸梁的中心点。本实用新型操作简单,底板在焊接过程中不易产生翘曲变形;焊接过程中,吊筋的位置精度高,焊接加工效率高,加强筋的增强效果好。
442 | 一种混杂纤维针刺毡覆膜滤料 | CN202343014U | 实用新型 | 终止 | 2011-08-02 | 2012-07-25 | B01D39/14(2006.01)I;B32B27/12(2006.01)I;B32B27/30(2006.01)I;B32B3/24(2006.01)I | 费传军;朱平;宋尚军;章君荣;张剑;刘小雪;白耀宗;范凌云;周诚;杨占元 | 中材科技股份有限公司; 南京天翼专利代理有限责任公司 | 南京天翼专利代理有限责任公司 | 本实用新型涉及一种混杂纤维针刺毡覆膜滤料,它自上而下由聚四氟乙烯微孔膜,混杂纤维层,增强基布及混杂纤维层复合而成,其中聚四氟乙烯微孔膜的微孔直径为0.1~2微米,孔隙率>80%。本实用新型2.5微米以下的微细粉尘回收效率达99.96%,具有耐高温、高过滤、耐腐蚀的性能,使用寿命≥3年。
443 | 高性能耐热耐腐蚀玻璃纤维用组成物 | CN102276153B | 发明授权 | 有效-授权 | 2011-07-27 | 2013-11-06 | C03C13/00(2006.01)I | 祖群;黄松林;陈汉仪;刘劲松 | 中材科技股份有限公司; 南京天翼专利代理有限责任公司 | 南京天翼专利代理有限责任公司 | 一种高性能耐热耐腐蚀玻璃纤维用组成物,其组成为SiO255~63wt%、Al2O318~23wt%、MgO8~16wt%、CaO7~13wt%、CeO20~1wt%、Li2O0~0.5wt%、Fe2O30~0.4wt%、TiO20~2wt%、WO30~0.5wt%、Bi2O30~1.5wt%;其中,SiO2、Al2O3、MgO、CaO的总含量为94~98wt%,CeO2、Li2O、Fe2O3、TiO2、WO3、Bi2O3为改性剂,单种改性剂的含量不同时为0,改性剂的总含量为2~6wt%。采用本发明为原料生产耐热耐腐蚀玻璃纤维的生产难度低,成本低。生产出的玻璃纤维可作为树脂基复合材料的增强材料和耐热隔热材料,具有强度高、耐腐蚀、耐高温、质量轻的特性。
444 | 高性能耐热耐腐蚀玻璃纤维用组成物 | CN102276153A | 发明专利 | 有效-授权 | 2011-07-27 | 2011-12-14 | C03C13/00(2006.01)I | 祖群;黄松林;陈汉仪;刘劲松 | 中材科技股份有限公司; 南京天翼专利代理有限责任公司 | 南京天翼专利代理有限责任公司 | 一种高性能耐热耐腐蚀玻璃纤维用组成物,其组成为:SiO2:55~63wt%、Al2O3:18~23wt%、MgO:8~16wt%、CaO:7~13wt%、CeO2:0~1wt%、Li2O:0~0.5wt%、Fe2O3:0~0.4wt%,TiO2:0~2wt%、WO3:0~0.5wt%、Bi2O3:0~1.5wt%;其中,SiO2、Al2O3、MgO、CaO的总含量为94~98wt%;CeO2、Li2O、Fe2O3、TiO2、WO3、Bi2O3为改性剂,单种改性剂的含量不同时为0,改性剂的总含量为2~6wt%。采用本发明为原料生产耐热耐腐蚀玻璃纤维的生产难度低,成本低。生产出的玻璃纤维可作为树脂基复合材料的增强材料和耐热隔热材料,具有强度高、耐腐蚀、耐高温、质量轻的特性。
445 | 一种玄武岩纤维覆膜滤料 | CN102228764A | 发明专利 | 驳回 | 2011-06-22 | 2011-11-02 | B01D39/14(2006.01)I;B32B19/02(2006.01)I;B32B27/12(2006.01)I;B32B27/30(2006.01)I | 赵谦;宋尚军;范凌云;费传军;周诚;沈庆月;白耀宗;项朝卫 | 中材科技股份有限公司; 南京天翼专利代理有限责任公司 | 南京天翼专利代理有限责任公司 | 本发明涉及一种玄武岩纤维覆膜滤料,是将玄武岩纤维膨体纱基布经过脱蜡、表面处理液浸渍处理、烘焙后,再与PTFE膜高温热压覆合而成;前述面处理液是一种水基混合溶液,按如下重量比配制:四氟乳液5%~40%,防水剂0.3%~5%,偶联剂0.05%~5%,余量为水。本发明可在300℃高温下长期使用,对1μm以下粉尘过滤效率可达到99.995%。
446 | 玄武岩纤维覆膜滤料 | CN202136879U | 实用新型 | 终止 | 2011-06-22 | 2012-02-08 | B01D39/14(2006.01)I;B32B19/02(2006.01)I;B32B27/12(2006.01)I;B32B27/04(2006.01)I;B32B27/30(2006.01)I | 赵谦;宋尚军;范凌云;费传军;周诚;沈庆月;白耀宗;项朝卫 | 中材科技股份有限公司; 南京天翼专利代理有限责任公司 | 南京天翼专利代理有限责任公司 | 本实用新型涉及一种玄武岩纤维覆膜滤料,由经过含氟物质包覆的玄武岩纤维膨体纱基布与PTFE膜覆合而成,本实用新型可在300℃高温下长期使用,对1μm以下粉尘过滤效率可达到99.995%。
447 | 一种锂电池隔膜生产方法及横向拉伸机 | CN102241142A | 发明专利 | 驳回 | 2011-05-16 | 2011-11-16 | B29C69/00(2006.01)I;B29C55/14(2006.01)I;B29C71/02(2006.01)I;B29K23/00(2006.01)N | 吴敏;马驰;琚晓晖;陈春;刘金云;赵东波 | 中材科技股份有限公司; 南京天翼专利代理有限责任公司 | 南京天翼专利代理有限责任公司 | 本发明涉及一种锂电池隔膜生产方法,步骤如下:将聚烯烃树脂原料熔融挤出,制得聚烯烃树脂膜片;聚烯烃树脂膜片在110~150℃下晶化处理;晶化处理后的聚烯烃树脂膜片进行冷拉伸,拉伸比为1.1~1.5;接着在110~150℃下进行纵向拉伸,拉伸比为3~5,然后热定型得到薄膜;薄膜在110~150℃下分两步进行横向拉伸,每步的拉伸角度不同,拉伸角度的范围依次为10~14°和8~12°,拉伸比为3~5,然后热定型;最后在90~140℃下进行热处理,制得锂电池隔膜还涉及一种横向拉伸机,包括导轨,拉伸区域中设有两个拉伸角,拉伸角的范围依次为10~14°和8~12°,其中,拉伸角是相对应导轨的夹角。
448 | 特种玻璃电熔窑 | CN202063819U | 实用新型 | 终止 | 2011-05-16 | 2011-12-07 | C03B5/027(2006.01)I | 祖群;陈世超;周建淼;吴嘉培;来志宏;唐秀凤;黄松林;武文静;姜宇;王振鹏 | 中材科技股份有限公司; 南京天翼专利代理有限责任公司 | 南京天翼专利代理有限责任公司 | 本实用新型属于特种玻璃制品高温熔融技术领域。由底插电极,碹顶,熔化部,成型部,保温层和供电系统组成。其中熔化部呈正方形,应用侧插电极和底插电极作为工作电极,采用scott接线方式进行供电。玻璃熔化部和成型部均有保温层。本实用新型采用侧插棒电极和底插棒状钼电极供电,利用玻璃液电阻导电发热。利用侧插棒电极使玻璃液内部热点温度以及温度梯度分布极其稳定。窑炉寿命1年以上。尤其适用于特种玻璃的熔制。
449 | 一种聚烯烃微多孔膜的制备方法及其所得的微多孔膜 | CN102285108B | 发明授权 | 有效-授权 | 2011-05-14 | 2013-09-25 | B29C55/14(2006.01)I;B29C47/92(2006.01)I;B29K23/00(2006.01)N;B29L7/00(2006.01)N | 陈春;琚晓晖;吴敏;马驰;刘金云;赵东波 | 中材科技股份有限公司; 南京天翼专利代理有限责任公司 | 南京天翼专利代理有限责任公司 | 本发明公开了一种聚烯烃微多孔膜的制备方法及其所得的微多孔膜。其制备方法为将聚烯烃熔融挤出经过牵伸和冷却形成无孔膜;将上述无孔膜横向拉伸后,片晶层化热处理;将步骤b所得膜纵向拉伸后,热处理;所得聚烯烃微多孔膜包含纵向和横向长径比为1.1∶1-5∶1的孔;且纵向和横向上拉伸强度比为1.2∶1-4∶1;厚度波动范围≤±2.5%;纵向热收缩≤2%,横向热收缩≤1%。本发明生产设备简单,成本低和环境友好,所得膜含有近椭圆形的孔,同时具有较高的横向拉伸强度、较好的抗撕裂强度、热收缩率小以及厚度波动小,且在制作过程中不添加任何晶型成核剂或任何可以形成孔的成孔材料等。
450 | 一种聚烯烃微多孔膜的制备方法及其所得的微多孔膜 | CN102285108A | 发明专利 | 有效-授权 | 2011-05-14 | 2011-12-21 | B29C55/14(2006.01)I;B29C47/92(2006.01)I;B29K23/00(2006.01)N;B29L7/00(2006.01)N | 陈春;琚晓晖;吴敏;马驰;刘金云;赵东波 | 中材科技股份有限公司; 南京天翼专利代理有限责任公司 | 南京天翼专利代理有限责任公司 | 本发明公开了一种聚烯烃微多孔膜的制备方法及其所得的微多孔膜。其制备方法为:将聚烯烃熔融挤出经过牵伸和冷却形成无孔膜;将上述无孔膜横向拉伸后,片晶层化热处理;将步骤b所得膜纵向拉伸后,热处理;所得聚烯烃微多孔膜包含纵向和横向长径比为1.1∶1-5∶1的孔;且纵向和横向上拉伸强度比为1.2∶1-4∶1;厚度波动范围≤±2.5%;纵向热收缩≤2%,横向热收缩≤1%。本发明生产设备简单,成本低和环境友好,所得膜含有近椭圆形的孔,同时具有较高的横向拉伸强度、较好的抗撕裂强度、热收缩率小以及厚度波动小,且在制作过程中不添加任何晶型成核剂或任何可以形成孔的成孔材料等。
451 | 聚烯烃薄膜及其制备方法 | CN102241832B | 发明授权 | 有效-授权 | 2011-05-14 | 2013-08-28 | C08J9/28(2006.01)I;C08L23/00(2006.01)I;B29C55/12(2006.01)I;B29C67/04(2006.01)I;H01M2/16(2006.01)I | 琚晓晖;陈春;吴敏;马驰;刘金云;赵东波 | 中材科技股份有限公司; 南京天翼专利代理有限责任公司 | 南京天翼专利代理有限责任公司 | 本发明提供一种湿法多步拉伸工艺制备的聚烯烃薄膜及其制备方法和装置。制备的薄膜厚度10-100μm,透气性10-150S/in2·100cc·1.22KPa,平均孔径100-1000nm,膜破温度110-160℃,拉伸强度50-250MPa,穿刺强力200-500g/μm,孔隙率25-45%。其制备是将聚烯烃树脂与成孔剂在较高温度下熔融均匀混合,通过挤出机模头1挤出来熔体依次经过竖直冷却辊、水平冷却辊冷却成为固态厚片;冷却后的厚片经过萃取和加热烘干,依次经过第一步纵向拉伸取向、第二步双向同步拉伸和第三步横向扩幅拉伸过程后的树脂,在烧结温度120~200℃下烧结定型得到聚烯烃薄膜。
452 | 聚烯烃薄膜及其制备方法 | CN102241832A | 发明专利 | 有效-授权 | 2011-05-14 | 2011-11-16 | C08J9/28(2006.01)I;C08L23/00(2006.01)I;B29C55/12(2006.01)I;B29C67/04(2006.01)I;H01M2/16(2006.01)I | 琚晓晖;陈春;吴敏;马驰;刘金云;赵东波 | 中材科技股份有限公司; 南京天翼专利代理有限责任公司 | 南京天翼专利代理有限责任公司 | 本发明提供一种湿法多步拉伸工艺制备的聚烯烃薄膜及其制备方法和装置。制备的薄膜厚度10-100μm,透气性10-150S/in2·100cc·1.22KPa,平均孔径100-1000nm,膜破温度110-160℃,拉伸强度50-250MPa,穿刺强力200-500g/μm,孔隙率25-45%。其制备是将聚烯烃树脂与成孔剂在较高温度下熔融均匀混合,通过挤出机模头1挤出来熔体依次经过竖直冷却辊、水平冷却辊冷却成为固态厚片;冷却后的厚片经过萃取和加热烘干,依次经过第一步纵向拉伸取向、第二步双向同步拉伸和第三步横向扩幅拉伸过程后的树脂,在烧结温度120~200℃下烧结定型得到聚烯烃薄膜。
453 | 一种PPs复合针刺毡覆膜滤料的制备方法 | CN102275373A | 发明专利 | 有效-授权 | 2011-04-26 | 2011-12-14 | B32B37/06(2006.01)I;B32B37/10(2006.01)I;B32B38/18(2006.01)I;B01D39/14(2006.01)I;D06M15/256(2006.01)I;D06M15/263(2006.01)I;D06M101/30(2006.01)N | 范凌云;徐涛;费传军;周诚;何青;匡新波;宋尚军;白耀宗 | 中材科技股份有限公司; 南京天翼专利代理有限责任公司 | 南京天翼专利代理有限责任公司 | 本发明涉及一种PPs复合针刺毡覆膜滤料的制备方法,其特征在于将PPs纤维与化纤混合组成的混合纤维覆在PPs基布的上下表面针刺成素毡,再经表面处理剂表面处理后,与PTFE膜高温热压覆合而成;前述混合纤维中,PPs纤维的重量百分含量为60%~85%,其余为化纤;前述表面处理剂由下述组分按重量比配制而成:丙烯酸酯1%~5%,四氟乳液2%~15%,防水剂1%~8%,偶联剂1%~12%,抗氧化剂1%~5%,余量为水。本发明对1μm以下粉尘过滤效率可达到99.99%,可避免PPs复合针刺毡深层过滤带来的滤料堵塞现象,将有效降低系统过滤阻力,减少清灰次数。这两种效果的综合叠加,使得PPs复合针刺毡覆膜滤料的使用寿命相对普通PPs针刺毡滤料来说得到大幅提高。
454 | 一种PPs复合针刺毡覆膜滤料的制备方法 | CN102275373B | 发明授权 | 有效-授权 | 2011-04-26 | 2014-08-20 | B32B37/06(2006.01)I;B32B37/10(2006.01)I;B32B38/18(2006.01)I;B01D39/14(2006.01)I;D06M15/256(2006.01)I;D06M15/263(2006.01)I;D06M101/30(2006.01)N | 范凌云;徐涛;费传军;周诚;何青;匡新波;宋尚军;白耀宗 | 中材科技股份有限公司; 南京天翼专利代理有限责任公司 | 南京天翼专利代理有限责任公司 | 本发明涉及一种PPs复合针刺毡覆膜滤料的制备方法,其特征在于将PPs纤维与化纤混合组成的混合纤维覆在PPs基布的上下表面针刺成素毡,再经表面处理剂表面处理后,与PTFE膜高温热压覆合而成;前述混合纤维中,PPs纤维的重量百分含量为60%~85%,其余为化纤;前述表面处理剂由下述组分按重量比配制而成丙烯酸酯1%~5%,四氟乳液2%~15%,防水剂1%~8%,偶联剂1%~12%,抗氧化剂1%~5%,余量为水。本发明对1μm以下粉尘过滤效率可达到99.99%,可避免PPs复合针刺毡深层过滤带来的滤料堵塞现象,将有效降低系统过滤阻力,减少清灰次数。这两种效果的综合叠加,使得PPs复合针刺毡覆膜滤料的使用寿命相对普通PPs针刺毡滤料来说得到大幅提高。
455 | 改变参与纱锭数量制备拐角预成型体的方法 | CN102134786B | 发明授权 | 有效-授权 | 2011-04-20 | 2012-11-14 | D04C1/06(2006.01)I | 蒋云;朱建勋;王宇 | 中材科技股份有限公司; 南京天翼专利代理有限责任公司 | 南京天翼专利代理有限责任公司 | 一种改变参与纱锭数量制备拐角预成型体的方法,包括下列步骤1)以第一芯模(1)为几何中心,对称、均布编织设备,按第一方向(3)开始编织;2)编织至第一芯模(1)内侧的拐角处(1-1)时,开始按规律不断减少参与编织的纱锭数量,编织至第一芯模(1)外侧的拐角处(1-2)为止;3)以第二芯模(2)为几何中心,对称、均布编织设备,从第二芯模(2)的外侧拐角处(2-2)按第二方向(4)继续编织,按规律不断增加参与编织的纱锭数量,编织至第二芯模(2)内侧拐角处(2-1)后,以此位置的纱线列数全部参与编织直至芯模(2)的尾端,即得拐角预成型体;采用本发明编织的预成型体单元纱线连续、结构完整,有利于提高复合材料的力学性能。
456 | 改变参与纱锭数量制备拐角预成型体的方法 | CN102134786A | 发明专利 | 有效-授权 | 2011-04-20 | 2011-07-27 | D04C1/06(2006.01)I | 蒋云;朱建勋;王宇 | 中材科技股份有限公司; 南京天翼专利代理有限责任公司 | 南京天翼专利代理有限责任公司 | 一种改变参与纱锭数量制备拐角预成型体的方法,包括下列步骤:1)以第一芯模(1)为几何中心,对称、均布编织设备,按第一方向(3)开始编织;2)编织至第一芯模(1)内侧的拐角处(1-1)时,开始按规律不断减少参与编织的纱锭数量,编织至第一芯模(1)外侧的拐角处(1-2)为止;3)以第二芯模(2)为几何中心,对称、均布编织设备,从第二芯模(2)的外侧拐角处(2-2)按第二方向(4)继续编织,按规律不断增加参与编织的纱锭数量,编织至第二芯模(2)内侧拐角处(2-1)后,以此位置的纱线列数全部参与编织直至芯模(2)的尾端,即得拐角预成型体;采用本发明编织的预成型体单元纱线连续、结构完整,有利于提高复合材料的力学性能。
457 | 凹槽形异形截面增强织物的编织方法及采用的编织阳模 | CN102140731B | 发明授权 | 有效-授权 | 2011-03-15 | 2012-10-03 | D04C1/00(2006.01)I;D04C1/02(2006.01)I | 张立泉;黄学峰;阮见;朱梦蝶;梁素兰 | 中材科技股份有限公司; 南京天翼专利代理有限责任公司 | 南京天翼专利代理有限责任公司 | 本发明涉及凹槽形异形截面增强织物的编织方法及采用的编织阳模,可以采用整体编织法编织成型。所述凹槽形异形截面增强织物的编织方法包括以下步骤(a)将织物芯模与补偿模具组合成编织阳模,在编织阳模的外部编织增强织物,所述织物芯模具有凹槽形异形截面,所编织的增强织物在任一横截面上的内型面周长等于该横截面上织物芯模在该横截面上的外型面周长;(b)当增强织物编织完成后,将补偿模具撤出编织阳模,对增强织物施加指向织物芯模内部的外力,使增强织物完全贴附于织物芯模的外表面,完成凹槽形异形截面复合材料增强织物的成型。本发明使用补偿模具,简化了成型制造工艺,使增强织物的内部纤维分布均匀,增强织物的成型效果良好。
458 | 凹槽形异形截面增强织物的编织方法及采用的编织阳模 | CN102140731A | 发明专利 | 有效-授权 | 2011-03-15 | 2011-08-03 | D04C1/00(2006.01)I;D04C1/02(2006.01)I | 张立泉;黄学峰;阮见;朱梦蝶;梁素兰 | 中材科技股份有限公司; 南京天翼专利代理有限责任公司 | 南京天翼专利代理有限责任公司 | 本发明涉及凹槽形异形截面增强织物的编织方法及采用的编织阳模,可以采用整体编织法编织成型。所述凹槽形异形截面增强织物的编织方法包括以下步骤:(a)将织物芯模与补偿模具组合成编织阳模,在编织阳模的外部编织增强织物,所述织物芯模具有凹槽形异形截面,所编织的增强织物在任一横截面上的内型面周长等于该横截面上织物芯模在该横截面上的外型面周长;(b)当增强织物编织完成后,将补偿模具撤出编织阳模,对增强织物施加指向织物芯模内部的外力,使增强织物完全贴附于织物芯模的外表面,完成凹槽形异形截面复合材料增强织物的成型。本发明使用补偿模具,简化了成型制造工艺,使增强织物的内部纤维分布均匀,增强织物的成型效果良好。
459 | 恒速下降测厚仪 | CN102128606A | 发明专利 | 有效-授权 | 2010-12-28 | 2011-07-20 | G01B21/08(2006.01)I | 严洁;熊松炉;沈伟;张瀚洋 | 中材科技股份有限公司; 南京天翼专利代理有限责任公司 | 南京天翼专利代理有限责任公司 | 本发明公开了一种恒速下降测厚仪,包括控制机构和测量头,所述控制机构包括手轮、连接轴和传动装置,传动装置与测量头固连,并带动测量头上下移动;连接轴一端连接手轮,一端设有阻尼器,连接轴中部穿过传动装置并与其固连。本发明结构简单,通过机械方式实现了测厚仪上测量头恒速下降,且无需耗费电能。
460 | 恒速下降测厚仪 | CN102128606B | 发明授权 | 有效-授权 | 2010-12-28 | 2013-06-12 | G01B21/08(2006.01)I | 严洁;熊松炉;沈伟;张瀚洋 | 中材科技股份有限公司; 南京天翼专利代理有限责任公司 | 南京天翼专利代理有限责任公司 | 本发明公开了一种恒速下降测厚仪,包括控制机构和测量头,所述控制机构包括手轮、连接轴和传动装置,传动装置与测量头固连,并带动测量头上下移动;连接轴一端连接手轮,一端设有阻尼器,连接轴中部穿过传动装置并与其固连。本发明结构简单,通过机械方式实现了测厚仪上测量头恒速下降,且无需耗费电能。
461 | 多组分纤维电池隔膜湿态条件下的厚度与压力测量装置 | CN201983985U | 实用新型 | 终止 | 2010-12-28 | 2011-09-21 | G01N3/12(2006.01)I;G01B5/06(2006.01)I;G01L9/00(2006.01)I | 戴旭鹏;高维泰;杨红梅;沈维海;熊松炉;朱益梅 | 中材科技股份有限公司; 南京天翼专利代理有限责任公司 | 南京天翼专利代理有限责任公司 | 本实用新型公开一种多组分纤维电池隔膜湿态条件下的厚度与压力测量装置,装置包括压缩机构和能够测得压缩行程的厚度测量机构,压缩机构包括施压板、受压板,受压板与本体外壳之间设有压力传感器,压力传感器安装于本体外壳内壁上。在应用时,将电池隔膜置于施压板和受压板之间,厚度测量机构可实时测得压缩机构对湿态条件下的多组分纤维电池隔膜的压缩厚度,并结合压力传感器传递至计算机的压力信号,分析得到对应压缩厚度下的电池隔膜压力,从而得到多组分纤维电池隔膜在湿态条件下的压力随厚度变化的关系曲线,并分析得到其压缩弹性。
462 | 剑杆机织光边布方法 | CN102011252A | 发明专利 | 视为撤回 | 2010-12-23 | 2011-04-13 | D03D47/50(2006.01)I | 秦向荣;刘峰;韩进华;王纯军 | 中材科技股份有限公司; 南京天翼专利代理有限责任公司 | 南京天翼专利代理有限责任公司 | 本发明提供一种减轻劳动强度、提高生产效率的剑杆机织光边布方法。它是将热熔丝作为边经纱经过织造织到布边中,布边经过热辊的压烫,热熔丝熔化将布边经纬纱粘连在一起形成薄片,该薄片冷却后经过剪刀剪切形成光边。本发明通过热融边技术的使用,达到用剑杆织机取代有梭织机的目的,这不仅提高了产品质量,减轻了劳动强度,而且取得了比较好的经济效益。
463 | 一种用于将接结纱线锁住缠绕纱线的自动开口成型装置 | CN102011268A | 发明专利 | 有效-授权 | 2010-12-23 | 2011-04-13 | D04B25/02(2006.01)I;D04B27/10(2006.01)I | 梁素兰;阮见;胡方田;张立泉 | 中材科技股份有限公司; 南京天翼专利代理有限责任公司 | 南京天翼专利代理有限责任公司 | 本发明提供一种结构简单,操作维护方便,生产效率较高的用于将接结纱线锁住缠绕纱线的自动开口成型装置。它包括转动的喂纱盘,喂纱盘的周向设置有导纱装置;一个沿轴向移动的设置在固定支座上的钩针固定套,钩针均布在钩针固定套的周向;在固定支座的周向均布有与钩针一一对应的开口片;在固定支座上还设置有轴向移动的推盘;开口片的后端铰接在固定支座上,一连杆的两端分别与推盘和开口片铰接;在开口片的前端下部具有钩针通道;推盘、钩针固定套及喂纱盘同轴;当推盘驱动装置推动推盘向喂纱盘方向轴向移动时,开口片前端沿径向向钩针固定套的轴线摆动,并使得钩针通道位于钩针的轴向移动方向上。
464 | 一种用于将接结纱线锁住缠绕纱线的自动开口成型装置 | CN102011268B | 发明授权 | 有效-授权 | 2010-12-23 | 2013-06-26 | D04B25/02(2006.01)I;D04B27/10(2006.01)I | 梁素兰;阮见;胡方田;张立泉 | 中材科技股份有限公司; 南京天翼专利代理有限责任公司 | 南京天翼专利代理有限责任公司 | 本发明提供一种结构简单,操作维护方便,生产效率较高的用于将接结纱线锁住缠绕纱线的自动开口成型装置。它包括转动的喂纱盘,喂纱盘的周向设置有导纱装置;一个沿轴向移动的设置在固定支座上的钩针固定套,钩针均布在钩针固定套的周向;在固定支座的周向均布有与钩针一一对应的开口片;在固定支座上还设置有轴向移动的推盘;开口片的后端铰接在固定支座上,一连杆的两端分别与推盘和开口片铰接;在开口片的前端下部具有钩针通道;推盘、钩针固定套及喂纱盘同轴;当推盘驱动装置推动推盘向喂纱盘方向轴向移动时,开口片前端沿径向向钩针固定套的轴线摆动,并使得钩针通道位于钩针的轴向移动方向上。
465 | 一种隔音隔热岩棉毡的制备方法 | CN102101314A | 发明专利 | 终止 | 2010-11-25 | 2011-06-22 | B28B1/32(2006.01)I | 王志明 | 中材科技股份有限公司; 南京天翼专利代理有限责任公司 | 南京天翼专利代理有限责任公司 | 本发明涉及一种隔音隔热岩棉毡的制备方法,包括如下步骤:1)在水力碎浆机中加入水,用硫酸调节水的pH值到2.5-4.0之间,投入岩棉、矿棉或岩棉和矿棉混合料疏解成浓浆;2)将浓浆送入配浆池中,加入pH值=2.5-4.0的水,配成重量浓度为2.5‰-1wt%的浆料;3)将浆料送入除渣设备中进行除渣;4)将经除渣后的浆料送入网前箱形成均匀的湿毡,采用负压的方式去除湿毡中的水分;5)将湿毡输送到施胶网上,喷洒乳液型丙烯酸酯类粘结剂;6)将施胶后的湿毡送入烘干设备进行烘干,即制得成品。采用本发明制得的岩棉毡质地均匀,厚度只有1mm到15mm;柔软密实,回弹性好,易于剪裁和随形;耐温温度可达600℃。
466 | 一种隔音隔热岩棉毡的制备方法 | CN102101314B | 发明授权 | 终止 | 2010-11-25 | 2012-06-27 | B28B1/32(2006.01)I | 王志明 | 中材科技股份有限公司; 南京天翼专利代理有限责任公司 | 南京天翼专利代理有限责任公司 | 本发明涉及一种隔音隔热岩棉毡的制备方法,包括如下步骤1)在水力碎浆机中加入水,用硫酸调节水的pH值到2.5-4.0之间,投入岩棉、矿棉或岩棉和矿棉混合料疏解成浓浆;2)将浓浆送入配浆池中,加入pH值=2.5-4.0的水,配成重量浓度为2.5‰-1wt%的浆料;3)将浆料送入除渣设备中进行除渣;4)将经除渣后的浆料送入网前箱形成均匀的湿毡,采用负压的方式去除湿毡中的水分;5)将湿毡输送到施胶网上,喷洒乳液型丙烯酸酯类粘结剂;6)将施胶后的湿毡送入烘干设备进行烘干,即制得成品。采用本发明制得的岩棉毡质地均匀,厚度只有1mm到15mm;柔软密实,回弹性好,易于剪裁和随形;耐温温度可达600℃。
467 | 可补偿机械式纱线张力控制装置 | CN101974823A | 发明专利 | 有效-授权 | 2010-11-12 | 2011-02-16 | D03D47/34(2006.01)I | 赵谦;梁素兰;阮见;张立泉 | 中材科技股份有限公司; 南京天翼专利代理有限责任公司 | 南京天翼专利代理有限责任公司 | 本发明提供一种结构简单紧凑、纱线补偿量大、零件少、易加工、易装配、成本低、使用方便、能有效提高生产效率的可补偿机械式纱线张力控制装置。本可补偿机械式纱线张力控制装置,包括一个转动设置在固定支座上的回纱盘,回纱盘内具有供纱线穿过的径向通道,所述径向通道的一端开口在回纱盘的周面上,另一端开口在回纱盘轴线处的端面上;在固定支座上设置有手动调节套,在手动调节套与回纱盘之间设置有在常态时使得回纱盘相对于手动调节套顺时针或逆时针转动的卷簧。
468 | 可补偿机械式纱线张力控制装置 | CN101974823B | 发明授权 | 有效-授权 | 2010-11-12 | 2011-09-21 | D03D47/34(2006.01)I | 赵谦;梁素兰;阮见;张立泉 | 中材科技股份有限公司; 南京天翼专利代理有限责任公司 | 南京天翼专利代理有限责任公司 | 本发明提供一种结构简单紧凑、纱线补偿量大、零件少、易加工、易装配、成本低、使用方便、能有效提高生产效率的可补偿机械式纱线张力控制装置。本可补偿机械式纱线张力控制装置,包括一个转动设置在固定支座上的回纱盘,回纱盘内具有供纱线穿过的径向通道,所述径向通道的一端开口在回纱盘的周面上,另一端开口在回纱盘轴线处的端面上;在固定支座上设置有手动调节套,在手动调节套与回纱盘之间设置有在常态时使得回纱盘相对于手动调节套顺时针或逆时针转动的卷簧。
469 | 一种石材复合板 | CN201843289U | 实用新型 | 终止 | 2010-11-02 | 2011-05-25 | E04F13/077(2006.01)I;E04F15/02(2006.01)I | 王晓文;匡宁;郑云;李若谷 | 中材科技股份有限公司; 南京天翼专利代理有限责任公司 | 南京天翼专利代理有限责任公司 | 本实用新型公开了一种石材复合板,包括经发泡填充的三维中空复合板和设置在三维中空复合板上的石材,石材和三维中空复合板固联为一体,三维中空复合板是由三维中空织物通过基体浸润固化而成,三维中空织物包括上表面层(2)、下表面层(4)和中间连接芯,中间连接芯由多组平行设置的绒经(3)组成,绒经(3)分别连接上表面层(2)和下表面层(4)。本实用新型可解决复合板易变形易开裂的缺点,并且具有质量轻、强度高、保温、隔音和阻燃等优点。
470 | 一种铂金旧漏板的清洗方法 | CN101935844A | 发明专利 | 终止 | 2010-10-08 | 2011-01-05 | C23G1/20(2006.01)I | 杨兴无;纪周礼;朱根娣 | 中材科技股份有限公司; 南京天翼专利代理有限责任公司 | 南京天翼专利代理有限责任公司 | 本发明公开了一种铂金旧漏板清洗方法,包括如下步骤:1)利用物理方法对旧漏板表面粘附的玻璃或耐火材料残渣进行预处理;2)将预处理后的旧漏板置于500~700℃的碱性溶剂中浸泡30~60min;3)将碱性溶剂浸泡后的旧漏板放入弱酸槽中进行冷却和中和处理;4)将中和处理后的旧漏板在热水槽中浸泡和振荡;5)将热水槽中浸泡和振荡后的旧漏板置于冷水槽中以清水冲洗,并将残余玻璃清除干净;6)以清水冲洗干净,干燥后备用。本发明具有清洗效率高、作业周期短、操作简单方便、安全环保性好等优点,适宜于在铂合金旧漏板及其它含玻璃粘渣的铂合金材料清洗处理等行业使用。
471 | 一种铂金旧漏板的清洗方法 | CN101935844B | 发明授权 | 终止 | 2010-10-08 | 2012-05-23 | C23G1/20(2006.01)I | 杨兴无;纪周礼;朱根娣 | 中材科技股份有限公司; 南京天翼专利代理有限责任公司 | 南京天翼专利代理有限责任公司 | 本发明公开了一种铂金旧漏板的清洗方法,包括如下步骤1)利用物理方法对旧漏板表面粘附的玻璃或耐火材料残渣进行预处理;2)将预处理后的旧漏板置于500~700℃的碱性溶剂中浸泡30~60min;3)将碱性溶剂浸泡后的旧漏板放入弱酸槽中进行冷却和中和处理;4)将中和处理后的旧漏板在热水槽中浸泡和振荡;5)将热水槽中浸泡和振荡后的旧漏板置于冷水槽中以清水冲洗,并将残余玻璃清除干净;6)以清水冲洗干净,干燥后备用。本发明具有清洗效率高、作业周期短、操作简单方便、安全环保性好等优点,适宜于在铂合金旧漏板及其它含玻璃粘渣的铂合金材料清洗处理等行业使用。
472 | 一种可控制收缩量的聚四氟乙烯膜热处理设备及方法 | CN101905124A | 发明专利 | 有效-授权 | 2010-07-28 | 2010-12-08 | B01D71/36(2006.01)I;B01D67/00(2006.01)I | 邓志刚;项朝卫;何宏;黄箭玲;宋尚军;白耀宗 | 中材科技股份有限公司; 南京天翼专利代理有限责任公司 | 南京天翼专利代理有限责任公司 | 本发明提供一种将纵向拉伸过的聚四氟乙烯滤膜进行热收缩的设备及方法,利用该设备可以控制聚四氟乙烯滤膜的收缩量,缩短生产周期,提高生产效率,消除滤膜纵向上的应力,减少极细纤维的存在,提高滤膜的强度和透气率该设备包括把聚四氟乙烯膜以恒张力恒线速送入炉体的放卷装置炉体以恒张力恒线速把聚四氟乙烯膜牵引出炉体的收卷装置;炉体内具有加热装置聚四氟乙烯膜依次绕过的多个主动辊多个用于检测任意相邻两个主动辊之间的聚四氟乙烯膜张力的张力检测装置;每个主动辊分别与变频电机的输出轴相连;每个张力检测装置的输出接与变频器相连的可编程控制器,每个变频器和与两个主动辊中的后面一个主动辊相连的变频电机连接。
473 | 一种可控制收缩量的聚四氟乙烯膜热处理设备及方法 | CN101905124B | 发明授权 | 有效-授权 | 2010-07-28 | 2013-09-25 | B01D71/36(2006.01)I;B01D67/00(2006.01)I | 邓志刚;项朝卫;何宏;黄箭玲;宋尚军;白耀宗 | 中材科技股份有限公司; 南京天翼专利代理有限责任公司 | 南京天翼专利代理有限责任公司 | 本发明提供一种将纵向拉伸过的聚四氟乙烯滤膜进行热收缩的设备及方法,利用该设备可以控制聚四氟乙烯滤膜的收缩量,缩短生产周期,提高生产效率,消除滤膜纵向上的应力,减少极细纤维的存在,提高滤膜的强度和透气率该设备包括把聚四氟乙烯膜以恒张力恒线速送入炉体的放卷装置炉体以恒张力恒线速把聚四氟乙烯膜牵引出炉体的收卷装置;炉体内具有加热装置聚四氟乙烯膜依次绕过的多个主动辊多个用于检测任意相邻两个主动辊之间的聚四氟乙烯膜张力的张力检测装置;每个主动辊分别与变频电机的输出轴相连;每个张力检测装置的输出接与变频器相连的可编程控制器,每个变频器和与两个主动辊中的后面一个主动辊相连的变频电机连接。
474 | 储纱机构 | CN201746650U | 实用新型 | 终止 | 2010-07-28 | 2011-02-16 | D03D49/06(2006.01)I;D03D49/08(2006.01)I | 华永明;杨春玉 | 中材科技股份有限公司; 南京天翼专利代理有限责任公司 | 南京天翼专利代理有限责任公司 | 本实用新型提供了一种纱筒轴转速一致稳定的储纱机构,其包括纱筒轴、与纱筒轴转动连接的底座,还包括设置在底座上的、与纱筒轴接触连接的制动块。通过制动块对转动的纱筒轴形成一定的阻尼,防止纱筒轴转动过快使得绕出的纱线过长,影响纱线的张力和错误的断纱信号。
475 | 纱线张紧机构 | CN201842935U | 实用新型 | 终止 | 2010-07-28 | 2011-05-25 | D03D49/12(2006.01)I | 华永明;杨春玉 | 中材科技股份有限公司; 南京天翼专利代理有限责任公司 | 南京天翼专利代理有限责任公司 | 本实用新型提供一种结构简单、性能可靠的纱线张紧机构,其包括在两个同轴的孔之间设置的可相对于孔轴线移动的张力杆,在常态时使张力杆偏离孔轴线的弹性元件。使用该张紧机构时,把纱线从两个同轴的孔内穿过,并使得纱线与偏离孔轴线的张力杆接触,在使张力杆偏离孔轴线的弹性元件的作用下,纱线被张紧。
476 | 一种可控制收缩量的聚四氟乙烯膜热处理设备 | CN201744308U | 实用新型 | 终止 | 2010-07-28 | 2011-02-16 | B01D71/36(2006.01)I;B01D67/00(2006.01)I | 邓志刚;项朝卫;何宏;黄箭玲;宋尚军;白耀宗 | 中材科技股份有限公司; 南京天翼专利代理有限责任公司 | 南京天翼专利代理有限责任公司 | 本实用新型提供一种将纵向拉伸过的聚四氟乙烯滤膜进行热收缩的设备,利用该设备可以控制聚四氟乙烯滤膜的收缩量,缩短生产周期,提高生产效率,消除滤膜纵向上的应力,减少极细纤维的存在,提高滤膜的强度和透气率该设备包括把聚四氟乙烯膜以恒张力恒线速送入炉体的放卷装置炉体以恒张力恒线速把聚四氟乙烯膜牵引出炉体的收卷装置;炉体内具有加热装置聚四氟乙烯膜依次绕过的多个主动辊多个用于检测任意相邻两个主动辊之间的聚四氟乙烯膜张力的张力检测装置;每个主动辊分别与变频电机的输出轴相连;每个张力检测装置的输出接与变频器相连的可编程控制器,每个变频器和与两个主动辊中的后面一个主动辊相连的变频电机连接。
477 | 一种将聚四氟乙烯膜喂入链铗装置中的喂入机构 | CN101905819A | 发明专利 | 有效-授权 | 2010-07-16 | 2010-12-08 | B29C55/20(2006.01)I;B29L7/00(2006.01)I;B65H20/02(2006.01)I | 李登科;黄箭玲;宋尚军;白耀宗;费传军;项朝卫;赵东波 | 中材科技股份有限公司; 南京天翼专利代理有限责任公司 | 南京天翼专利代理有限责任公司 | 本发明提供一个张力、速度稳定可靠,纵拉基带喂入平整、无损伤,操作简单的聚四氟乙烯滤膜横拉生产的喂入机构。该喂入机构包括设置在相对的静铗板之间的托板,在托板上方设置有压板,压板与托板之间有供聚四氟乙烯膜通过的间隙;所述喂入机构包括用于将聚四氟乙烯膜以恒线速恒张力送入所述间隙的放卷装置;放卷装置与托板之间设置有位于聚四氟乙烯膜两侧的两对剪辊,每对剪辊由用于夹紧聚四氟乙烯膜侧部的、相平行的上辊和下辊组成。
478 | 一种将聚四氟乙烯膜喂入链铗装置中的喂入机构 | CN101905819B | 发明授权 | 有效-授权 | 2010-07-16 | 2012-08-22 | B29C55/20(2006.01)I;B29L7/00(2006.01)I;B65H20/02(2006.01)I | 李登科;黄箭玲;宋尚军;白耀宗;费传军;项朝卫;赵东波 | 中材科技股份有限公司; 南京天翼专利代理有限责任公司 | 南京天翼专利代理有限责任公司 | 本发明提供一个张力、速度稳定可靠,纵拉基带喂入平整、无损伤,操作简单的聚四氟乙烯滤膜横拉生产的喂入机构。该喂入机构包括设置在相对的静铗板之间的托板,在托板上方设置有压板,压板与托板之间有供聚四氟乙烯膜通过的间隙;所述喂入机构包括用于将聚四氟乙烯膜以恒线速恒张力送入所述间隙的放卷装置;放卷装置与托板之间设置有位于聚四氟乙烯膜两侧的两对剪辊,每对剪辊由用于夹紧聚四氟乙烯膜侧部的、相平行的上辊和下辊组成。
479 | 多层聚四氟乙烯膜及其制备方法及装置 | CN101879419A | 发明专利 | 有效-授权 | 2010-07-06 | 2010-11-10 | B01D71/36(2006.01)I;B01D69/12(2006.01)I;B01D67/00(2006.01)I | 董浩宇;琚晓晖;周群;赵东波;黄箭玲;李登科 | 中材科技股份有限公司; 南京天翼专利代理有限责任公司 | 南京天翼专利代理有限责任公司 | 本发明提供一种强度较高、孔径小的多层聚四氟乙烯膜及其制备方法和装置。多层聚四氟乙烯膜孔径小于1μm;断裂伸长率(50-200)%。其制备是将两个以上的单层聚四氟乙烯膜分别在50~150℃下加热脱脂、1~6倍湿拉伸后,上下对齐叠合在一起经过导向辊组,经过导向辊组时在150~280℃下干燥把油脂脱离干净;再经过在温度180~300℃下、5~18倍的纵拉辊组的拉伸后形成纵拉带;纵拉带经过扩幅机组被横向拉伸后,在烧结温度280~500℃下烧结定型得到多层聚四氟乙烯膜。
480 | 多层聚四氟乙烯膜及其制备方法及装置 | CN101879419B | 发明授权 | 有效-授权 | 2010-07-06 | 2012-05-23 | B01D71/36(2006.01)I;B01D69/12(2006.01)I;B01D67/00(2006.01)I | 董浩宇;琚晓晖;周群;赵东波;黄箭玲;李登科 | 中材科技股份有限公司; 南京天翼专利代理有限责任公司 | 南京天翼专利代理有限责任公司 | 本发明提供一种强度较高、孔径小的多层聚四氟乙烯膜及其制备方法和装置。多层聚四氟乙烯膜孔径小于1μm;断裂伸长率(50-200)%。其制备是将两个以上的单层聚四氟乙烯膜分别在50~150℃下加热脱脂、1~6倍湿拉伸后,上下对齐叠合在一起经过导向辊组,经过导向辊组时在150~280℃下干燥把油脂脱离干净;再经过在温度180~300℃下、5~18倍的纵拉辊组的拉伸后形成纵拉带;纵拉带经过扩幅机组被横向拉伸后,在烧结温度280~500℃下烧结定型得到多层聚四氟乙烯膜。
481 | 脱圈自停装置 | CN201801662U | 实用新型 | 终止 | 2010-06-21 | 2011-04-20 | D01H13/14(2006.01)I | 杨勇;许杰;胡圣宁;朱海兵;黄庆 | 中材科技股份有限公司; 南京天翼专利代理有限责任公司 | 南京天翼专利代理有限责任公司 | 本实用新型提出一种脱圈自停装置,包括底座。底座上设置有2个轴支座、支架以及触杆。转轴通过定位卡盘安装在2个轴支座之间。导纱钩设置于转轴的中部。支架和触杆分别设置于导纱钩的两侧。脱圈自停装置还包括控制电路。控制电路包括电源和继电器。导纱钩连接于电源的第一电极,触杆通过继电器连接于电源的第二电极。继电器的输出连接至控制主机运转和停止的变频器。本实用新型可以达到取代操作人员人为控制,提高生产效率、产品成品率、原丝利用率,降低工人劳动强度,并提高粗纱纱团内在质量。本实用新型不仅提高了产品质量,减轻了劳动强度,而且取得了比较好的经济效益。?
482 | 一种整体夹芯多孔织物 | CN101845699A | 发明专利 | 视为撤回 | 2010-06-11 | 2010-09-29 | D03D13/00(2006.01)I;D03D15/00(2006.01)I | 张艳红;匡宁;郑云;邹清 | 中材科技股份有限公司; 南京天翼专利代理有限责任公司 | 南京天翼专利代理有限责任公司 | 一种整体夹芯多孔织物,包括由第一上层地经纱(1)、第二上层地经纱(2)和上层面纬纱(3)交织形成的上层面(10),由第一下层地经纱(4)、第二下层地经纱(5)和下层面纬纱(6)交织形成的下层面(11),上、下层面均至少有一层,第一绒经(7)、第二绒经(8)与夹芯层纬纱(9)交织形成夹芯层,并还与上层面纬纱(3)、下面层纬纱(6)交织。本发明可设计性强、适宜规模化织造。与普通的夹芯类织物相比,纬向纤维体积含量明显增加,可有效提高织物的纬向强度、模量;芯层的通道更为清晰,有利于进行预埋、填充等功能性开发;无损检测,后期修补、维护更为方便。本发明可广泛用于轨道交通领域、增强大理石材、双层储罐等领域。
483 | 一种整体夹芯多孔织物 | CN201713642U | 实用新型 | 终止 | 2010-06-11 | 2011-01-19 | D03D13/00(2006.01)I;D03D15/00(2006.01)I | 张艳红;匡宁;郑云;邹清 | 中材科技股份有限公司; 南京天翼专利代理有限责任公司 | 南京天翼专利代理有限责任公司 | 一种整体夹芯多孔织物,包括由第一上层地经纱(1)、第二上层地经纱(2)和上层面纬纱(3)交织形成的上层面(10),由第一下层地经纱(4)、第二下层地经纱(5)和下层面纬纱(6)交织形成的下层面(11),上、下层面均至少有一层,第一绒经(7)、第二绒经(8)与夹芯层纬纱(9)交织形成夹芯层,并还与上层面纬纱(3)、下面层纬纱(6)交织。本实用新型可设计性强、适宜规模化织造。与普通的夹芯类织物相比,纬向纤维体积含量明显增加,可有效提高织物的纬向强度、模量;芯层的通道更为清晰,有利于进行预埋、填充等功能性开发;无损检测,后期修补、维护更为方便。本实用新型可广泛用于轨道交通领域、增强大理石材、双层储罐等领域。
484 | 成膜剂的制备方法和含有该成膜剂的浸润剂 | CN101831078B | 发明授权 | 有效-授权 | 2010-05-25 | 2011-09-21 | C08G81/00(2006.01)I;C08G63/676(2006.01)I;C08G59/20(2006.01)I;C08G59/64(2006.01)I;C03C25/32(2006.01)I | 杨琴;刘颖 | 中材科技股份有限公司; 南京天翼专利代理有限责任公司 | 南京天翼专利代理有限责任公司 | 本发明涉及成膜剂的制备方法及含有上述方法所得成膜剂的浸润剂,所得成膜剂只需与偶联剂配合,即可得到增强效果好的玻璃纤维用浸润剂。所述成膜剂的制备方法采用以下步骤(1)二元羧酸和/或酸酐和二元醇单体进行聚合反应,得到羧基封端的聚酯;(2)加入双端环氧基的线性环氧树脂,使35%~55%的环氧基团和聚酯的端羧基进行开环接枝反应;(3)加入胺类化合物,与剩余环氧基团的60%~90%进行开环反应,然后中和,生成阳离子聚合物。所述浸润剂由偶联剂、上述制备方法所得成膜剂和水组成,浸润剂中的固体质量占总质量的2.5%~10%,偶联剂中的固体质量占浸润剂固体质量的2%~10%,成膜剂中的固体质量占浸润剂固体质量的90%~98%。
485 | 成膜剂的制备方法和含有该成膜剂的浸润剂 | CN101831078A | 发明专利 | 有效-授权 | 2010-05-25 | 2010-09-15 | C08G81/00(2006.01)I;C08G63/676(2006.01)I;C08G59/20(2006.01)I;C08G59/64(2006.01)I;C03C25/32(2006.01)I | 杨琴;刘颖 | 中材科技股份有限公司; 南京天翼专利代理有限责任公司 | 南京天翼专利代理有限责任公司 | 本发明涉及成膜剂的制备方法及含有上述方法所得成膜剂的浸润剂,所得成膜剂只需与偶联剂配合,即可得到增强效果好的玻璃纤维用浸润剂。所述成膜剂的制备方法采用以下步骤:(1)二元羧酸和/或酸酐和二元醇单体进行聚合反应,得到羧基封端的聚酯;(2)加入双端环氧基的线性环氧树脂,使35%~55%的环氧基团和聚酯的端羧基进行开环接枝反应;(3)加入胺类化合物,与剩余环氧基团的60%~90%进行开环反应,然后中和,生成阳离子聚合物。所述浸润剂由偶联剂、上述制备方法所得成膜剂和水组成,浸润剂中的固体质量占总质量的2.5%~10%,偶联剂中的固体质量占浸润剂固体质量的2%~10%,成膜剂中的固体质量占浸润剂固体质量的90%~98%。
486 | 聚四氟乙烯片材挤出模具 | CN201669866U | 实用新型 | 终止 | 2010-04-19 | 2010-12-15 | B29C47/12(2006.01)I;B29L7/00(2006.01)N;B29K27/18(2006.01)N | 杨溪;董浩宇;宋尚军;白耀宗 | 中材科技股份有限公司; 南京天翼专利代理有限责任公司 | 南京天翼专利代理有限责任公司 | 本实用新型提供一个膨化聚四氟乙烯糊膏片材挤出模具,在一定的压力下,膨化聚四氟乙烯糊膏经过所述挤出模具内的流道的合理变化,最后赋予模具出口处膨化聚四氟乙烯糊膏片材足够的力学强度、宽度与厚度的均匀性、密度均匀性和孔隙率均匀性,为后两道的纵向拉伸、横向扩幅成高质量的膜奠定基础。该挤出模具,具有一个供聚四氟乙烯糊膏挤出的流道,所述流道包括依次相连的入口段、蓄水池段、中段、阻流段、末段;沿着流道的长度方向,入口段孔径逐渐缩小,蓄水池段、中段和阻流段均在宽度上渐扩、在厚度上渐缩;末段是具有厚度、宽度的聚四氟乙烯片材成型段。
487 | 多排托梁式大漏板底板成型方法及模具 | CN101791647B | 发明授权 | 终止 | 2010-04-15 | 2013-05-29 | B21D22/00(2006.01)I;C03B37/083(2006.01)I | 纪周礼;董鹤峰;胡培欣;赵健 | 中材科技股份有限公司; 南京天翼专利代理有限责任公司 | 南京天翼专利代理有限责任公司 | 本发明提供一种能够保证多排托梁式铂合金漏板底板凸棱形状位置精度的成型模具及制造方法。成型模具主要包括用于底板凸棱成型的、相对应的上模和底模,底模两侧固定有保证合模精度的侧面挡块,且两端各有一个定位销。成型方法是在板材上冲制漏嘴安装孔及定位孔,每对定位孔确定一条凸棱的位置,每对定位孔分别处于板材纵向两端;每对定位孔之间的距离均相等,且相邻两对定位孔的间距相等。板材通过两个定位销定位放置于底模上,然后合模,将成型模具置于压力机中压制出凸棱;逐次成型,即得到多凸棱底板;最后去除底板两端带有定位孔的余量部分,整形得到符合要求的底板。
488 | 多排托梁式大漏板底板成型方法及模具 | CN101791647A | 发明专利 | 终止 | 2010-04-15 | 2010-08-04 | B21D22/00(2006.01)I;C03B37/083(2006.01)I | 纪周礼;董鹤峰;胡培欣;赵健 | 中材科技股份有限公司; 南京天翼专利代理有限责任公司 | 南京天翼专利代理有限责任公司 | 本发明提供一种能够保证多排托梁式铂合金漏板底板凸槽形状位置精度的成型模具及制造方法。成型模具主要包括用于底板凸槽成型的、相对应的上模和底模,底模两侧固定有保证合模精度的侧面挡块,且两端各有一个定位销。成型方法是在板材上冲制漏嘴安装孔及定位孔,每对定位孔确定一条凸槽的位置,每对定位孔分别处于板材纵向两端;每对定位孔之间的距离均相等,且相邻两对定位孔的间距相等。板材通过两个定位销定位放置于底模上,然后合模,将成型模具置于压力机中压制出凸槽;逐次成型,即得到多凸槽底板;最后去除底板两端带有定位孔的余量部分,整形得到符合要求的底板。
489 | 滤料的检测设备 | CN201643851U | 实用新型 | 终止 | 2010-04-15 | 2010-11-24 | B01D35/00(2006.01)I | 周群;黄箭玲;严荣楼 | 中材科技股份有限公司; 南京天翼专利代理有限责任公司 | 南京天翼专利代理有限责任公司 | 本实用新型提出一种结构简单、操作方便,能够对液体过滤效率检测的检测设备,它能很好地固定过滤材料,测试结果精确,尤其适用于覆膜滤料的检测。该滤料的检测设备包括垂直对齐的上杯和下杯,上杯与下杯之间用于放置滤料;上杯设置在上固定环上,上固定环设置在上固定架上,上固定架与上固定块连接;下杯设置在下固定环上,下固定环设置在下固定架上,下固定架与下固定块连接;上固定块和下固定块均滑动设置在立轴上;下杯的下端口接于一抽滤装置上。
490 | 一种可调节两个辊筒间距的同步传动及张紧装置 | CN202007057U | 实用新型 | 终止 | 2010-01-07 | 2011-10-12 | B65H79/00(2006.01)I;F16H7/08(2006.01)I | 黄箭玲;宋尚军;白耀宗;项朝卫;吴鹏;邓志刚 | 中材科技股份有限公司; 南京天翼专利代理有限责任公司 | 南京天翼专利代理有限责任公司 | 本实用新型提供一种适合在高温环境下使用的、可以较大幅度地调节辊筒间距,并在有间隙存在时两个辊筒仍然保持主动同步传动状态,且间接调节方便,使用可靠的可调节辊筒间距的同步传动及张紧装置。它包括设置在上辊传动轮上的上辊筒、设置在下辊传动轮上的下辊筒;下辊传动轮设置在可相对于上辊筒移动以改变上辊筒与下辊筒间距的间距调节装置上;上辊传动轮和下辊传动轮通过链或带传动,以使得形成上辊筒与下辊筒同步相向联动;它还包括使得所述链或带处于张紧状态的张紧机构。
491 | 梳理机的输入部件 | CN201553828U | 实用新型 | 终止 | 2009-12-16 | 2010-08-18 | D01G15/40(2006.01)I | 朱平;章君荣;费传军;张剑 | 中材科技股份有限公司; 南京天翼专利代理有限责任公司 | 南京天翼专利代理有限责任公司 | 本实用新型提出了一种梳理机的输入部件,包括四辊喂入机构、刺辊、小漏底,四辊喂入机构包括两个上喂入辊和两个下喂入辊。梳理机的输入部件增加转移辊,设置在下喂入辊下方并靠近刺辊,且转移辊上金属针布的齿尖的朝向与上喂入辊上金属针布的齿尖的朝向相同,转移辊的转向与下喂入辊相同、与刺辊相反。本实用新型在下喂入辊下方且靠近刺辊的位置增加一转移辊,解决了在梳理喂入时,部分玻璃纤维从刺辊与下喂入辊间的缝隙落下,缠绕下喂入辊,影响连续正常生产、损伤机械、使质量产生波动的难题。
492 | 耐高温空气滤纸及其制备方法 | CN101725086A | 发明专利 | 驳回 | 2009-12-11 | 2010-06-09 | D21H27/08(2006.01)I;D21H17/46(2006.01)I | 马驰;王莹;陈晓燕;吴敏;卢猛;王志明 | 中材科技股份有限公司; 南京天翼专利代理有限责任公司 | 南京天翼专利代理有限责任公司 | 本发明的目的在于提供一种耐高温空气滤纸及其制备方法。所述耐高温空气滤纸包括玻璃纤维空气滤纸和形成于其表面的树脂层,其中树脂层的质量为玻璃纤维空气滤纸的3~15%。所述的玻璃纤维空气滤纸优选以无碱超细玻璃微纤维为主要原料,混合无碱连续玻璃纤维短切丝以及少量有机纤维打浆成型,后将稀释5~20倍的耐高温水溶性树脂喷洒或溢流施加于基层,烘干,制成的空气滤纸过滤效率可达到99.995%以上。本发明的耐高温空气滤纸具有较好的抗张强度和挺度,并且可在200~350℃环境下持续使用,可应用于超洁净烘箱或高温空气净化设备和系统。
493 | 抗铅枝晶穿透电池隔膜的制备方法 | CN101702427B | 发明授权 | 有效-授权 | 2009-11-23 | 2011-07-20 | H01M2/16(2006.01)I | 王志明;刘金云;汪海杰;沈维海;陈春;戴旭鹏 | 中材科技股份有限公司; 南京天翼专利代理有限责任公司 | 南京天翼专利代理有限责任公司 | 本发明提供抗铅枝晶穿透电池隔膜的制备方法,由高碱玻璃微纤维、中碱玻璃微纤维、中碱玻璃纤维短切丝和有机纤维按18-24∶9-15∶1-1.5∶1-1.5的质量比经湿法工艺加工后形成均一的毡状产品,其中高碱玻璃微纤维包括39°SR和/或44°SR高碱玻璃微纤维,中碱玻璃微纤维包括39°SR、44°SR、49°SR、54°SR和59°SR中碱玻璃微纤维,中碱玻璃纤维短切丝包括6μm/6mm、9μm/9mm中碱玻璃纤维短切丝,有机纤维包括6mm/2.5D的皮芯结构涤纶纤维、6mm/2D的聚丙烯纤维、6mm/3.5D的聚四氟乙烯纤维和6mm/2D的聚丙烯腈纤维。所得抗铅枝晶穿透电池隔膜可显著提高电池的抗枝晶穿透能力。
494 | 抗铅枝晶穿透电池隔膜的制备方法 | CN101702427A | 发明专利 | 有效-授权 | 2009-11-23 | 2010-05-05 | H01M2/16(2006.01)I | 王志明;刘金云;汪海杰;沈维海;陈春;戴旭鹏 | 中材科技股份有限公司; 南京天翼专利代理有限责任公司 | 南京天翼专利代理有限责任公司 | 本发明提供抗铅枝晶穿透电池隔膜的制备方法,由高碱玻璃微纤维、中碱玻璃微纤维、中碱玻璃纤维短切丝和有机纤维按18-24∶9-15∶1-1.5∶1-1.5的质量比经湿法工艺加工后形成均一的毡状产品,其中高碱玻璃微纤维包括39°SR和/或44°SR高碱玻璃微纤维,中碱玻璃微纤维包括39°SR、44°SR、49°SR、54°SR和59°SR中碱玻璃微纤维,中碱玻璃纤维短切丝包括6μm/6mm、9μm/9mm中碱玻璃纤维短切丝,有机纤维包括6mm/2.5D的皮芯结构涤纶纤维、6mm/2D的聚丙烯纤维、6mm/3.5D的聚四氟乙烯纤维和6mm/2D的聚丙烯腈纤维。所得抗铅枝晶穿透电池隔膜可显著提高电池的抗枝晶穿透能力。
495 | 玻璃球制造装置 | CN101633551B | 发明授权 | 有效-授权 | 2009-09-09 | 2011-08-24 | C03B19/10(2006.01)I | 王晓磊;周建淼;祖群;董鹤崟;刘劲松;武文静;王振朋;蔡增伟 | 中材科技股份有限公司; 南京天翼专利代理有限责任公司 | 南京天翼专利代理有限责任公司 | 本发明提出一种玻璃球制造装置,包括翻转件、驱动件、支撑件、承接件以及接料件。其中,翻转件具有第一端与第二端。驱动件与翻转件转动地连接于第一端,支撑件与翻转件转动地连接于第一端与第二端之间。承接件设置于翻转件与接料件之间。接料件具有落球孔,该落球孔设置于第二端的正下方。采用本发明提供的玻璃球制造装置制成的玻璃球成球率高,并且利用此装置在短时间内能使玻璃液连续阶段冷却和成型,便于扩大生产能力和提高劳动生产率。
496 | [中文]玻璃球制造装置 | CN101633551A | 发明专利 | 有效-授权 | 2009-09-09 | -- | C03B19/10 | [中文]王晓磊周建淼祖群董鹤崟刘劲松武文静王振朋蔡增伟 | 中材科技股份有限公司; 南京天翼专利代理有限责任公司 | [中文]南京天翼专利代理有限责任公司 | 本发明提出一种玻璃球制造装置,包括翻转件、驱动件、支撑件、承接件以及接料件。其中,翻转件具有第一端与第二端。驱动件与翻转件转动地连接于第一端,支撑件与翻转件转动地连接于第一端与第二端之间。承接件设置于翻转件与接料件之间。接料件具有落球孔,该落球孔设置于第二端的正下方。采用本发明提供的玻璃球制造装置制成的玻璃球成球率高,并且利用此装置在短时间内能使玻璃液连续阶段冷却和成型,便于扩大生产能力和提高劳动生产率。
497 | 玻璃球制造装置 | CN201473440U | 实用新型 | 终止-避重放弃 | 2009-09-09 | 2010-05-19 | C03B19/10(2006.01)I | 周建淼;王晓磊;祖群;董鹤崟;刘劲松;武文静;王振朋;蔡增伟 | 中材科技股份有限公司; 南京天翼专利代理有限责任公司 | 南京天翼专利代理有限责任公司 | 本实用新型提出一种玻璃球制造装置,包括翻转件、驱动件、支撑件、承接件以及接料件。其中,翻转件具有第一端与第二端。驱动件与翻转件转动地连接于第一端,支撑件与翻转件转动地连接于第一端与第二端之间。承接件设置于翻转件与接料件之间。接料件具有落球孔,该落球孔设置于第二端的正下方。采用本实用新型提供的玻璃球制造装置制成的玻璃球成球率高,并且利用此装置在短时间内能使玻璃液连续阶段冷却和成型,便于扩大生产能力和提高劳动生产率。
498 | [中文]高性能玻璃纤维用组成物 | CN101549958A | 发明专利 | 有效-授权 | 2009-05-05 | -- | C03C13/00 | [中文]祖群陈汉仪刘建勋 | 中材科技股份有限公司; 南京天翼专利代理有限责任公司 | [中文]南京天翼专利代理有限责任公司 | 本发明涉及一种高性能玻璃纤维用组成物,包含:SiO<sub>2</sub>:55~63wt%、Al<sub>2</sub>O<sub>3</sub>:23~26wt%、MgO:11.5~14.5wt%、CeO<sub>2</sub>:0.5~2.5wt%、Li<sub>2</sub>O:0~0.5wt%、Bi<sub>2</sub>O<sub>3</sub>:0~1.5wt%、WO<sub>3</sub>:0~1.5wt%,其余为不可避免的杂质;前述Li<sub>2</sub>O、Bi<sub>2</sub>O<sub>3</sub>、WO<sub>3</sub>的含量不同时为零。采用本发明为原料,可用现有耐火材料构造的熔窑、拉丝炉进行熔制和拉丝生产高性能玻璃纤维,降低了生产难度,成本低,具备良好的可生产性,适应工业的连续化生产,并可节约能源,且生产出的高性能玻璃纤维可作为树脂基复合材料的增强材料,具有强度高、耐腐蚀、耐高温、质量轻的特性。
499 | 高性能玻璃纤维用组成物 | CN101549958 | 发明授权 | 有效-授权 | 2009-05-05 | 2009-10-07 | C03C13/00(2006.01)I;C03B37/022(2006.01)I | 祖群;陈汉仪;刘建勋 | 中材科技股份有限公司; 南京天翼专利代理有限责任公司 | 南京天翼专利代理有限责任公司 | 本发明涉及一种高性能玻璃纤维用组成物,包含:SiO2:55~63wt%、Al2O3:23~26wt%、MgO:11.5~14.5wt%、CeO2:0.5~2.5wt%、Li2O:0~0.5wt%、Bi2O3:0~1.5wt%、WO3:0~1.5wt%,其余为不可避免的杂质;前述Li2O、Bi2O3、WO3的含量不同时为零。采用本发明为原料,可用现有耐火材料构造的熔窑、拉丝炉进行熔制和拉丝生产高性能玻璃纤维,降低了生产难度,成本低,具备良好的可生产性,适应工业的连续化生产,并可节约能源,且生产出的高性能玻璃纤维可作为树脂基复合材料的增强材料,具有强度高、耐腐蚀、耐高温、质量轻的特性。
500 | 聚四氟乙烯膜的脱脂装置 | CN201386069 | 实用新型 | 终止 | 2009-04-24 | 2010-01-20 | C08J5/18(2006.01)I;C08L27/18(2006.01)I | 吴鹏;赵东波;项朝卫;时志权;杨溪;董浩宇;李登科;邓志刚 | 中材科技股份有限公司; 南京天翼专利代理有限责任公司 | 南京天翼专利代理有限责任公司 | 本实用新型涉及一种聚四氟乙烯膜的脱脂装置,可以在聚四氟乙烯膜生产中的双向拉伸过程前控制聚四氟乙烯膜含油量,保证聚四氟乙烯膜的性能。所述聚四氟乙烯膜的脱脂装置,包括依次连通的保温箱、冷凝器和风机,保温箱内设有传输机构、加热装置、控温装置。作为本实用新型的改进,所述冷凝器上设有进水口和出水口,冷凝器内还设有冷凝器隔板,冷凝器隔板将冷凝器分为两个独立区域,一个区域与进水口和出水口连通,另一个区域与第一气体通道和第二气体通道连通。该聚四氟乙烯膜的脱脂装置结构简单,操作方便,在参数设定稳定的情况下能精确实现膜含油控制,保证聚四氟乙烯膜的性能。
501 | 一种起圈织物 | CN101603231 | 发明专利 | 视为撤回 | 2009-03-26 | 2009-12-16 | D03D27/08(2006.01)I;D03D13/00(2006.01)I | 匡宁;张建钟;张艳红;胡方田;邹清 | 中材科技股份有限公司; 南京天翼专利代理有限责任公司 | 南京天翼专利代理有限责任公司 | 本发明涉及一种起圈织物,包括由上层地经纱(1)、(2)和上层面纬纱(3)交织形成的上层面(9),由下层地经纱(4)、(5)和纬纱(6)交织形成的下层面(10),上、下层面均至少有一层,其特征在于织物上、下层面上的纬纱(3)和(6)除了分别与本层的地经纱(1)、(2)和(4)、(5)交织外,还和捆绑纱(7)、起圈纱(8)进行交织。本发明具有可设计性强、适宜规模化织造的优点。由于本发明表面附有大量的毛圈,可有效增加界面间的接触面积,达到提高层间剪切性能及材料抗分层的能力的目的。因此本发明可广泛用作界面间的连接材料、复合材料的耐磨损材料。
502 | 起圈织物 | CN201447543U | 实用新型 | 终止 | 2009-03-26 | 2010-05-05 | D03D27/08(2006.01)I;D03D13/00(2006.01)I | 匡宁;张建钟;张艳红;胡方田;邹清 | 中材科技股份有限公司; 南京天翼专利代理有限责任公司 | 南京天翼专利代理有限责任公司 | 本实用新型涉及一种起圈织物,包括由上层地经纱(1、2)和上层面纬纱(3)交织形成的上层面(9),由下层地经纱(4、5)和纬纱(6)交织形成的下层面(10),上、下层面均至少有一层,其特征在于织物上、下层面上的纬纱(3)和(6)除了分别与本层的上层地经纱(1、2)和下层地经纱(4、5)交织外,还和捆绑纱(7)、起圈纱(8)进行交织。本实用新型具有可设计性强、适宜规模化织造的优点。由于本实用新型表面附有大量的毛圈,可有效增加界面间的接触面积,达到提高层间剪切性能及材料抗分层的能力的目的。因此本实用新型可广泛用作界面间的连接材料、复合材料的耐磨损材料。
503 | 自动上卷机构以及应用该机构的卷绕机 | CN101475105 | 发明授权 | 有效-授权 | 2009-01-21 | 2009-07-08 | B65H19/22(2006.01)I;B65H19/30(2006.01)I;B65H19/26(2006.01)I;B65H19/28(2006.01)I;B65H26/06(2006.01)I;B65H18/08(2006.01)I | 项朝卫;黄箭玲;赵东波 | 中材科技股份有限公司; 南京天翼专利代理有限责任公司 | 南京天翼专利代理有限责任公司 | 一种卷绕机的自动上卷机构,包括主体、底座和上布杆;主体与底座滑动连接,在动力驱动下作往复运动;主体的两侧设有对应的曲线导轨;上布杆沿该曲线导轨与主体滑动连接,在动力驱动下作往复运动;在上布杆上设有刀口;与上布杆对应位置还设有与上布杆平行的跟紧辊,该跟紧辊与被卷产品的光轴平行且位置对应;所述跟紧辊在动力驱动下作与光轴靠近或离开的往复运动。一种应用上述自动上卷机构的卷绕机,包括卷绕机架,该卷绕机架上安装有所述自动上卷机构、翻转机构、卷绕机构、横切装置、纵切装置和自动控制系统;自动控制系统连接控制机架上各个部件的动作;所述自动上卷机构还连接产品输送装置;所述卷绕机构连接翻转机构。
504 | [中文]自动上卷机构以及应用该机构的卷绕机 | CN101475105A | 发明专利 | 有效-授权 | 2009-01-21 | -- | B65H19/22 | [中文]项朝卫黄箭玲赵东波 | 中材科技股份有限公司; 南京天翼专利代理有限责任公司 | [中文]南京天翼专利代理有限责任公司 | 一种卷绕机的自动上卷机构,包括主体、底座和上布杆;主体与底座滑动连接,在动力驱动下作往复运动;主体的两侧设有对应的曲线导轨;上布杆沿该曲线导轨与主体滑动连接,在动力驱动下作往复运动;在上布杆上设有刀口;与上布杆对应位置还设有与上布杆平行的跟紧辊,该跟紧辊与被卷产品的光轴平行且位置对应;所述跟紧辊在动力驱动下作与光轴靠近或离开的往复运动。一种应用上述自动上卷机构的卷绕机,包括卷绕机架,该卷绕机架上安装有所述自动上卷机构、翻转机构、卷绕机构、横切装置、纵切装置和自动控制系统;自动控制系统连接控制机架上各个部件的动作;所述自动上卷机构还连接产品输送装置;所述卷绕机构连接翻转机构。
505 | 自动上卷机构以及应用该机构的卷绕机 | CN201362527 | 实用新型 | 终止-避重放弃 | 2009-01-21 | 2009-12-16 | B65H67/04(2006.01)I;B65H54/22(2006.01)I | 项朝卫;黄箭玲;赵东波 | 中材科技股份有限公司; 南京天翼专利代理有限责任公司 | 南京天翼专利代理有限责任公司 | 一种卷绕机的自动上卷机构,包括主体、底座和上布杆;主体与底座滑动连接,在动力驱动下作往复运动;主体的两侧设有对应的曲线导轨;上布杆沿该曲线导轨与主体滑动连接,在动力驱动下作往复运动;在上布杆上设有刀口;与上布杆对应位置还设有与上布杆平行的跟紧辊,该跟紧辊与被卷产品的光轴平行且位置对应;所述跟紧辊在动力驱动下作与光轴靠近或离开的往复运动。一种应用上述自动上卷机构的卷绕机,包括卷绕机架,该卷绕机架上安装有所述自动上卷机构、翻转机构、卷绕机构、横切装置、纵切装置和自动控制系统;自动控制系统连接控制机架上各个部件的动作;所述自动上卷机构还连接产品输送装置;所述卷绕机构连接翻转机构。
506 | 一种超细连续玻璃纤维生产用坩埚 | CN201347401 | 实用新型 | 终止 | 2009-01-21 | 2009-11-18 | C03B5/027(2006.01)I | 刘劲松;许远方;巩晶晶;王福平 | 中材科技股份有限公司; 南京天翼专利代理有限责任公司 | 南京天翼专利代理有限责任公司 | 本实用新型一种超细连续玻璃纤维生产用坩埚,其特征在于坩埚内设有二块板状引电电极,前述板状引电电极沿坩埚中心线布置在坩埚内的两侧,其底部距离坩埚底部的上表面50~100mm,相对于坩埚底部为倾斜设置,两块板状引电电极的距离为坩埚长度的0.8~本实用新型克服了全铂坩埚的缺点,不仅能满足超细连续纤维纱的生产要求,而且明显地降低了贵金属铂合金的投入,大大降低了生产成本。
507 | 特种纤维玻璃熔制方法及其专用电熔窑炉 | CN101456664 | 发明授权 | 有效-授权 | 2008-12-26 | 2009-06-17 | C03B5/235(2006.01)I;C03C13/00(2006.01)I | 祖群;陈世超;周建淼;吴嘉培;来志宏;唐秀凤;徐闻天;黄松林;武文静;姜宇;王振鹏 | 中材科技股份有限公司; 南京天翼专利代理有限责任公司 | 南京天翼专利代理有限责任公司 | 一种特种纤维玻璃熔制方法,步骤是配制混合料、熔制、澄清。熔制前,电熔窑炉先进行烤窑;熔制过程中,维持窑炉热点温度在1500~1600℃正常运行;熔制时,熔化部内的玻璃液深大于600mm。所述方法的专用电熔窑炉,包括电极、熔化部、成型部供电系统。熔化部池壁的下部设有过桥流液洞,成型部的底部设有与之对应的过桥流液洞,两个过桥流液洞通过过桥连通。熔化部的横截面是正方形;熔化部上设有的拱形碹顶;电极插在熔化部的底部插入炉内的高度为450~550mm。成全对称布置;供电系统采用Scott方式给电极供电;熔化部的深度大于600mm。本发明适用于熔制难熔的特种玻璃料,应用本发明得到特种玻璃料玻璃球,具有良好的拉丝工艺性能。
508 | [中文]特种纤维玻璃熔制方法及其专用电熔窑炉 | CN101456664A | 发明专利 | 有效-授权 | 2008-12-26 | -- | C03B5/235 | [中文]祖群陈世超周建淼吴嘉培来志宏唐秀凤徐闻天黄松林武文静姜宇王振鹏 | 中材科技股份有限公司; 南京天翼专利代理有限责任公司 | [中文]南京天翼专利代理有限责任公司 | 一种特种纤维玻璃熔制方法,步骤是配制混合料、熔制、澄清。熔制前,电熔窑炉先进行烤窑;熔制过程中,维持窑炉热点温度在1500~1600℃正常运行;熔制时,熔化部内的玻璃液深大于600mm。所述方法的专用电熔窑炉,包括电极、熔化部、成型部供电系统。熔化部池壁的下部设有过桥流液洞,成型部的底部设有与之对应的过桥流液洞,两个过桥流液洞通过过桥连通。熔化部的横截面是正方形;熔化部上设有的拱形碹顶;电极插在熔化部的底部插入炉内的高度为450~550mm。成全对称布置;供电系统采用Scott方式给电极供电;熔化部的深度大于600mm。本发明适用于熔制难熔的特种玻璃料,应用本发明得到特种玻璃料玻璃球,具有良好的拉丝工艺性能。
509 | 多褶滤筒除尘器的机械振打清灰装置 | CN201329231 | 实用新型 | 终止 | 2008-12-26 | 2009-10-21 | B01D46/52(2006.01)I;B01D46/24(2006.01)I;B01D46/42(2006.01)I | 高维泰;郑简;冯杰;梁宇 | 中材科技股份有限公司; 南京天翼专利代理有限责任公司 | 南京天翼专利代理有限责任公司 | 本实用新型涉及一种多褶滤筒除尘器的机械振打清灰装置,其特征在于包括电机(1)、传动轴(5)、传振圈(8)、偏心砣(11);传动轴(5)的一端与电机(1)相联,可在电机(1)的带动下转动,其另一端用于伸入除尘器滤筒内;传振圈(8)至少为一个,安装在传动轴(5)上;偏心砣(11)通过横杆(27)安装在传动轴(5)上。本实用新型通过过滤筒内壁施加小幅度高频率的机械振荡对卡在折褶中的尘饼有非常好的清除作用,与高压反吹和压缩空气脉冲反吹相比大大降低了能耗。同时,由于清灰彻底,还能降低除尘器的过滤阻力,提高除尘器的工作能力。
510 | 一种直接纱拉丝机排线器 | CN201330223 | 实用新型 | 终止 | 2008-12-18 | 2009-10-21 | C03B37/03(2006.01)I | 曹伟;张祖光;范兆臣;王再勇;陶健;周怡 | 中材科技股份有限公司; 南京天翼专利代理有限责任公司 | 南京天翼专利代理有限责任公司 | 本实用新型涉及一种直接纱拉丝机排线器,包括排线电机、传动轴、传动轴套筒、摇臂、凸轮箱、排线凸轮、横移导轨、横移驱动机构、压辊、导纱器和安装底板,其特征在于还包括一个压力传感器(8)、一对轴承(14)和夹块(15),前述数字式压力传感器(8)设置安装底板(16)上,两只轴承(14)分别安装在传动轴套筒(3)的两端,夹块(15)固定在传动轴套筒上并与压力传感器(8)相连。本实用新型成功地解决了直接纱作业过程中的丝饼直径增量直接测量与卷绕压力的精确控制两大技术难点。避免了以往经常停机调整压辊的弊端,对维持拉丝作业的稳定性,提高生产质量有很重要作用。
511 | 拉丝漏板的漏嘴 | CN101423327 | 发明专利 | 驳回 | 2008-11-26 | 2009-05-06 | C03B37/083(2006.01)I | 来志宏;陈汉仪;祖群 | 中材科技股份有限公司; 南京天翼专利代理有限责任公司 | 南京天翼专利代理有限责任公司 | 本发明涉及一种拉丝漏板的漏嘴,其内孔直径上小、下大。本发明有效地减少了析晶、减少堵孔现象,稳定拉丝作业。本发明还非常适用于对现有拉丝漏板漏嘴的改造,只需用所需的标准钻头扩孔即可完成。
512 | 高过滤、抗静电覆膜复合针刺毡的制造方法 | CN101407976 | 发明授权 | 有效-授权 | 2008-11-26 | 2009-04-15 | D04H1/46(2006.01)I;D06M15/263(2006.01)I;D06M15/256(2006.01)I;D06M13/50(2006.01)I;D06M101/30(2006.01)N | 严荣楼;费传军;时志权;项朝卫;沈庆月;朱平;章君荣 | 中材科技股份有限公司; 南京天翼专利代理有限责任公司 | 南京天翼专利代理有限责任公司 | 本发明涉及一种高过滤、抗静电覆膜复合针刺毡的制造方法,其特征在于将复合针刺毡素毡经表面处理剂进行抗静电处理后,与聚四氟乙烯微孔膜通过热压覆合而成。本发明的抗静电性好,过滤效率高,耐折性强,使用寿命得到了较大的延长。
513 | [中文]高过滤、抗静电覆膜复合针刺毡的制造方法 | CN101407976A | 发明专利 | 有效-授权 | 2008-11-26 | -- | D04H1/46 | [中文]严荣楼费传军时志权项朝卫沈庆月朱平章君荣 | 中材科技股份有限公司; 南京天翼专利代理有限责任公司 | [中文]南京天翼专利代理有限责任公司 | 本发明涉及一种高过滤、抗静电覆膜复合针刺毡的制造方法,其特征在于将复合针刺毡素毡经表面处理剂进行抗静电处理后,与聚四氟乙烯微孔膜通过热压覆合而成。本发明的抗静电性好,过滤效率高,耐折性强,使用寿命得到了较大的延长。
514 | [中文]2.5维整体编织多通管织物的编织方法 | CN101503838A | 发明专利 | 有效-授权 | 2008-11-26 | -- | D03D3/00 | [中文]朱梦蝶蒋云朱建勋 | 中材科技股份有限公司; 南京天翼专利代理有限责任公司 | [中文]南京天翼专利代理有限责任公司 | 本发明涉及一种2.5维整体编织多通管织物的编织方法,其特征在于:(1)织物结构采用2.5维浅交弯联结构;(2)该织物的整体编织以芯模仿形编织,以保证织物的内型面尺寸;(3)织物分为两部分:连接体部分和通管部分;连接体是指连接通管的部分,通管为一个以上,通过同一个连接体连接;(4)通管下段需预置该部分的经纱;(5)同一平面的通管间的纬纱采用衬纬工艺将纬纱逐层衬入经纱层间;(6)连接体水平截面变大时采用移位加纱法增加经纱,移位加纱法可以达到有效改善加纱点的孔洞现象;(7)连接体水平截面变小时采用移位减纱法减少经纱。本发明织造出的2.5维多通管织物具有较好的整体性、成型可控、高损伤容限、耐冲击、抗分层和抗疲劳等优良性能。
515 | 2.5维整体编织多通管织物的编织方法 | CN101503838B | 发明授权 | 有效-授权 | 2008-11-26 | 2010-09-29 | D03D3/00(2006.01)I;D03D13/00(2006.01)I;D04C1/00(2006.01)I | 蒋云;朱梦蝶;朱建勋;吴超 | 中材科技股份有限公司; 南京天翼专利代理有限责任公司 | 南京天翼专利代理有限责任公司 | 本发明涉及一种2.5维整体编织多通管织物的编织方法,其特征在于(1)织物结构采用2.5维浅交弯联结构;(2)该织物的整体编织以芯模仿形编织,以保证织物的内型面尺寸;(3)织物分为两部分连接体部分和通管部分;连接体是指连接通管的部分,通管为一个以上,通过同一个连接体连接;(4)通管下段需预置该部分的经纱;(5)同一平面的通管间的纬纱采用衬纬工艺将纬纱逐层衬入经纱层间;(6)连接体水平截面变大时采用移位加纱法增加经纱,移位加纱法可以达到有效改善加纱点的孔洞现象;(7)连接体水平截面变小时采用移位减纱法减少经纱。本发明织造出的2.5维多通管织物具有较好的整体性、成型可控、高损伤容限、耐冲击、抗分层和抗疲劳等优良性能。
516 | 拉丝漏板的漏嘴 | CN201330224 | 实用新型 | 终止 | 2008-11-26 | 2009-10-21 | C03B37/08(2006.01)I | 来志宏;陈汉仪;祖群 | 中材科技股份有限公司; 南京天翼专利代理有限责任公司 | 南京天翼专利代理有限责任公司 | 本实用新型涉及一种拉丝漏板的漏嘴,其内孔上段的直径小于下段的直径。本实用新型有效地减少了析晶、减少堵孔现象,稳定拉丝作业。本实用新型还非常适用于对现有拉丝漏板漏嘴的改造,只需用所需的标准钻头扩孔即可完成。
517 | 玻璃纤维拉丝冷却器三维调节支撑架 | CN201309890 | 实用新型 | 终止 | 2008-11-24 | 2009-09-16 | C03B37/03(2006.01)I | 吕宝生;李小芳 | 中材科技股份有限公司; 南京天翼专利代理有限责任公司 | 南京天翼专利代理有限责任公司 | 一种玻璃纤维拉丝冷却器三维调节支撑架,包括X方向、Y方向和Z方向调节机构。Y方向调节机构由Y向丝杆、Y向导轨及Y向轴承箱构成,Y向导轨从向轴承箱中穿过,随着Y向丝杆的转动,Y向轴承箱可沿Y向导轨移动;X方向调节机构由X向丝杆、X向导轨、X向轴承箱构成,X向导轨的一端固定在Y向轴承箱上,另一端从X向轴承箱中穿过,随着X向丝杆的转动,X向轴承箱可沿X向导轨移动;Z方向调节机构由Z向丝杆、Z向导轨及Z向轴承箱构成,Z向导轨的一端穿过Z向轴承箱并通过U型连接件与X向轴承箱相接,随着Z向丝杆的转动,Z向轴承箱可沿Z向导轨移动。本实用新型可以精确地对冷却器进行空间位置调整,从而使冷却器长时间地稳定工作。
518 | 玻璃纤维针刺毡梳理机 | CN201309988 | 实用新型 | 终止 | 2008-11-18 | 2009-09-16 | D01G15/02(2006.01)I;D01G15/76(2006.01)I | 朱平;章君荣;费传军 | 中材科技股份有限公司; 南京天翼专利代理有限责任公司 | 南京天翼专利代理有限责任公司 | 玻璃纤维针刺毡梳理机,包括大漏底、入口、锡林、道夫、刺辊和小漏底,大漏底由前段和后段组成,大漏底设置在锡林下方,锡林设置在道夫和刺辊之间,小漏底设置在刺辊下方,锡林与大漏底的入口处设有转移辊,所述转移辊旋转方向与锡林的旋转方向相反;转移辊外包覆金属针布,与锡林的接点处,两者的金属针布的齿尖同向。本实用新型在原玻璃纤维针刺毡梳理机的结构上增加了一转移辊,使散落的玻璃纤维不会在大漏底的入口处悬挂堆积,消除了设备受损的隐患,提高了产品的质量,保障了生产的顺利进行。
519 | 桶 | CN101434308B | 发明授权 | 终止 | 2008-11-12 | 2010-08-25 | B65D8/04(2006.01)I | 夏涛;马斌;彭基成;黄欣 | 中材科技股份有限公司; 南京天翼专利代理有限责任公司 | 南京天翼专利代理有限责任公司 | 本发明涉及一种桶,包括桶壁、桶底,桶壁(3)是由可弯曲的片材(1)卷绕而成,桶壁(3)外侧的片材外边(2)处设有外压条(4),桶壁(3)内侧与外压条(4)相对应的位置处设有内压件(6),外压条(4)和内压件(6)通过可拆卸的连接方式将桶壁(3)紧固;桶壁(3)底部的外侧设有箍环(7),箍环压件(8)安装在桶壁(3)底部的内侧,两者可拆卸的相互连接将桶壁(3)的底部进一步固定;桶底(11)通过卡箍(9)、箍环(7)与桶壁(3)的底部可拆卸地连接。本发明使用简单工具即可进行组装,可以循环使用,特别适合于物料生产地和使用地距离远的场合,可大大降低包装物的回收费用。
520 | [中文]从废耐火材料中富集回收金属铂铑的方法 | CN101397608A | 发明专利 | 有效-授权 | 2008-11-12 | -- | C22B11/00 | [中文]蒋文爻颜科汤丹芬 | 中材科技股份有限公司; 南京天翼专利代理有限责任公司 | [中文]南京天翼专利代理有限责任公司 | 本发明涉及一种从废耐火材料中富集回收金属铂铑的方法,将废耐火材料的凝积有金属铂、铑的面层浸泡于氢氟酸中进行酸蚀浸泡,待该面层被浸泡到疏松后取出,经中和后对面层进行铲刮,将铲刮物进行水洗后得到混合精砂,对混合精砂进行筛选后得到富集了铂、铑的精砂,再用化学提纯法从精砂中提取铂、铑金属。与目前通用的机械粉碎、重力洗选富集回收铂铑法相比,本发明具有工艺设备简单,易于操作,节能省水,利于环保的特点,且避免了原料废托砖上的凝积于局部面层的铂铑金属在强力机械粉碎过程中被分散至整个体系而引起的富集损耗。本发明方法能使金属铂铑的富集效率提高20%以上。
521 | 从废耐火材料中富集回收金属铂铑的方法 | CN101397608B | 发明授权 | 有效-授权 | 2008-11-12 | 2010-06-09 | C22B11/00(2006.01)I;C22B7/00(2006.01)I | 蒋文爻;颜科;汤丹芬 | 中材科技股份有限公司; 南京天翼专利代理有限责任公司 | 南京天翼专利代理有限责任公司 | 本发明涉及一种从废耐火材料中富集回收金属铂铑的方法,将废耐火材料的凝积有金属铂、铑的面层浸泡于氢氟酸中进行酸蚀浸泡,待该面层被浸泡到疏松后取出,经中和后对面层进行铲刮,将铲刮物进行水洗后得到混合精砂,对混合精砂进行筛选后得到富集了铂、铑的精砂,再用化学提纯法从精砂中提取铂、铑金属。与目前通用的机械粉碎、重力洗选富集回收铂铑法相比,本发明具有工艺设备简单,易于操作,节能省水,利于环保的特点,且避免了原料废托砖上的凝积于局部面层的铂铑金属在强力机械粉碎过程中被分散至整个体系而引起的富集损耗。本发明方法能使金属铂铑的富集效率提高20%以上。
522 | 一种桶 | CN201309623 | 实用新型 | 终止 | 2008-11-12 | 2009-09-16 | B65D3/04(2006.01)I;B65D3/02(2006.01)I | 夏涛;马斌;彭基成;黄欣 | 中材科技股份有限公司; 南京天翼专利代理有限责任公司 | 南京天翼专利代理有限责任公司 | 本实用新型涉及一种桶,包括桶壁、桶底,桶壁(3)是由可弯曲的片材(1)卷绕而成,桶壁(3)外侧的片材外边(2)处设有外压条(4),桶壁(3)内侧与外压条(4)相对应的位置处设有内压件(6),外压条(4)和内压件(6)通过可拆卸的连接方式将桶壁(3)紧固;桶壁(3)底部的外侧设有箍环(7),箍环压件(8)安装在桶壁(3)底部的内侧,两者可拆卸的相互连接将桶壁(3)的底部进一步固定;箍环(7)和桶底(11)通过卡箍(9)可拆卸地连接。本实用新型使用简单工具即可进行组装,可以循环使用,特别适合于物料生产地和使用地距离远的场合,可大大降低包装物的回收费用。
523 | 混纺玻璃纤维覆膜过滤材料 | CN101406811 | 发明授权 | 有效-授权 | 2008-10-27 | 2009-04-15 | B01D69/12;B01D39/14;B01D71/36 | 严荣楼;时志权;董浩宇;李登科;邓志刚;杨溪;蒋睿 | 中材科技股份有限公司; 南京天翼专利代理有限责任公司 | 南京天翼专利代理有限责任公司 | 本发明涉及一种混纺玻璃纤维覆膜过滤材料,包括基布和聚四氟乙烯表面膜,首先用聚四氟乙烯纤维与玻璃纤维混纺形成基布,然后与聚四氟乙烯表面膜进行高温热压。本发明在玻璃纤维中加入聚四氟乙烯纤维不仅能够提高基布强度与柔软度,而且它与膨化微孔聚四氟乙烯薄膜在高温高压下会发生熔融复合,从而在不需要进行基布表面处理的条件下,大大提高玻璃纤维与聚四氟乙烯复合牢固度,有效提高覆膜过滤材料产品性能与使用寿命。
524 | [中文]混纺玻璃纤维覆膜过滤材料 | CN101406811A | 发明专利 | 有效-授权 | 2008-10-27 | -- | B01D69/12 | [中文]严荣楼时志权董浩宇李登科邓志刚杨溪蒋睿 | 中材科技股份有限公司; 南京天翼专利代理有限责任公司 | [中文]南京天翼专利代理有限责任公司 | 本发明涉及一种混纺玻璃纤维覆膜过滤材料,包括基布和聚四氟乙烯表面膜,首先用聚四氟乙烯纤维与玻璃纤维混纺形成基布,然后与聚四氟乙烯表面膜进行高温热压。本发明在玻璃纤维中加入聚四氟乙烯纤维不仅能够提高基布强度与柔软度,而且它与膨化微孔聚四氟乙烯薄膜在高温高压下会发生熔融复合,从而在不需要进行基布表面处理的条件下,大大提高玻璃纤维与聚四氟乙烯复合牢固度,有效提高覆膜过滤材料产品性能与使用寿命。
525 | 一种辊筒间隙调节装置 | CN201288255 | 实用新型 | 终止 | 2008-10-27 | 2009-08-12 | D06C3/06(2006.01)I;B65H77/00(2006.01)I | 黄箭玲;赵东波;项朝卫 | 中材科技股份有限公司; 南京天翼专利代理有限责任公司 | 南京天翼专利代理有限责任公司 | 本实用新型涉及辊筒间隙调节装置,包括上辊筒、下辊筒、下辊筒轴承座总成及汽缸,其特征在于还包括连杆齿轮机构,上辊筒(11)和下辊筒(3)通过连杆齿轮机构形成联动,通过调整连杆齿轮机构的连杆之间的夹角,即可调节上辊筒(11)和下辊筒(3)的间隙;下辊筒轴承座总成(5)通过螺纹副(2)和汽缸(1)相连,只可上下移动。本实用新型可保证在调节辊筒间隙过程中齿轮啮合间隙始终不会发生变化,并且辊筒间隙的调节幅度也比较大。
526 | 玻璃纤维坩埚拉丝连续式加球控制装置 | CN201288137 | 实用新型 | 终止 | 2008-10-22 | 2009-08-12 | C03B37/02(2006.01)I | 刘劲松;姜宇 | 中材科技股份有限公司; 南京天翼专利代理有限责任公司 | 南京天翼专利代理有限责任公司 | 一种玻璃纤维坩埚拉丝连续式加球控制装置,包括液位控制仪、变频器和变频器控制电路,变频器控制电路连接液位控制仪和变频器,控制电路根据液位控制仪输入的液位信号控制变频器的输出;所述变频器输出不同速度频率参数,对应电机不同转速参数频率值。本装置在不改变现有坩埚拉丝的液面指示条件,在作业过程中,实现连续加球,且一次动作的加球量少,避免间断加球时的一次加球量较大对玻璃液温度的影响。由于实现连续加球,液面控制精度比现有间断加球控制提高约50%。本实用新型更有利于产品质量要求较高的坩埚拉丝制品的生产。
527 | 玻璃纤维油烟过滤毡及其制造方法 | CN101376074 | 发明专利 | 驳回 | 2008-09-28 | 2009-03-04 | B01D39/20(2006.01);B32B5/26(2006.01) | 宋煜;汪海杰;陈晨;孙明山 | 中材科技股份有限公司; 南京天翼专利代理有限责任公司 | 南京天翼专利代理有限责任公司 | 本发明涉及一种玻璃纤维油烟过滤毡及其制造方法,所述玻璃纤维油烟过滤毡包括上层、中间层和下层,上、下两层厚度均为0.5-2.5mm,玻璃纤维丝量均为25-75克/平方米,中间层厚度为8-20mm,玻璃纤维丝量为50-150克/平方米。一种上述玻璃纤维油烟过滤毡的制造方法,将玻璃放入坩埚设备里熔化后形成玻璃纤维丝,玻璃纤维丝缠绕在转动的滚筒上,同时施加胶粘剂,坩埚的运行方向与滚筒的横截面形成夹角,停止缠绕玻璃纤维丝后铺设玻璃纤维丝,烘干定形。本发明所述玻璃纤维油烟过滤毡具有相当的容尘量同时风压损失也不大,易于工业化生产,可以在生产工艺过程中一次排布定形,既保证了产品生产的稳定和可靠,又降低了生产成本。
528 | 含超细粉体的碳纤维棒及其制备方法 | CN101376736B | 发明授权 | 有效-授权 | 2008-09-28 | 2010-12-15 | C08L63/10(2006.01)I;C08L63/00(2006.01)I;C08L67/06(2006.01)I;C08K7/06(2006.01)I;C08K3/14(2006.01)I;C08K3/38(2006.01)I;C08K3/22(2006.01)I;C08J5/04(2006.01)I;B29C70/52(2006.01)N | 张建钟;胡健明;胡方田;李博;朱建勋;汤丹芬;戴方毕;林杰奇 | 中材科技股份有限公司; 南京天翼专利代理有限责任公司 | 南京天翼专利代理有限责任公司 | 本发明涉及一种含超细粉体的碳纤维棒及其制备方法。所述碳纤维棒以碳纤维、超细粉体和热固型树脂为原料复合制备而成,其中碳纤维的重量含量>55%,碳纤维棒中填充的超细粉体的重量含量在10%以内,其余为热固型树脂。其制备方法包括如下步骤1)以热固型树脂为基体,碳纤维为增强体,在树脂溶液中加入与之对应的助剂,制得预混液;2)用偶联剂完全浸润超细粉体后,将超细粉体均匀分散到预混液中,制得混合液;3)将碳纤维在混合液中浸渍后,采用拉挤成型的方法制得含超细粉体的碳纤维棒。本发明的碳纤维棒具有耐腐蚀、耐酸碱、重量轻、柔韧性好、强度高等特点。用本发明的碳纤维棒成型的立体织物,可形成含超细粉体的复合材料预制体。本发明的碳纤维棒也可用于建筑加固行业。
529 | [中文]含超细粉体的碳纤维棒及其制备方法 | CN101376736A | 发明专利 | 有效-授权 | 2008-09-28 | -- | C08L63/10 | [中文]张建钟胡健明胡方田李博朱建勋汤丹芬戴方毕林杰奇 | 中材科技股份有限公司; 南京天翼专利代理有限责任公司 | [中文]南京天翼专利代理有限责任公司 | 本发明涉及一种含超细粉体的碳纤维棒及其制备方法。所述碳纤维棒以碳纤维、超细粉体和热固型树脂为原料复合制备而成,其中碳纤维的重量含量>55%,碳纤维棒中填充的超细粉体的重量含量在10%以内,其余为热固型树脂。其制备方法包括如下步骤1)以热固型树脂为基体,碳纤维为增强体,在树脂溶液中加入与之对应的助剂,制得预混液;2)用偶联剂完全浸润超细粉体后,将超细粉体均匀分散到预混液中,制得混合液;3)将碳纤维在混合液中浸渍后,采用拉挤成型的方法制得含超细粉体的碳纤维棒。本发明的碳纤维棒具有耐腐蚀、耐酸碱、重量轻、柔韧性好、强度高等特点。用本发明的碳纤维棒成型的立体织物,可形成含超细粉体的复合材料预制体。本发明的碳纤维棒也可用于建筑加固行业。
530 | 一种抗菌空气滤纸及其制备方法 | CN101349031B | 发明授权 | 有效-授权 | 2008-08-28 | 2011-05-25 | D21H27/08(2006.01)I;D21H13/40(2006.01)I;D21H21/36(2006.01)I | 陈春;徐新波;陈晓燕;卢猛;王莹 | 中材科技股份有限公司; 南京天翼专利代理有限责任公司 | 南京天翼专利代理有限责任公司 | 本发明的目的在于提供一种可有效抗菌、且结构简单的空气滤纸及其制备方法。所述抗菌空气滤纸包括滤纸基层和覆于其表面的抗菌剂,抗菌剂的质量为滤纸基层的0.05-1%。所述滤纸基层优选为玻璃微纤维空气滤纸,更优选由玻璃微纤维、无碱连续玻璃纤维短切丝和有机纤维或植物纤维制成的空气滤纸。所述抗菌剂优选为纳米载银离子抗菌剂。作为本发明的改进,可以用粘结剂粘结抗菌剂和滤纸基层。上述抗菌空气滤纸的制备方法为在滤纸基层表面喷洒抗菌剂的稀释液,然后干燥。喷洒抗菌剂的稀释液后还可喷洒粘结剂。本发明结构简单,由于抗菌剂覆于空气滤纸的表面,且部分渗入空气滤纸的内部,具有高效杀菌、抑菌性能;同时工艺简便,成本低廉。
531 | 梳理机锡林大漏底 | CN201136918 | 实用新型 | 终止 | 2007-11-22 | 2008-10-22 | D01G15/14(2006.01) | 章君荣;朱平;张剑;徐涛;张凤林;幸建宁 | 中材科技股份有限公司; 南京天翼专利代理有限责任公司 | 南京天翼专利代理有限责任公司 | 梳理机锡林大漏底,是对现有梳理机锡林大漏底的改造。在大漏底1最低处沿锡林3的轴向设有一缝隙2,将大漏底1分隔为前块大漏底1-1与后块大漏底1-2两块,前块大漏底1-1与后块大漏底1-2相邻的端头与锡林3的间距为0.75-1mm。由于大漏底1为分体式,安装时不但可以调整前块大漏底1-1、后块大漏底1-2之间的距离,同时还可以调整大漏底1最低处与锡林3之间的距离。由于锡林3与大漏底1之间能通过调整控制合理的间隙,碎纤维会被锡林3带走。缝隙2对区内补风,在底部形成负压区,更好地带走沉积在前块大漏底1-1、后块大漏底1-2上的玻璃纤维,消除了设备受损的隐患,提高了产品质量,保障了生产的顺利进行。
532 | 造纸用鼓泡床式网前箱 | CN201125347 | 实用新型 | 终止 | 2007-09-29 | 2008-10-01 | D21F1/02(2006.01) | 陈俊 | 中材科技股份有限公司; 南京天翼专利代理有限责任公司 | 南京天翼专利代理有限责任公司 | 造纸用鼓泡床式网前箱属于造纸设备领域,尤其涉及湿法造纸领域。它包括箱体(1)、进浆口(2)、液位控制板(3),在箱体(1)的下部设有气室(4),气室(4)通过气流管道(5)与风机(6)相连,在气流管道(5)上设置有流量计(7),在箱体(1)和气室(4)之间设有气流分布板(8)。采用本实用新型制得的造纸用鼓泡床式网前箱,造型简洁,结构合理。在风机气流的作用下,箱体中的浆料液均匀翻滚搅动,解决了浆料液中因比重差异较大的不同组分难以均匀混合的难题,从而保证了最终产品的性能达到工艺要求。
533 | 工控机的移动终端实时监控方法 | CN101123619 | 发明专利 | 驳回 | 2007-08-28 | 2008-02-13 | H04L29/08(2006.01);G05B19/418(2006.01) | 张游 | 中材科技股份有限公司; 南京天翼专利代理有限责任公司 | 南京天翼专利代理有限责任公司 | 工控机的移动终端实时监控方法,在被监控的工控机上设有与网络服务器通讯的含有信息请求与接收功能代码段的软件;工控机通过接口连接网络服务器,另有一含有信息处理与传送控制功能的软件代码段置于网络服务器上,将与控制移动终端的界面软件布署于支持移动终端移动控件的服务器上;使用时可通过移动终端输入相应的网络服务器URL地址与服务器链接,服务器与被监控的工控机通讯,传送给工控机进行信息处理与传送或控制的命令;工控机首先采集被监控信息,并将其发送至网络服务器,并接收网络服务器传来的经验证处理后的控制信息,并执行控制信息;手机接收操作者的监控信息请求和控制信息请求,并将这些请求信息发往服务器。
534 | 一种玻璃微纤维模塑异型制品成型模具 | CN201086376 | 实用新型 | 终止 | 2007-08-08 | 2008-07-16 | B29C41/40(2006.01);B29C41/16(2006.01);B29C33/38(2006.01);B29K105/12(2006.01) | 陈阳;张建军;石珏李;陈春 | 中材科技股份有限公司; 南京天翼专利代理有限责任公司 | 南京天翼专利代理有限责任公司 | 一种玻璃微纤维模塑异型制品成型模具,涉及模具领域,尤其涉及玻璃微纤维模塑制品成型模具领域。它包括模具骨架1、粗网层2、细网层3、抽吸连接部4,所述模具骨架1由底圈5与肋条6组成,模具骨架的形状与所成型制品结构形状相同;粗网层2包贴于模具骨架1中肋条6的外表面;细网层3包贴于粗网层2的外表面;抽吸连接部4通过模具骨架1中的底圈5固连在模具骨架1上,接触面无间隙。采用本实用新型技术方案制得的玻璃微纤维模塑异型制品的成型模具,设计合理、制造简单、强度大、使用寿命长,适合各类粗细长短玻璃微纤维为原料的异型玻璃微纤维模塑制品的成型加工,同时也可以适用陶瓷微纤维等其它类似纤维制品的制作要求。
535 | 经纬双向跨层连接空芯织物 | CN101117746B | 发明授权 | 终止 | 2007-07-20 | 2011-03-30 | D03D13/00(2006.01)I;D03D3/00(2006.01)I | 杨朝坤;朱建勋;蒋云;张建钟;匡宁;徐正亚 | 中材科技股份有限公司; 南京天翼专利代理有限责任公司 | 南京天翼专利代理有限责任公司 | 本发明涉及一种经纬双向跨层连接空芯织物,包括上层面和下层面,其特征在于上层面地纬纱和上层面地经纱交织形成空芯织物的上层面,下层面地纬纱和下层面地经纱交织形成空芯织物的下层面;连接经纱和连接纬纱相互垂直地分别跨层连接织物的上、下层面,连接纬纱除了与上层面的地经纱交织外,还跨层与下层面经纱交织,连接经纱除了与上层面的地纬纱交织外,还跨层与下层面的纬纱交织;连接经纱和连接纬纱在相互垂直的方向上呈“X”型交叉分布。本发明的芯结构具有双向支撑的结构,具有重量轻、抗弯压性能好、隔热、比刚度和比强度高的特点;能够实现抗冲击、能量吸收的功能,可广泛用于航空、航天、车辆、船舶、建筑、体育设施等领域获。
536 | [中文]经纬双向跨层连接空芯织物 | CN101117746A | 发明专利 | 终止 | 2007-07-20 | -- | D03D13/00 | [中文]杨朝坤朱建勋蒋云张建钟匡宁徐正亚 | 中材科技股份有限公司; 南京天翼专利代理有限责任公司 | [中文]南京天翼专利代理有限责任公司 | 本发明涉及一种经纬双向跨层连接空芯织物,包括上层面和下层面,其特征在于上层面地纬纱和上层面地经纱交织形成空芯织物的上层面,下层面地纬纱和下层面地经纱交织形成空芯织物的下层面;连接经纱和连接纬纱相互垂直地分别跨层连接织物的上、下层面,连接纬纱除了与上层面的地经纱交织外,还跨层与下层面经纱交织,连接经纱除了与上层面的地纬纱交织外,还跨层与下层面的纬纱交织;连接经纱和连接纬纱在相互垂直的方向上呈“X”型交叉分布。本发明的芯结构具有双向支撑的结构,具有重量轻、抗弯压性能好、隔热、比刚度和比强度高的特点;能够实现抗冲击、能量吸收的功能,可广泛用于航空、航天、车辆、船舶、建筑、体育设施等领域获。
537 | 立体编织物在线密度测量仪 | CN201004053 | 实用新型 | 终止 | 2007-02-06 | 2008-01-09 | G01N21/84(2006.01);G01N33/36(2006.01) | 张小蓉;马亮;万乐生;蒋云 | 中材科技股份有限公司; 南京天翼专利代理有限责任公司 | 南京天翼专利代理有限责任公司 | 立体编织物在线密度测量仪,涉及对立体编织物的密度测量仪器。它包括底座1、立柱2、测量仪平台3、及数显高度尺4,测量仪平台3通过立柱2固定在底座1上,数显高度尺4放置在测量仪平台3上,数显高度尺4中的测量头为激光测量头5,激光测量头5的入射端通过激光电源线6与激光光源7相连接,激光测量头5固定在上夹持器10和下夹持器11之间,下夹持器11的根部固定在数显高度尺的连接框9上。它实现了对立体编织物的非接触式、无损伤测量,且操作方便、测量过程快速,能满足在线测量的要求,激光测量头消除了个人视觉误差,保证了测量结果的准确度和精确度,大大提高了对立体编织物制作的在线监控水平。
538 | 膨化微孔聚四氟乙烯膜的制备方法 | CN101007242 | 发明专利 | 驳回 | 2006-12-27 | 2007-08-01 | B01D71/36(2006.01);B01D67/00(2006.01) | 严荣楼;梁正海;时志权;项朝卫;范凌云;李淑晶;何宏;梁生宪;施红勤;徐涛;刘金芝 | 中材科技股份有限公司; 南京天翼专利代理有限责任公司 | 南京天翼专利代理有限责任公司 | 膨化微孔聚四氟乙烯膜(以下简称ePTFE膜)的制备方法,是对现有的ePTFE膜制备方法的改进。它包括混料、打坯、挤出、纵拉、横拉工序,其特征在于:在挤出工序中采用扁平形状口模的模头;在挤出和纵拉工序之间增加了一道砑光工序。采用本发明技术方案制得的ePTFE膜,可同时兼顾ePTFE膜的透气率和拉伸断裂强力这两个重要物理性能,可获得同时具有高透气率、高拉伸断裂强力、均匀度高、外观好的ePTFE膜,本发明可用于连续批量生产外观和性能稳定的ePTFE膜,有效地提高ePTFE膜的产品性能。
539 | 制造聚四氟乙烯微孔膜用模头 | CN200991983 | 实用新型 | 终止 | 2006-12-27 | 2007-12-19 | B29C47/12(2006.01);B29K27/18(2006.01);B29L7/00(2006.01) | 严荣楼;梁正海;时志权;项朝卫;范凌云;李淑晶;何宏 | 中材科技股份有限公司; 南京天翼专利代理有限责任公司 | 南京天翼专利代理有限责任公司 | 制造聚四氟乙烯微孔膜用模头,涉及挤出型模头设计领域,是对现有制造聚四氟乙烯微孔膜用模头设计的改进。它包括口型套1、型腔2、口模3等部分,该模头口模3为扁平形,扁平形模头口模3宽度与高度之比为50~250∶1。采用本实用新型方案制得的聚四氟乙烯微孔膜用模头,由于其高度小,它有利于压延带的展宽,提高压延效率。压延带的各部分更加均匀,有益于后续的纵拉和横拉工序进行,所得ePTFE滤膜的横拉膜孔隙率均在87%以上,透气平均值均达10cm/s以上。它不但可以缩短制备过程所需时间,而且还使得最终制得的ePTFE滤膜的强度和外观质量有大幅度的提高。
540 | 一种三维机织中空双夹层层连织物 | CN1974899 | 发明专利 | 视为撤回 | 2006-12-19 | 2007-06-06 | D03D13/00(2006.01);D03D27/00(2006.01) | 杨朝坤;朱建勋;匡宁;蒋云;胡方田;黄学峰 | 中材科技股份有限公司; 南京天翼专利代理有限责任公司 | 南京天翼专利代理有限责任公司 | 本发明涉及一种三维机织中空双夹层层连织物,包括由上层面地经纱(1)、(2)和上层面纬纱(11)交织形成的上层面,由下层面地经纱(5)、(6)和下层面纬纱(13)交织形成的下层面,其特征在于还包括由中层面地经纱(3)、(4)和中层面纬纱(12)交织形成的中层面;上、中、下层面中的纬纱(11)、(12)、(13)除了分别与本层的地经纱[(1),(2)]、[(3),(4)]、[(5),(6)]交织外,还与绒经(7)、(8)、(9)、(10)交织,其中中层面的纬纱(12)同时与绒经(7)、(8)、(9)、(10)交织,从而使上、中、下层面连为一体,并形成双夹层空芯结构。本发明的织物作为复合材料的增强体,经复合后的材料具有重量轻、抗冲击性能好、隔热、耐磨抗弯曲性能好和刚度高的特点。还可以利用双夹层结构实现隔热、防腐、实时监测等功能。
541 | 一种三维机织中空双夹层层连织物 | CN201006922 | 实用新型 | 终止 | 2006-12-19 | 2008-01-16 | D03D13/00(2006.01);D03D27/00(2006.01) | 杨朝坤;朱建勋;匡宁;蒋云;胡方田;黄学峰 | 中材科技股份有限公司; 南京天翼专利代理有限责任公司 | 南京天翼专利代理有限责任公司 | 本实用新型涉及一种三维机织中空双夹层层连织物,包括由上层面地经纱(1)、(2)和上层面纬纱(11)交织形成的上层面,由下层面地经纱(5)、(6)和下层面纬纱(13)交织形成的下层面,其特征在于还包括由中层面地经纱(3)、(4)和中层面纬纱(12)交织形成的中层面;上、中、下层面中的纬纱(11)、(12)、(13)除了分别与本层的地经纱[(1),(2)]、[(3),(4)]、[(5),(6)]交织外,还与绒经(7)、(8)、(9)、(10)交织,其中中层面的纬纱(12)同时与绒经(7)、(8)、(9)、(10)交织,从而使上、中、下层面连为一体,并形成双夹层空芯结构。本实用新型的织物作为复合材料的增强体,经复合后的材料具有重量轻、抗冲击性能好、隔热、耐磨抗弯曲性能好和刚度高的特点。还可以利用双夹层结构实现隔热、防腐、实时监测等功能。
542 | 铺设纱线方法及装置 | CN1944737B | 发明授权 | 有效-授权 | 2006-10-24 | 2010-06-23 | D03J1/00(2006.01)I | 张建钟;华永明;周宝圣;杨春玉 | 中材科技股份有限公司; 南京天翼专利代理有限责任公司 | 南京天翼专利代理有限责任公司 | 本发明涉及小间距铺设纱线的方法及装置,解决人工铺设纱线生产效率低、出错率高,纱线张力不均匀,质量不稳定一致的问题,提供了一种使铺设的纱线张力得到控制并保持一致、稳定产品质量、提高生产效率及产品机械化水平的铺设纱线的方法及装置。该方法包括穿有纱线的铺针在传动机构的带动下按预定轨迹移动的步骤和把进入送纱机构的纱线通过送纱机构将纱线按铺针移动速度牵引出的步骤。该装置包括PLC,带动铺针移动的动力机构,送纱机构;PLC与动力机构、送纱机构的伺服电机连接以控制动力机构、伺服电机分别按存储在PLC中的有关数据进行动作。
543 | 铺设纱线装置 | CN200996099 | 实用新型 | 终止-避重放弃 | 2006-10-24 | 2007-12-26 | D03J1/00(2006.01) | 张建钟;华永明;周宝圣;杨春玉 | 中材科技股份有限公司; 南京天翼专利代理有限责任公司 | 南京天翼专利代理有限责任公司 | 本实用新型涉及小间距铺设纱线装置,解决人工铺设纱线生产效率低、出错率高,纱线张力不均匀,质量不稳定一致的问题,提供了一种使铺设的纱线张力得到控制并保持一致、稳定产品质量、提高生产效率及产品机械化水平的铺设纱线装置。该装置包括PLC,带动销针移动的动力机构,送纱机构;PLC与动力机构、送纱机构的伺服电机连接以控制动力机构、伺服电机分别按存储在PLC中的有关数据进行动作。
544 | 细玻璃纤维膨体纱用增强型浸润剂 | CN1923740B | 发明授权 | 有效-授权 | 2006-09-13 | 2010-05-12 | C03C25/24(2006.01)I | 刘颖;李青;李佳;曹平;张梅 | 中材科技股份有限公司; 南京天翼专利代理有限责任公司 | 南京天翼专利代理有限责任公司 | 细玻璃纤维膨体纱用增强型浸润剂,属于玻璃纤维浸润剂领域,尤其涉及膨体纱用浸润剂。它含有水溶性成膜剂、以脂肪酸酯类为主、阳离子表面活性剂为辅的润滑剂体系及经pH调节剂调节分散的有机硅烷类偶联剂,本浸润剂组成如下:水溶性成膜剂占浸润剂总重量的2.0~3.5%;润滑剂占浸润剂总重量的0.64~1.05%;有机硅烷偶联剂占浸润剂总重量的0.2~0.5%;分散有机硅烷偶联剂用的pH调节剂占浸润剂总重量的0.1~0.22%;其余为水。它在常温下即可完成配制和使用。当这种玻纤膨体纱用于增强热塑性塑料制品时,可直接与热塑性树脂复合,不需要热处理,节约了能源,减少了环境污染。与制品基材的界面结合好、强度高。
545 | [中文]细玻璃纤维膨体纱用增强型浸润剂 | CN1923740A | 发明专利 | 有效-授权 | 2006-09-13 | -- | C03C25/24 | [中文]刘颖李青李佳曹平张梅 | 中材科技股份有限公司; 南京天翼专利代理有限责任公司 | [中文]南京天翼专利代理有限责任公司 | 细玻璃纤维膨体纱用增强型浸润剂,属于玻璃纤维浸润剂领域,尤其涉及膨体纱用浸润剂。它含有水溶性成膜剂、以脂肪酸酯类为主、阳离子表面活性剂为辅的润滑剂体系及经pH调节剂调节分散的有机硅烷类偶联剂,本浸润剂组成如下:水溶性成膜剂占浸润剂总重量的2.0~3.5%;润滑剂占浸润剂总重量的0.64~1.05%;有机硅烷偶联剂占浸润剂总重量的0.2~0.5%;分散有机硅烷偶联剂用的pH调节剂占浸润剂总重量的0.1~0.22%;其余为水。它在常温下即可完成配制和使用。当这种玻纤膨体纱用于增强热塑性塑料制品时,可直接与热塑性树脂复合,不需要热处理,节约了能源,减少了环境污染。与制品基材的界面结合好、强度高。
546 | 生产玻璃纤维针刺毡专用托网板 | CN200949152 | 实用新型 | 终止 | 2006-09-13 | 2007-09-19 | D04H18/00(2006.01) | 朱平;章君荣;徐涛;张剑;幸建宁 | 中材科技股份有限公司; 南京天翼专利代理有限责任公司 | 南京天翼专利代理有限责任公司 | 生产玻璃纤维针刺毡专用托网板,涉及针刺设备领域,是对现有针刺机托网板的改造。本实用新型是在钢板9上钻有刺针孔眼10构成,刺针孔眼10呈喇叭状,由于将原托网板上的圆柱形刺针孔眼改为喇叭形刺针孔眼,增加了托网板刺针孔眼中碎玻璃纤维的下落顺畅度,大大减少了托网板刺针孔眼堵塞现象。现在采用本实用新型方案制得的托网板生产时,清理刺针孔眼的工作从每半小时一次延长到每4小时清理一次,每次清理时也只要用毛刷将表面的碎纤维刷干净即可。既减轻了工人的劳动强度,又节约了大量的时间,有效地提高了纯玻璃纤维针刺毡及玻璃纤维复合针刺毡的生产效率。
547 | 纤维增强塑料筋材 | CN1916327 | 发明专利 | 驳回 | 2006-08-11 | 2007-02-21 | E04C5/02(2006.01) | 赵谦;黄建洧;戴方毕;夏涛;王南;杨中平;李若谷 | 中材科技股份有限公司; 南京天翼专利代理有限责任公司 | 南京天翼专利代理有限责任公司 | 纤维增强塑料(以下简称FRP)筋材,属于对原有FRP筋材的改进。它提供一种纤维增强塑料筋材,包括FRP芯层和FRP筋材所浸渍的基体树脂,在它的芯层外周面,轴向包裹着玻璃纤维膨体纱增强塑料包层。采用本发明制得的纤维增强塑料筋材,由于在在芯层外周面,轴向包裹有玻璃纤维膨体纱增强塑料包层,因此它可有效地增加了纤维增强塑料筋材芯层外表的粗糙度,提高了与混凝土的握裹力,从而提高了增强混凝土构件的使用寿命。可取代钢筋用来增强混凝土,广泛用于严酷环境中的建筑物,如海工结构、使用防冻剂的停车场及桥梁等等。
548 | 纤维增强塑料筋材 | CN2934433 | 实用新型 | 终止 | 2006-08-11 | 2007-08-15 | E04C5/02(2006.01) | 赵谦;黄建洧;戴方毕;夏涛;王南;杨中平;李若谷 | 中材科技股份有限公司; 南京天翼专利代理有限责任公司 | 南京天翼专利代理有限责任公司 | 纤维增强塑料(以下简称FRP)筋材,属于对原有FRP筋材的改进。它提供一种纤维增强塑料筋材,包括FRP芯层和FRP筋材所浸渍的基体树脂,在它的芯层外周面,轴向包裹着玻璃纤维膨体纱增强塑料包层。采用本实用新型制得的纤维增强塑料筋材,由于在芯层外周面,轴向包裹有玻璃纤维膨体纱增强塑料包层,因此它可有效地增加了纤维增强塑料筋材芯层外表的粗糙度,提高了与混凝土的握裹力,从而提高了增强混凝土构件的使用寿命。可取代钢筋用来增强混凝土,广泛用于严酷环境中的建筑物,如海工结构、使用防冻剂的停车场及桥梁等等。
549 | 玻璃纤维拉丝用硬质绕丝筒爆裂检测机 | CN2929697 | 实用新型 | 终止 | 2006-07-21 | 2007-08-01 | G01N3/00(2006.01);G01N19/00(2006.01);G01M19/00(2006.01) | 王晓磊;何朝远 | 中材科技股份有限公司; 南京天翼专利代理有限责任公司 | 南京天翼专利代理有限责任公司 | 玻璃纤维拉丝用硬质绕丝筒爆裂检测机,涉及薄壁圆筒爆裂强力检测设备领域。它由机架、液压系统、电器系统和检测机构组成,其特征在于:其检测机构的撑块通过对称的四连杆结构分别与上、下撑骨相连,上撑骨的撑骨栓套接在下撑骨的套孔中。采用本实用新型制得的玻璃纤维拉丝用硬质绕丝筒爆裂检测机可以模拟硬质绕丝筒在高速绕轴旋转时对圆筒的薄壁由内外施加的应力,准确检测到硬质绕丝筒爆裂时的应力值,从而对玻璃纤维拉丝用硬质绕丝筒的安全使用进行监控,并指导安全生产。还可广泛用于类似的薄壁圆筒的爆裂检测。
550 | 铂合金锥形漏嘴加工工艺 | CN100402228C | 发明授权 | 终止 | 2006-06-15 | 2008-07-16 | B23P23/04(2006.01);B23P13/00(2006.01);B21D37/10(2006.01);B21C25/02(2006.01);B21J13/02(2006.01);B21J5/10(2006.01);C21D11/00(2006.01);C21D1/32(2006.01) | 杨兴无;纪周礼;胡培欣 | 中材科技股份有限公司; 南京天翼专利代理有限责任公司 | 南京天翼专利代理有限责任公司 | 铂合金锥形漏嘴加工工艺,属于玻璃纤维拉丝漏板加工制作领域,尤其涉及池窑拉丝用铂合金漏板的漏嘴加工工艺。铂合金锥形漏嘴加工工艺,包括软化处理工序、切断工序、整形工序、反挤工序、镦挤成型工序和冲孔工序。采用本发明工艺制作的锥形漏嘴组装而成的漏板,生产周期明显低于整体冲压和切削加工制作漏嘴组装而成的漏板,铂合金加工损耗低,使用性能稳定,同时大大提高了拉丝作业生产效率,拉丝产量高,漏板寿命长。本发明制作的锥形漏嘴漏板已被广泛应用于国内池窑、球窑的玻璃纤维拉丝生产中。
551 | [中文]铂合金锥形漏嘴加工工艺 | CN1864918A | 发明专利 | 终止 | 2006-06-15 | -- | B23P23/04 | [中文]杨兴无纪周礼胡培欣 | 中材科技股份有限公司; 南京天翼专利代理有限责任公司 | [中文]南京天翼专利代理有限责任公司 | 铂合金锥形漏嘴加工工艺,属于玻璃纤维拉丝漏板加工制作领域,尤其涉及池窑拉丝用铂合金漏板的漏嘴加工工艺。铂合金锥形漏嘴加工工艺,包括软化处理工序、切断工序、整形工序、反挤工序、镦挤成型工序和冲孔工序。采用本发明工艺制作的锥形漏嘴组装而成的漏板,生产周期明显低于整体冲压和切削加工制作漏嘴组装而成的漏板,铂合金加工损耗低,使用性能稳定,同时大大提高了拉丝作业生产效率,拉丝产量高,漏板寿命长。本发明制作的锥形漏嘴漏板已被广泛应用于国内池窑、球窑的玻璃纤维拉丝生产中,产生了良好的经济效益和社会效益。
552 | 玻璃钢筋材成型用缠绕机 | CN2926223 | 实用新型 | 终止 | 2006-03-22 | 2007-07-25 | C04B30/02(2006.01);C04B32/02(2006.01) | 赵谦;戴方毕;黄建洧;黄箭玲;费传军 | 中材科技股份有限公司; 南京天翼专利代理有限责任公司 | 南京天翼专利代理有限责任公司 | 玻璃钢筋材成型用缠绕机,属于玻璃钢筋材成型设备领域,尤其涉及全螺纹玻璃钢成型用缠绕机设备领域。它包括机架1,电机2和机头3,所述机头3包括放纱轴4、空心轴5和导纱钩6,其特征在于:在机架1上安置有2个以上的机头3,机架1还设有地轴7,每个放纱轴4分别通过各自的链传动装置8连接在地轴7上,地轴7由电机2驱动。由于一只电机带动了多个机头进行缠绕,成倍地提高了单台缠绕机的生产功效,并大大节省了缠绕机所占生产场地。
553 | 三维机织中空层连织物 | CN100577901 | 发明授权 | 有效-授权 | 2006-02-15 | 2010-01-06 | D03D11/00(2006.01)I;D03D27/06(2006.01)I | 匡宁;张立泉;张建钟;胡方田;郭洪伟 | 中材科技股份有限公司; 南京天翼专利代理有限责任公司 | 南京天翼专利代理有限责任公司 | 一种三维机织中空层连织物,包括由第一上层地经纱、第二上层地经纱和上层纬纱交织形成的上层面、由第一下层地经纱、第二下层地经纱和下层纬纱交织形成的下层面,织物上、下层面上的上层纬纱和下层纬纱除了与本层的第一上层地经纱、第二上层地经纱和第一下层地经纱、第二下层地经纱交织外,还和第一绒经和第二绒经交织,其特征在于第一绒经、第二绒经从织物的一个层面织向另一个层面时,其在两层面间的空间走向与织物的引纬方向相反。本发明复合的层连织物的骨架特征显著,两层面板之间绒经的垂直支撑作用好。其空间结构形态多样、可设计性强、适宜规模化织造。用本发明复合增强的型材具有防腐蚀、防渗透、重量轻、物理机械性能优良等特点。
554 | 三维机织中空层连织物 | CN100577901C | 发明专利 | 有效-授权 | 2006-02-15 | 2010-01-06 | D03D11/00 | 匡宁,张立泉,张建钟,胡方田,郭洪伟 | 中材科技股份有限公司; 南京天翼专利代理有限责任公司 | 南京天翼专利代理有限责任公司 | 本发明涉及一种三维机织中空层连织物,包括由上层地经纱(1)、(2)和纬纱(3)交织形成的上层面(10)、由下层地经纱(4)、(5)和纬纱(6)交织形成的下层面(11),织物上、下两层面上的纬纱(3)和(6)除了与本层的地经纱(1)、(2)和(4)、(5)交织外,还和绒经(7)、(8)交织,绒经(7)、(8)从织物的一个层面织向另一个层面时,其在两层面间的空间走向与织物的引纬方向相反。本发明复合的层连织物的骨架特征显著,两层面板之间绒经的垂直支撑作用好。其空间结构形态多样、可设计性强、适宜规模化织造。用本发明复合增强的型材具有防腐蚀、防渗透、重量轻、物理机械性能优良等特点。
555 | 一种织造Z向起圈织物的方法 | CN1804174B | 发明授权 | 有效-授权 | 2005-12-29 | 2010-08-25 | D03D27/06(2006.01)I;D03D27/10(2006.01)I;D03D15/00(2006.01)I | 张建钟;胡方田;匡宁;聂春岭;胡健明;徐家祥 | 中材科技股份有限公司; 南京天翼专利代理有限责任公司 | 南京天翼专利代理有限责任公司 | 一种织造Z向起圈织物的方法,该起圈织物的织造方法包括经纱预处理、整经、织前准备、织造、下样与整形等步骤,其特征是:1)织造选用的纤维是碳纤维、预氧丝纤维、芳纶、玻璃纤维之一;2)织造所用的纤维在织造前需进行预处理;3)起圈织物结构由两个系统的经纱和一个系统的纬纱交织形成;4)两个系统的经纱储存在两个经轴上,两个系统经纱储纱量由起圈织物长度、宽度和织物Z向起圈高度决定。本发明的Z向起圈纤维束可以用来联接多层立体织物,联接的多层立体织物的层间联接强度比现常用的整体毡碳/碳织物大为提高,使预制件具备整体增强结构。该起圈织物具有纤维方向及性能可设计,织物密度可调且均匀性、一致性高、成本低等特点。
556 | [中文]一种织造Z向起圈织物的方法 | CN1804174A | 发明专利 | 有效-授权 | 2005-12-29 | -- | D03D27/06 | [中文]张建钟胡方田匡宁聂春岭胡健明徐家祥 | 中材科技股份有限公司; 南京天翼专利代理有限责任公司 | [中文]南京天翼专利代理有限责任公司 | 一种织造Z向起圈织物的方法,该起圈织物的织造方法包括经纱预处理、整经、织前准备、织造、下样与整形等步骤,其特征是:1)织造选用的纤维是碳纤维、预氧丝纤维、芳纶、玻璃纤维之一;2)织造所用的纤维在织造前需进行预处理;3)起圈织物结构由两个系统的经纱和一个系统的纬纱交织形成;4)两个系统的经纱储存在两个经轴上,两个系统经纱储纱量由起圈织物长度、宽度和织物Z向起圈高度决定。本发明的Z向起圈纤维束可以用来联接多层立体织物,联接的多层立体织物的层间联接强度比现常用的整体毡碳/碳织物大为提高,使预制件具备整体增强结构。该起圈织物具有纤维方向及性能可设计,织物密度可调且均匀性、一致性高、成本低等特点。
557 | 一种铅酸蓄电池隔板毡及其制备方法 | CN1333473C | 发明授权 | 终止 | 2005-12-16 | 2007-08-22 | H01M2/14(2006.01);C09J133/08(2006.01);C03B37/01(2006.01);D04H17/00(2006.01) | 徐赟;宋煜 | 中材科技股份有限公司; 南京天翼专利代理有限责任公司 | 南京天翼专利代理有限责任公司 | 本发明涉及一种铅酸蓄电池隔板毡,其特征在于它是用连续玻璃纤维和粘接剂经大辊筒工艺制成的,其中连续玻璃纤维质量含量为85-90%,粘接剂质量含量为10-15%。采取如下步骤(1)将碱玻璃球经熔化拉丝设备形成玻璃纤维状态,在拉丝形成纤维的同时将聚丙烯酸酯溶液均匀的喷洒在玻璃纤维上;形成浓缩毡后将浓缩毡沿着辊筒轴向切开,将其平铺在一平台上;(2)将平台上的浓缩毡沿着切割方向横向牵伸开来;(3)在牵伸的同时将已牵伸好的毡在180℃~200℃之间,进行烘干;(4)在毡全部烘干后,将毡收卷、裁切。本发明作为铅酸蓄电池复合隔板的基材可使隔板具有表面平整,吸收能力强,耐酸性好,厚度均匀,高锰酸钾还原物少等特点。
558 | [中文]一种铅酸蓄电池隔板毡及其制备方法 | CN1787251A | 发明专利 | 终止 | 2005-12-16 | -- | H01M2/14 | [中文]徐赟宋煜 | 中材科技股份有限公司; 南京天翼专利代理有限责任公司 | [中文]南京天翼专利代理有限责任公司 | 本发明涉及一种铅酸蓄电池隔板毡,其特征在于它是用连续玻璃纤维和粘接剂经大辊筒工艺制成的,其中连续玻璃纤维质量含量为85-90%,粘接剂质量含量为10-15%。采取如下步骤:(1)将碱玻璃球经熔化拉丝设备形成玻璃纤维状态,在拉丝形成纤维的同时将聚丙烯酸酯溶液均匀地喷洒在玻璃纤维上;形成浓缩毡后将浓缩毡沿着辊筒轴向切开,将其平铺在一平台上;2)将平台上的浓缩毡沿着切割方向横向牵伸开来;(3)在牵伸的同时将已牵伸好的毡在180℃~200℃之间,进行烘干;4)在毡全部烘干后,将毡收卷、裁切。本发明作为铅酸蓄电池复合隔板的基材可使隔板具有表面平整,吸收能力强,耐酸性好,厚度均匀,高锰酸钾还原物少等特点。
559 | 玻璃纤维拉丝自动加料机 | CN2887860 | 实用新型 | 终止 | 2005-12-16 | 2007-04-11 | C03B37/085(2006.01) | 吕宝生 | 中材科技股份有限公司; 南京天翼专利代理有限责任公司 | 南京天翼专利代理有限责任公司 | 一种玻璃纤维拉丝自动加料机,包括机架、料箱、料斗、传动机构、送料机构及复位机构,其特征在于料箱6顶部开有加料口4,其靠近送料机构的一侧设有两个料斗3,可以打开的料斗盖20设在料箱6的侧壁上,整个料箱6通过其旋转轴安装在机架15的顶部并可在传动机构的带动下以其旋转轴为轴心进行转动;送料机构由轮轨2、连接槽1、溜槽19及导轨17构成,轮轨2、连接槽1均安装在机架15一侧,轮轨2的顶部位于料斗盖20的转动轨迹上,溜槽19位于连接槽1的侧下方,可在复位机构的带动下沿固定在机架上的导轨17移动。本实用新型可以在玻璃纤维拉丝过程中,实现自动加料,保持加料作业的平稳和自动化。
560 | 纤维增强塑料筋材用退绕机 | CN2868944 | 实用新型 | 终止 | 2005-12-16 | 2007-02-14 | B65H18/08(2006.01);B65H16/00(2006.01);B65H77/00(2006.01) | 赵谦;黄建洧;戴方毕;黄箭玲;惠厚炎 | 中材科技股份有限公司; 南京天翼专利代理有限责任公司 | 南京天翼专利代理有限责任公司 | 纤维增强塑料筋材用退绕机,涉及FRP筋材肋成型退绕设备。它包括变频器、电机1、机架2,其特征在于:在机架2上,通过轴承3装有一空心管4,圆盘5固定在空心管4的一端并与空心管4同轴;卷绕轴6穿过圆盘5空套在轴承7上并与空心管4相平行;在与空心管4相反的圆盘一侧的卷绕轴6上,外套绕线管8;在绕线管8与圆盘5之间还设有摩擦片9;电机1通过传动机构10、11与空心管4相连,卷绕轴6通过另一组传动机构12、13与空心管4相连。本FRP筋材用退绕机,结构合理、制造成本低;方便了施工、提高了工效,很好地解决了FRP筋材外缠纱线机械化退解问题。它将极大地促进FRP筋材的产业化进程。
561 | 玻璃纤维拉丝用预熔式铂合金坩埚 | CN2878380 | 实用新型 | 终止 | 2005-11-29 | 2007-03-14 | C03B37/08(2006.01) | 刘劲松;许远方;李涛;黄健健 | 中材科技股份有限公司; 南京天翼专利代理有限责任公司 | 南京天翼专利代理有限责任公司 | 玻璃纤维拉丝用预熔式铂合金坩埚,属于玻璃纤维拉丝生产设备领域,涉及玻璃纤维化料用铂合金坩埚的制造。它包括埚顶、埚身和埚底,在埚顶上设有加料孔1和测液孔2,埚底上设有加强筋3和漏嘴4,其特征在于:埚身分为上、下两层,在埚身上、下两层的侧壁上各有一对电极5、6和热电偶7、8,在埚身上、下层之间还设有耐火隔离层9。由于用两对电极和两对热电偶分别对上、下层进行加热、控温,所以可以方便、自由地调节坩埚上、下层的功率,大大简化了坩埚的功率分配设计步骤,并扩大了坩埚工艺参数的适应范围。延长了玻璃料在坩埚内滞留的时间,使玻璃液在坩埚内流动路线长,均化效果好,更易于实现大容量、多排多孔纤维成型的化料要求。
562 | 玻璃纤维薄毡用复卷机 | CN2866428 | 实用新型 | 终止-未缴年费专利权终止 | 2005-11-25 | 2007-02-07 | B65H77/00(2006.01) | 冯杰;梁宇;陆飞宇;周金国 | 中材科技股份有限公司; 南京天翼专利代理有限责任公司 | 南京天翼专利代理有限责任公司 | 玻璃纤维薄毡用复卷机,涉及复卷设备领域。它包括退绕辊1、收卷辊2,收卷辊2由收卷辊变频器3控制,其特征在于:在退卷辊1的轴上设有磁粉制动器4;在收卷辊2前还设有摩擦辊5,摩擦辊变频器6的线速度信号,从它的输出端口传递给收卷辊变频器3的输入端口。通过退卷辊1的轴上设有的磁粉制动器4,控制退卷辊上1的扭矩,和收卷辊变频器3控制收卷辊2的转矩,使收卷张力可随收卷卷筒直径的变化而变化,使得收卷卷筒可以达到紧度均匀、统一整齐的要求。这样就提高了成品卷筒产品质量。同时还具有速度快、成卷卷径大的优点。
563 | 玻璃纤维线密度测试用卷绕装置 | CN2872345 | 实用新型 | 终止 | 2005-11-16 | 2007-02-21 | G01N1/04(2006.01);G01N9/00(2006.01) | 姜宇;许远方;刘劲松 | 中材科技股份有限公司; 南京天翼专利代理有限责任公司 | 南京天翼专利代理有限责任公司 | 玻璃纤维线密度测试用卷绕装置,涉及玻璃纤维线密度测试纱线定长取样装置,是对原玻璃纤维线密度测试用卷绕装置的改进。它包括绕丝筒1和卷丝筒2,其特征在于:绕丝筒1由退绕电机3驱动,卷丝筒2由卷取电机4驱动;退绕电机3由退绕变频器5控制,卷取电机4由卷取变频器6控制;卷取器2轴附近的测长信号传感器与长度检测控制器7的输入端连接,长度检测控制器7的输出端分别与退绕变频器5、卷取变频器6连接。本装置自动控制程度高,定长卷取纱线准确。在玻璃纤维细纱取样时,退绕器可实现主动退绕,并与卷取器同步运转,减少了纱线之间的摩擦,保证了所取玻璃纤维纱线样品的完好率,提高纱线取样的效率和测定结果的准确性。
564 | 树脂软化点测试制样器夹具 | CN2833560 | 实用新型 | 终止 | 2005-11-07 | 2006-11-01 | G01N1/28(2006.01);G01N25/04(2006.01) | 刘颖;黄箭玲;曹平 | 中材科技股份有限公司; 南京天翼专利代理有限责任公司 | 南京天翼专利代理有限责任公司 | 树脂软化点测试制样器夹具,涉及制样器夹具领域,尤其涉及高软化点测试的制样器夹具。它包括基座1和夹具动块2,其特征在于:夹具动块2中部半圆形凹孔3与基座1表面突起部分的半圆形凹孔4呈轴对称分布,其尺寸与软化点制样器相一致,夹具动块2的A端固定在基座1上,B端可自由开合,并可通过锁紧装置5锁紧在基座1的B端上。采用本实用新型方案制得的树脂软化点测试制样器夹具,由于制样装置能稳固地固定于基座上,操作者可将高温树脂迅速倒料、一次刮平。制样时间只用原来的1/10,制样成功率提高了约1倍,所制得的样品表面平整度很高,并避免了操作人员接触高温制样器而发生的危险。
565 | [中文]耐高温聚四氟乙烯覆膜过滤材料 | CN1768912A | 发明专利 | 有效-授权 | 2005-10-13 | -- | B01D69/12 | [中文]严荣楼梁正海王小兵梁生宪项朝卫时志权陆健宋云鹏张万平徐涛周华刘金芝李淑晶 | 中材科技股份有限公司; 南京天翼专利代理有限责任公司 | [中文]南京天翼专利代理有限责任公司 | 耐高温聚四氟乙烯覆膜过滤材料,涉及对现有聚四氟乙烯复合膜过滤材料的改进它包括玻璃纤维基布和聚四氟乙烯表面膜,其特征在于:首先用后处理剂对玻璃纤维基布进行浸渍处理,然后与聚四氟乙烯表面膜进行高温热压。本发明中成膜剂乳液、含氟硅烷偶联剂与氟聚合物乳液在玻璃纤维基布上形成一层薄膜,此薄膜不但提高防污、憎油、防腐效果,而且它与膨化微孔聚四氟乙烯薄膜在高温热压条件下会发生熔融覆合,从而有效地解决了玻璃纤维这一无机材料与聚四氟乙烯这种有机惰性材料熔融覆合的难题,使二者覆合牢固度大大提高。
566 | 耐高温聚四氟乙烯覆膜过滤材料 | CN1331578C | 发明授权 | 有效-授权 | 2005-10-13 | 2007-08-15 | B01D69/12(2006.01);B01D71/36(2006.01);B32B17/10(2006.01);B32B27/12(2006.01) | 严荣楼;梁正海;王小兵;梁生宪;项朝卫;时志权;陆健;宋云鹏;张万平;徐涛;周华;刘金芝;李淑晶 | 中材科技股份有限公司; 南京天翼专利代理有限责任公司 | 南京天翼专利代理有限责任公司 | 耐高温聚四氟乙烯覆膜过滤材料,涉及对现有聚四氟乙烯复合膜过滤材料的改进它包括玻璃纤维基布和聚四氟乙烯表面膜,其特征在于首先用后处理剂对玻璃纤维基布进行浸渍处理,然后与聚四氟乙烯表面膜进行高温热压。本发明中成膜剂乳液、含氟硅烷偶联剂与氟聚合物乳液在玻璃纤维基布上形成一层薄膜,此薄膜不但提高防污、憎油、防腐效果,而且它与膨化微孔聚四氟乙烯薄膜在高温热压条件下会发生熔融覆合,从而有效地解决了玻璃纤维这一无机材料与聚四氟乙烯这种有机惰性材料熔融覆合的难题,使二者覆合牢固度大大提高。
567 | 玻璃纤维覆膜滤料 | CN2825066 | 实用新型 | 终止 | 2005-10-13 | 2006-10-11 | B01D39/08(2006.01) | 严荣楼;梁正海;王小兵;梁生宪;项朝卫;时志权;陆健;宋云鹏;张万平;徐涛;周华;刘金芝;李淑晶 | 中材科技股份有限公司; 南京天翼专利代理有限责任公司 | 南京天翼专利代理有限责任公司 | 玻璃纤维覆膜滤料,涉及玻璃纤维高分子复合过滤材料领域。它包括玻璃纤维过滤布1,其特征在于:在玻璃纤维过滤布1的表面覆盖有一层高分子微孔膜2,玻璃纤维过滤布1与高分子微孔膜2之间设有一层耐高温后处理层3。采用本实用新型方案制得的玻璃纤维复合膜过滤材料,玻璃纤维过滤基布与高分子表面膜之间结合的牢固度高,对1微米以下的微细粉尘可以达到99%以上的收尘效率。具有优良的“表面过滤”特性,可延长滤料的使用寿命2~3倍,完全能达到国家环保总局发布的《袋式除尘器用覆膜滤料》技术要求,可广泛应用于水泥、冶金等行业的高温烟气的回收。
568 | 玻璃微纤维的收集装置 | CN2863786 | 实用新型 | 终止 | 2005-09-27 | 2007-01-31 | C03B37/00(2006.01) | 陈阳;钱亦鸣;严洁;李振伟;熊松炉 | 中材科技股份有限公司; 南京天翼专利代理有限责任公司 | 南京天翼专利代理有限责任公司 | 玻璃微纤维(直径≤3μm)的收集装置,涉及对已有玻璃棉或矿物棉纤维毡的成型设备的改进。它包括集棉室1、集棉滚筒2及卷绕滚筒3,集棉滚筒2与卷绕滚筒3两轴线相平行,集棉滚筒2的内腔与负压系统相连接,表面设有许多大小相同的吸棉孔4,其特征在于:集棉滚筒2表面的吸棉孔4呈不均匀分布。采用本实用新型方案制得的玻璃微纤维的收集装置,提高了集棉滚筒两端的抽吸能力,从而使棉毡的厚度均匀一致。表面光滑、平整的无网筛集棉滚筒的使用,有助于消除飞棉现象,减少了向环境中排放的气体中的纤维含量。本装置可有效地控制产品的容重,提高了成品率,得到了很好的经济效益和社会效益。
569 | 一种聚丙烯纤维 | CN1928170 | 发明专利 | 视为撤回 | 2005-09-06 | 2007-03-14 | D01F6/46(2006.01) | 夏涛;赵谦;彭基成;赵东波;费传军;戴方毕;黄建洧 | 中材科技股份有限公司; 南京天翼专利代理有限责任公司 | 南京天翼专利代理有限责任公司 | 本发明涉及一种聚丙烯纤维,由下列组份按下述重量比制成:A.70-97.5%的聚丙烯;B.0.5-15%的改性聚丙烯;C.0.1-5%的成核剂;D.0.1-20%的碳黑和(或)纳米SiO2;E.0-1%的除碳黑以外的着色剂。用本发明方法制得的聚丙烯纤维可和玻璃纤维等增强纤维混用制造各种混纤纱、毡、布、纺织物、编织物,然后再预成型或直接加工成复合材料制品,这时,玻璃纤维等增强纤维含量可达到60%(重量百分比)以上。聚丙烯对增强纤维的浸渍效果好、分散效果好、界面结合好,其性能明显高于短切纤维增强或其它长纤维增强聚丙烯的效果,也好于普通聚丙烯纤维与增强纤维使用混纤纱方法制得的复合材料,性能提高30%至100%或更多,成型工艺对性能的影响也很大。
570 | 一种热塑性复合材料的拉挤成型方法及其成型模 | CN1730270 | 发明专利 | 视为撤回 | 2005-08-02 | 2006-02-08 | B29C70/52(2006.01);B29C70/54(2006.01);B29C33/00(2006.01) | 赵谦;费传军;夏涛;戴方毕;黄建洧 | 中材科技股份有限公司; 南京天翼专利代理有限责任公司 | 南京天翼专利代理有限责任公司 | 本发明涉及一种热塑性复合材料的拉挤成型方法,使用增强纤维和基体纤维作原料,包括如下步骤:A.将基体纤维和增强纤维按95~20∶5~80的重量比放置于纱架上;B.按最终型材所要求的纤维比例将增强纤维和基体纤维通过导纱钩、导纱板送入预热室进行预热;C.将经预热的混合纤维束送入预成型模,使纤维束形状接近成型模的入口形状;D.将已预成型的混合纤维送入成型模。当然也可以将预成型模和成型模合二为一,在一个模具上分成预成型段和成型段;E.从成型模出来的型材经冷却定型后即制得成品。本发明克服高分子量聚合物浸渍的困难,提高了热塑性复合材料的浸渍效果,使热塑性复合材料的力学性能有了显著提高。
571 | 一种针刺法制备连续纤维增强热塑性塑料毡类预混体的方法 | CN100500970 | 发明授权 | 终止 | 2005-08-02 | 2009-06-17 | D04H3/10(2006.01)I | 赵东波;赵谦;邓洪;夏涛;费传军;彭基成 | 中材科技股份有限公司; 南京天翼专利代理有限责任公司 | 南京天翼专利代理有限责任公司 | 一种针刺法制备连续纤维增强热塑性塑料毡类预混体的方法,使用针刺法将连续的基体纤维和增强纤维制成毡,作为纤维增强热塑性塑料预混体,包括如下步骤A.将基体纤维和增强纤维按95~20∶5~80的重量比均匀放置于纱架上,然后一起引入至抛丝机;B.用抛丝机将混合一起的基体纤维和增强纤维连续抛入至沉降室,使混合纤维均匀着落在成型网带上,形成毡坯;C.将毡坯喂入针刺机进行针刺,使增强纤维与基体纤维进一步混合,使其交搭钩缠在一起,形成立体交叉结构,即制得成品。本发明解决了干法GMT工艺中的浸渍、片材流动难题和湿法工艺中纤维短的问题,制得的预混体可直接用于塑料制品的生产,也可以制作片材,其中增强纤维含量高达70~80%。
572 | 一种针刺法制备连续纤维增强热塑性塑料毡类预混体的方法 | CN100500970C | 发明专利 | 终止 | 2005-08-02 | 2009-06-17 | D04H3/10 | 赵东波,赵谦,邓洪,夏涛,费传军,彭基成 | 中材科技股份有限公司; 南京天翼专利代理有限责任公司 | 南京天翼专利代理有限责任公司 | 一种针刺法制备连续纤维增强热塑性塑料毡类预混体的方法,使用针刺法将连续的基体纤维和增强纤维制成毡,作为纤维增强热塑性塑料预混体,包括如下步骤:A.将基体纤维和增强纤维按95~20∶5~80的重量比均匀放置于纱架上,然后一起引入至抛丝机;B.用抛丝机将混合一起的基体纤维和增强纤维连续抛入至沉降室,使混合纤维均匀着落在成型网带上,形成毡坯;C.将毡坯喂入针刺机进行针刺,使增强纤维与基体纤维进一步混合,使其交搭钩缠在一起,形成立体交叉结构,即制得成品。本发明解决了干法GMT工艺中的浸渍、片材流动难题和湿法工艺中纤维短的问题,制得的预混体可直接用于塑料制品的生产,也可以制作片材,其中增强纤维含量高达70~80%。
573 | 预应力纤维增强塑料板材锚固装置及配套使用的张拉推架 | CN1699710 | 发明专利 | 视为撤回 | 2005-04-30 | 2005-11-23 | E04C5/12;E04G21/12 | 赵谦;戴方毕;黄箭玲;黄建洧;费传军 | 中材科技股份有限公司; 南京天翼专利代理有限责任公司 | 南京天翼专利代理有限责任公司 | 预应力纤维增强塑料板材锚固装置及配套使用的张拉推架,涉及预应力纤维增强塑料板材加固混凝土构件的紧固装置及配套用的专用张拉设备。预应力纤维增强塑料板材锚固装置,固定端夹具1位于固定端挡板2左侧,张拉端挡板4通过其左右两侧的固定导向螺杆5与张拉端夹具3连为一体,固定端夹具1和张拉端夹具3均为安插有锲形块6的自锚装置。一种预应力纤维增强塑料板用张拉推架,:后座部8两侧各有一根导向螺杆9将前端部7与后座部8连接成一矩形方框,前端部7可沿导向螺杆9作水平位移。采用本发明方案制得的预应力纤维增强塑料板材锚固装置,可以使加固在混凝土上的纤维增强塑料板材长期保持一定的预应力,与其配套使用的张拉推架,可按设计要求对纤维增强塑料板材施加一定量的预应力。
574 | 一种针刺毡表面处理剂及其浸渍工艺 | CN100500983C | 发明专利 | 终止 | 2005-03-03 | 2009-06-17 | D06M15/256 | 王小兵,严荣楼,徐涛,朱平,马洪波 | 中材科技股份有限公司; 南京天翼专利代理有限责任公司 | 南京天翼专利代理有限责任公司 | 一种针刺毡表面处理剂及其浸渍工艺,涉及针刺毡滤材表面处理剂的配方及其工艺处理方法。表面处理剂的配方包括成膜剂、织物整理剂及偶联剂,其具体配方按重量百分比计算,组成如下:1)氟聚物乳液:4-15%;2)高分子酯聚合物:1-20%;3)硅油乳液:1-8%;4)偶联剂:0.1-1%;5)纳米级材料:0.3-3%;6)水:余量。一种针刺毡表面处理剂的浸渍工艺,其工艺流程如下:针刺毡素毡放卷,通过浸渍槽走毡,经过对辊挤压机进行挤压,经挤压后的湿毡,再送入烘干炉烘干,经烘干的针刺毡用收卷机收卷,得成品。采用本发明制得的燃煤锅炉除尘用针刺毡,在针刺毡滤材表面生成了一层高分子高性能保护膜,提高了针刺毡滤材的理化性能及使用寿命。
575 | 一种针刺毡表面处理剂及其浸渍工艺 | CN100500983 | 发明授权 | 终止 | 2005-03-03 | 2009-06-17 | D06M15/256(2006.01)I | 王小兵;严荣楼;徐涛;朱平;马洪波 | 中材科技股份有限公司; 南京天翼专利代理有限责任公司 | 南京天翼专利代理有限责任公司 | 一种针刺毡表面处理剂及其浸渍工艺,涉及针刺毡滤材表面处理剂的配方及其工艺处理方法。表面处理剂的配方包括成膜剂、织物整理剂及偶联剂,其具体配方按重量百分比计算,组成如下1)氟聚物乳液4-15%;2)高分子酯聚合物1-20%;3)硅油乳液1-8%;4)偶联剂0.1-1%;5)纳米级材料0.3-3%;6)水余量。一种针刺毡表面处理剂的浸渍工艺,其工艺流程如下针刺毡素毡放卷,通过浸渍槽走毡,经过对辊挤压机进行挤压,经挤压后的湿毡,再送入烘干炉烘干,经烘干的针刺毡用收卷机收卷,得成品。采用本发明制得的燃煤锅炉除尘用针刺毡,在针刺毡滤材表面生成了一层高分子高性能保护膜,提高了针刺毡滤材的理化性能及使用寿命。
576 | [中文]复合材料用三维多向编织物净尺寸仿形减纱编织方法 | CN1614114A | 发明专利 | 有效-授权 | 2004-11-30 | -- | D04C1/06 | [中文]朱建勋蒋云吴山还吴超周之刚 | 中材科技股份有限公司; 南京天翼专利代理有限责任公司 | [中文]南京天翼专利代理有限责任公司 | 本发明涉及一种复合材料用三维多向编织物净尺寸仿形减纱编织方法,其原理是利用三维编织纱锭(动纱和不动纱)运动的特点,将编织纱不断减少或者减细,从而实现编织物横截面积的减小。采用本发明技术方案可实现对横截面积逐渐变化的三维编织预制件的编织。该预制件经过复合后,能够满足先进复合材料对预制件(织物)内、外部质量的高要求。
577 | 复合材料用三维多向编织物净尺寸仿形减纱编织方法 | CN100457994C | 发明授权 | 有效-授权 | 2004-11-30 | 2009-02-04 | D04C1/06(2006.01) | 朱建勋;蒋云;吴山还;吴超;周之刚 | 中材科技股份有限公司; 南京天翼专利代理有限责任公司 | 南京天翼专利代理有限责任公司 | 本发明涉及一种复合材料用三维多向编织物净尺寸仿形减纱编织方法,其原理是利用三维编织纱锭(动纱和不动纱)运动的特点,将编织纱不断减少或者减细,从而实现编织物横截面积的减小。采用本发明技术方案可实现对横截面积逐渐变化的三维编织预制件的编织。该预制件经过复合后,能够满足先进复合材料对预制件(织物)内、外部质量的高要求。
578 | 玻璃纤维用剑杆织机专用边撑齿 | CN2758292 | 实用新型 | 终止 | 2004-11-24 | 2006-02-15 | D03J1/22(2006.01) | 邹清;周华;张万平;严荣楼 | 中材科技股份有限公司; 南京天翼专利代理有限责任公司 | 南京天翼专利代理有限责任公司 | 玻璃纤维用剑杆织机专用边撑齿,属于剑杆织机的辅助装置。它包括剌环轴1、剌环座2、尾环座3及布边托撑4,其特征在于:剌环轴1上仅有3只剌环5;布边托撑4表面为平面,并与织机上的托布板处在同一平面上。采用本实用新型方案制得的玻璃纤维用剑杆织机专用边撑齿,因为大大减少了剌环数,保证剌齿不会剌伤布边,增加了布边的强力。且布边托撑表面由弧形改为平面,并与托布板平齐,这样不会损伤和扭曲布边,就保证了玻纤布表面的平整度。特别适合断裂伸长率低的玻璃纤维布的编织。
579 | 混纤纱热塑性增强筋专用模具 | CN2724982 | 实用新型 | 终止-未缴年费专利权终止 | 2004-08-20 | 2005-09-14 | B29C70/54;B29C70/52 | 费传军;赵东坡;邓洪;彭基成;江兴;夏涛 | 中材科技股份有限公司; 南京天翼专利代理有限责任公司 | 南京天翼专利代理有限责任公司 | 混纤纱热塑性增强筋专用模具,涉及塑料模具领域,尤其涉及热塑性塑料模具领域。它包括模腔1、模体2,模体2由加热模和冷却模合模而成,在加热模的模体外设有加热套3,在冷却模的模腔1外设有冷却腔4,在加热模和冷却模模体的合模缝面上设有绝热垫5。采用本实用新型制得的混纤纱热塑性增强筋专用模具,可使增强筋在模具内得到快速冷却,在短时间内形成大量界面结晶,从而提高了混纤纱增强筋的机械强度。由于缩短了冷却时间,提高了产品的生产效率。
580 | 线绳悬垂度仪 | CN2716799 | 实用新型 | 终止-未缴年费专利权终止 | 2004-08-20 | 2005-08-10 | G01B5/02 | 邵伟;申明霞;李静 | 中材科技股份有限公司; 南京天翼专利代理有限责任公司 | 南京天翼专利代理有限责任公司 | 线绳悬垂度仪,涉及线绳悬垂度测量的专用设备。它包括捻度测试仪和厚度仪读数装置,厚度仪读数装置咬合在齿形导轨3上,在捻度测试仪的底板1上装有滑架2,厚度仪中的齿形导轨3为滑架2的横梁,滑架2可在底板1的凹槽中滑动,读数装置咬合在齿形导轨3上,并可沿齿形导轨3自由位移,读数装置的大针齿轮连杆4上装有旋转齿轮5,张力微调器6咬合在旋转齿轮5上,读数装置的顶部设有左夹头7,其高度与捻度测试仪上的右夹头8相对应。本线绳悬垂度仪,设计合理,操作方便。通过张力微调器6的设置,用已知给定张力,控制线绳的弹性变形,提高了实验结果的重现性和可比性,并增加了测量结果的精确度,大大减少了个人误差,提高了劳动效率。
581 | 一种预应力FRP板用张拉推架 | CN2730996 | 实用新型 | 终止-未缴年费专利权终止 | 2004-08-05 | 2005-10-05 | E04G21/12 | 赵谦;包兆鼎;戴方毕;黄箭玲;竺伟;李若谷 | 中材科技股份有限公司; 南京天翼专利代理有限责任公司 | 南京天翼专利代理有限责任公司 | 一种预应力FRP板用张拉推架,涉及预应力板的张拉设备。它包括前端部1和后座部2,后座部2内侧各有一根活动螺杆3,将前端部1和后座部2连接成一矩形方框,前端部1可沿活动螺杆3作水平位移。采用本实用新型方案制得的预应力FRP板用张拉推架,结构简单,便于携带,施工方便。可按设计要求对FRP板材施加一定量的预应力。
582 | 预应力FRP板材锚固装置 | CN2714680 | 实用新型 | 终止-未缴年费专利权终止 | 2004-08-05 | 2005-08-03 | E04C5/12;E04G21/12 | 赵谦;包兆鼎;戴方毕;竺伟;杨中平 | 中材科技股份有限公司; 南京天翼专利代理有限责任公司 | 南京天翼专利代理有限责任公司 | 预应力FRP板材锚固装置,涉及预应力FRP板材的紧固装置。它包括固定端夹具1、固定端挡板2、张拉端夹具3、张拉端挡板4等部件,所述固定端夹具1位于固定端挡板2前,张拉端挡板4通过其左右两侧的固定导向螺杆5与张拉端夹具3连为一体,固定端夹具1和张拉端夹具3均为安插有楔形块6的自锚装置。采用本实用新型方案制得的预应力FRP板材锚固装置,可以使加固在混凝土上的FRP板材长期保持一定的预应力,充分发挥了FRP板材的轻质高强特点。
583 | 玻璃纤维毡增强热塑性塑料片材压制模具 | CN2738987 | 实用新型 | 终止-未缴年费专利权终止 | 2004-06-21 | 2005-11-09 | B29C70/40;B29C70/42;B29C43/36;B29C43/34;B29C43/52 | 邓洪;赵东坡;江兴;彭基成;夏飞 | 中材科技股份有限公司; 南京天翼专利代理有限责任公司 | 南京天翼专利代理有限责任公司 | 玻璃纤维毡增强热塑性塑料(以下简称GMT)片材压制模具,涉及GMT片材制造成型领域,尤其涉及GMT片材压制成型模具领域。它包括底座5、固定框架4和施压装置2,其特征在于:施压装置2装在框架4的上部,在施压装置2的下部固连有上模具1。下模具1′固定在底座5上,在上下模具块的内部分别设有加热装置6、6′及冷却装置7、7′。它结构简单、操作方便。节省了时间,提高了生产效率。由于片材在压制过程中可以边加压边保温,或边加压边迅速冷却,从而可以使增强纤维与热塑性塑料达到良好的界面结合,提高了热塑性塑料与玻璃纤维毡的浸渍效果和GMT片材内部组份的均匀性,减少了材料内部气泡缺陷,使GMT片材的力学性能有了显著提高。
584 | 陶瓷纤维层压板 | CN2714310 | 实用新型 | 终止 | 2004-04-14 | 2005-08-03 | B32B5/26;B32B18/00 | 王志明 | 中材科技股份有限公司; 南京天翼专利代理有限责任公司 | 南京天翼专利代理有限责任公司 | 陶瓷纤维层压板,属于耐高温纤维板技术领域,尤其涉及陶瓷纤维板技术领域。它以陶瓷纤维为原料制得,其特征在于将陶瓷纤维先制成陶瓷纤维纸1,由多层陶瓷纤维纸层叠、加压制成板,在每二层陶瓷纤维纸1之间设有粘结剂层2。陶瓷纤维纸1的厚度为0.2-1.0mm。粘结剂层2的厚度为0.5-3.0mm。陶瓷纤维原料纤维直径为1-5μm,纤维长度为10-100mm。采用本实用新型方案制得的陶瓷纤维层压板,密度高、抗拉、抗冲击能力强、耐摩擦性能好,又具有一定柔性,特别适于用作高温部件之间的密封、窑炉缝隙的修复、耐火材料的背衬等方面使用。
585 | [中文]纤维缠绕复合材料压力容器及其制造方法 | CN1529083A | 发明专利 | 终止 | 2003-09-30 | -- | F17C1/16 | [中文]李新华薛忠民王浩肖文刚黄再满 | 中材科技股份有限公司; 北京诺孚尔知识产权代理有限责任公司 | [中文]北京纪凯知识产权代理有限公司 | 本发明公开了一种纤维缠绕复合材料压力容器及其制造方法,主要解决压力容器整体性能发挥不好的问题,提供一种耐压强度高的纤维缠绕复合材料压力容器及其制造方法。一种纤维复合材料压力容器,它包括纤维缠绕复合材料层及压力容器内衬,其特征在于:所述压力容器内衬与所述纤维缠绕复合材料层之间以及纤维缠绕复合材料层与层之间铺敷有变形协调层。其制造方法为:1)用金属材料加工成内衬;2)将纤维复合材料经环氧树脂浸渍处理,以缠绕方式缠至金属内衬上;3)复合材料纤维缠绕层的层与层之间预埋有变形协调层;4)分层固化。其具有质量轻、成本低、质量稳定、耐疲劳性能及防爆性能好等优点。即使遭到破坏也不会产生出大量杀伤性碎片。
586 | 纤维缠绕复合材料压力容器及其制造方法 | CN1280573C | 发明授权 | 终止 | 2003-09-30 | 2006-10-18 | F17C1/16(2006.01) | 李新华;薛忠民;王浩;肖文刚;黄再满 | 中材科技股份有限公司; 北京诺孚尔知识产权代理有限责任公司 | 北京诺孚尔知识产权代理有限责任公司 | 本发明公开了一种纤维缠绕复合材料压力容器及其制造方法,主要解决压力容器整体性能发挥不好的问题,提供一种耐压强度高的纤维缠绕复合材料压力容器及其制造方法。一种纤维复合材料压力容器,它包括纤维缠绕复合材料层及压力容器内衬,其特征在于所述压力容器内衬与所述纤维缠绕复合材料层之间以及纤维缠绕复合材料层与层之间铺敷有变形协调层。其制造方法为1)用金属材料加工成内衬;2)将纤维复合材料经环氧树脂浸渍处理,以缠绕方式缠至金属内衬上;3)复合材料纤维缠绕层的层与层之间预埋有变形协调层;4)分层固化。其具有质量轻、成本低、质量稳定、耐疲劳性能及防爆性能好等优点。即使遭到破坏也不会产生出大量杀伤性碎片。
587 | [中文]纤维缠绕复合材料压力容器梯度张力施加方法 | CN1528586A | 发明专利 | 终止 | 2003-09-30 | -- | B29C63/24 | [中文]李新华薛忠民王浩肖文刚黄再满 | 中材科技股份有限公司; 北京纪凯知识产权代理有限公司 | [中文]北京纪凯知识产权代理有限公司 | 本发明公开了一种纤维缠绕复合材料压力容器梯度张力施加方法,其缠绕层由内向外以缠绕张力梯度递减的方式进行缠绕,其中,每一缠绕层的缠绕张力,在综合考虑压力容器成型过程中的多种因素,通过式一进行精确计算得到纤维缠绕的梯度张力,并通过张力控制系统来控制缠绕过程中的缠绕张力,使压力容器从内到外的全部纤维层具有相同的初应力,克服了现有方法中纤维层松紧不一的缺陷,从而提高了容器的强度和抗疲劳性。
588 | 纤维缠绕复合材料压力容器梯度张力施加方法 | CN1261292C | 发明授权 | 终止 | 2003-09-30 | 2006-06-28 | B29C63/24(2006.01);B65H77/00(2006.01) | 李新华;薛忠民;王浩;肖文刚;黄再满 | 中材科技股份有限公司; 北京纪凯知识产权代理有限公司 | 北京纪凯知识产权代理有限公司 | 本发明公开了一种纤维缠绕复合材料压力容器梯度张力施加方法,其缠绕层由内向外以缠绕张力梯度递减的方式进行缠绕,其中,每一缠绕层的缠绕张力,在综合考虑压力容器成型过程中的多种因素,通过式一进行精确计算得到纤维缠绕的梯度张力,并通过张力控制系统来控制缠绕过程中的缠绕张力,使压力容器从内到外的全部纤维层具有相同的初应力,克服了现有方法中纤维层松紧不一的缺陷,从而提高了容器的强度和抗疲劳性。
589 | 一种纤维缠绕复合材料压力容器 | CN2649929 | 实用新型 | 终止 | 2003-09-30 | 2004-10-20 | F17C1/00 | 李新华;薛忠民;王浩;肖文刚;黄再满 | 中材科技股份有限公司; 北京纪凯知识产权代理有限公司 | 北京纪凯知识产权代理有限公司 | 本实用新型公开了一种带有层间结构的纤维缠绕复合材料压力容器,主要解决压力容器整体性能发挥不好的问题,其目的是提供一种耐压强度高、疲劳及爆破性能优异的纤维缠绕复合材料压力容器,它包括纤维缠绕复合材料层及压力容器内衬,其特征在于:压力容器内衬与所述纤维缠绕复合材料层之间以及纤维缠绕复合材料的层与层之间均铺敷有变形协调层。本实用新型具有质量轻、制造成本低、生产周期短、质量稳定、耐疲劳、防爆性能好等优点。它即使破坏也不会产生出大量杀伤性碎片。
590 | 增强高温橡胶制品 | CN2652648 | 实用新型 | 终止-未缴年费专利权终止 | 2003-09-17 | 2004-11-03 | B29C70/22 | 周华;何朝远;严荣楼;张万平;梁正海;施红琴 | 中材科技股份有限公司; 南京苏科专利代理有限责任公司 | 南京苏科专利代理有限责任公司 | 本实用新型涉及一种增强耐高温橡胶制品层状结构的改进,属于橡胶制品技术领域。该增强耐高温橡胶制品的橡胶材料中夹有至少一层纤维层,该纤维层为玻璃纤维针织层,其中的玻璃纤维相互套织形成针织结构。由于经、纬向纤维套织时形成的线环具有“储存”纤维长度的作用。因此,当本实用新型的增强高温橡胶制品受到拉伸时,其中的玻璃纤维针织层可以随之发生形变,从而可以保持橡胶制品的柔韧性和弹性,而不会像成经、纬向纤维交织而成的纺织材料那样,弹性和柔韧性完全取决与纤维本身。采用本实用新型的结构后,橡胶制品既保持了柔韧性和弹性,又提高了强度,用途更为广泛。
591 | 高强纺织屏蔽网 | CN2642004 | 实用新型 | 终止-未缴年费专利权终止 | 2003-09-17 | 2004-09-15 | H05K9/00;D03D15/02 | 周华;邹清;陈兵 | 中材科技股份有限公司; 南京苏科专利代理有限责任公司 | 南京苏科专利代理有限责任公司 | 本实用新型涉及一种纺织屏蔽网,尤其是一种由金属丝和纤维纺织而成的屏蔽网。该屏蔽网包括金属丝和纤维,所述金属丝经向密布,与纬向疏布的纤维或纤维和金属丝相互交织,形成纺织结构。本实用新型经向密布的金属丝可以在保证可靠屏蔽效果的同时,使得本实用新型的高强纺织屏蔽网具有良好的经向强度和刚度,而纬向则具有理想弹性和柔韧性,这种经纬互补、刚柔结合的屏蔽网十分适合制作披挂类屏蔽构件,可以满足特殊的使用需求。
592 | 高硅氧玻璃纤维针刺毡工艺方法 | CN1515722 | 发明专利 | 视为撤回 | 2003-06-13 | 2004-07-28 | D04H1/46;D04H17/00 | 王小兵;何朝远;朱平;赵东坡;杨庆华 | 中材科技股份有限公司; 南京苏科专利代理有限责任公司 | 南京苏科专利代理有限责任公司 | 本发明涉及一种耐高温纤维针刺毡的工艺方法,属于除尘过滤、净化、隔热、保温用无纺织物技术领域。该方法通过切丝送料、梳理成网、铺叠成毡、针刺制毡,而后酸沥滤、清洗中和、热处理、烧结处理等工艺步骤,制成SiO2含量高达96%以上的高硅氧玻璃纤维针刺毡。采用本发明的上述工艺,由于先针刺制毡后酸滤的工艺使玻璃纤维脆性小、强度高,因此避免了酸沥滤后针刺存在的纤维易断碎问题,制成后的高硅氧玻璃纤维针刺毡质量优异,强度增加,抗腐蚀性能提高。
593 | 高硅氧玻璃纤维针刺毡 | CN2633912 | 实用新型 | 终止-未缴年费专利权终止 | 2003-06-13 | 2004-08-18 | D04H1/46 | 王小兵;何朝远;朱平;赵东坡;杨庆华 | 中材科技股份有限公司; 南京苏科专利代理有限责任公司 | 南京苏科专利代理有限责任公司 | 本实用新型涉及一种耐高温高硅氧玻璃纤维针刺毡,属于无纺织物技术领域。该针刺毡由纤维梳理、铺叠成的多层毡网构成,其中所述纤维为高硅氧短丝纤维,所述多层毡网各层之间间隔穿插有针刺形成的垂向短丝纤维,所述垂向短丝纤维与毡网各层纤维互相联结。由于高硅氧纤维耐高温、防腐蚀,各层毡网之间针刺形成的垂向交叉短丝纤维使针刺毡表面多孔质,因此本实用新型针刺毡不仅具有良好的耐温、防腐性能,而且具有气体、液体选择性吸附的特性,因此吸附过滤性好,十分适合用作高温、腐蚀性烟尘的过滤除尘材料及高温隔热材料。
数据来源：同花顺iFinD