## 知识产权_专利
知识产权_专利
序号 | 专利名称 | 申请公布号 | 专利类型 | 法律状态 | 申请日 | 申请公布日 | 分类 | 发明人 | 所属公司 | 专利代理机构 | 摘要
1 | 单晶生长设备 | CN117626399A | 发明专利 | 实审 | 2023-10-18 | 2024-03-01 | C30B11/00(2006.01)I;C30B29/16(2006.01)I;C30B29/22(2006.01)I;C30B33/02(2006.01)I; | 郭杰;赵艺惠;陈志平;赵衡煜;王录生;张彬镜;刘俊杰;汪瑞;沈仁奇;庄击勇;郑燕青 | 北京超凡宏宇知识产权代理有限公司; 厦门钨业股份有限公司 | 北京超凡宏宇知识产权代理有限公司 | 本申请公开了一种单晶生长设备,涉及晶体生长技术领域。单晶生长设备包括炉体、支撑组件、升降驱动机构、稳流板和冷却环。炉体形成炉腔,炉体的内侧设置有加热组件。支撑组件包括载物台与支撑轴,载物台位于炉腔内,用于放置坩埚。升降驱动机构用于驱动炉体和/或支撑组件,以使炉体相对于支撑组件升降。冷却环内部形成供冷媒流动的冷却通道,冷却环通过第一管路和第二管路与炉体的外部连通。通过冷却环能够有效地对炉腔内温度场进行控制,为晶体生长提供合适的温度梯度,保证晶体生长质量。由于设置了稳流板,减小了气体对流,有利于保证晶体质量,同时也使坩埚所在空间的温度所需要的功率降低。
2 | 一种大尺寸碘化铯晶体单晶化生长方法及下降炉 | CN117568916A | 发明专利 | 实审 | 2023-11-03 | 2024-02-20 | C30B11/00(2006.01)I;C30B29/12(2006.01)I;C30B35/00(2006.01)I; | 陈泽邦;蔡杰毅;孔舒燕;张彬镜 | 北京三聚阳光知识产权代理有限公司; 厦门钨业股份有限公司 | 北京三聚阳光知识产权代理有限公司 | 本发明公开了一种大尺寸碘化铯晶体单晶化生长方法及下降炉,将装有原料的坩埚放置于散热装置上,晶体生长第一阶段,通过散热装置内的水循环组件使晶体芯部热量导出,促使晶体芯部先形核并结晶,同时使晶体固液界面形成微凸形态,便于晶体单晶化生长和排杂;晶体生长第二阶段,通过散热装置内的气体循环组件进一步提高结晶时的散热速率,使热量尽可能多地从芯部导出,同时可以使晶体固液界面继续保持微凸形态,进一步提高晶体排杂效率。晶体生长不同阶段,通过调节散热装置的导热能力及时将结晶潜热从晶体芯部导出,使固液界面处芯部的温度低于边缘部,利于晶体的单晶化生长;同时,使晶体生长界面变为凸面,便于结晶排杂、改善晶体质量和性能。
3 | 周期性复杂波形的识别方法、装置、设备、介质及抽油机 | CN117574076A | 发明专利 | 实审 | 2023-11-08 | 2024-02-20 | G06F18/20(2023.01)I;E21B43/00(2006.01)I; | 张春波;刘宜萍;关瑞凯;李晓倩 | 北京三聚阳光知识产权代理有限公司; 厦门钨业股份有限公司 | 北京三聚阳光知识产权代理有限公司 | 本发明涉及波形识别技术领域,公开了一种周期性复杂波形的识别方法、装置、设备、介质及抽油机,包括获取将原始波形通过预设个数的滤波器进行预设衰减幅度的滤波,得到的对应预设个数的滤波曲线;根据预设个数的滤波曲线的相交状态,判断滤波曲线的相交周期是否趋于固定,若相交周期未趋于固定,则调整预设衰减幅度,重新进行滤波;若相交周期趋于固定,则根据相交周期确定原始波形的波形周期,并计算波形周期内原始波形的波形参数。本发明能够根据不同滤波曲线的相交状态对复杂波形进行识别,提高复杂波形识别的稳定性和准确性,而且识别过程简单、易实现,适用于处理器处理能力较低的场合。
4 | 电机温升预测方法、预测装置及电机系统 | CN117574025A | 发明专利 | 实审 | 2023-12-14 | 2024-02-20 | G06F17/10(2006.01)I;G06F17/15(2006.01)I; | 关瑞凯;张春波 | 北京品源专利代理有限公司; 厦门钨业股份有限公司 | 北京品源专利代理有限公司 | 本发明公开一种电机温升预测方法、预测装置及电机系统,该预测方法包括获取待测电机在预设工况下的离散温升数据;基于离散温升数据建立温度与温度变化率之间的离散图像函数;对离散图像函数进行函数拟合建立特征点拟合函数;根据特征点拟合函数建立温升预测函数;根据温升预测函数确定待测电机在变工况下的温升值。本发明基于少量离散的温升数据建立温度变化关联的离散函数,基于离散函数建立温升预测模型,能够预测电机在所有工况下的温升数据,建模数据量小,有效提高建模效率和模型准确性。
5 | 电机噪声测试台 | CN220508231U | 实用新型 | 有效-授权 | 2023-07-05 | 2024-02-20 | G01H17/00(2006.01)I | 孙起升;杨子谋;张聿琦;姚恺涵 | 北京品源专利代理有限公司; 厦门钨业股份有限公司 | 北京品源专利代理有限公司 | 本实用新型属于电机噪声检测技术领域,公开电机噪声测试台,电机噪声测试台包括消声箱体、第一电机、减振装置、第二电机以及磁力耦合器,消声箱体的内部形成消声腔,消声腔安装有第一电机;减振装置安装于消声箱体的外侧,减振装置远离消声箱体的一侧安装有第二电机,第一电机的输出轴与第二电机的输出轴均伸入减振装置的内部,第一电机的输出轴与第二电机的输出轴在减振装置的内部通过磁力耦合器非接触式传动连接,第一电机和第二电机二者中的一个为测试电机,第一电机和第二电机二者中的另一个为负载电机,测试电机用于带动负载电机;噪音检测装置用于检测测试电机的噪音。电机噪声测试台能够降低负载对电机的影响,提高噪音检测的准确性。
6 | 一种碳掺杂化学气相沉积钨涂层的装置 | CN114293173B | 发明授权 | 有效-授权 | 2021-12-17 | 2024-02-09 | C23C16/452(2006.01)I;C23C16/44(2006.01)I;C23C16/14(2006.01)I;C22B34/36(2006.01)I;C22B7/00(2006.01)I; | 颜彬游;宋明星;黄泽熙 | 厦门加减专利代理事务所(普通合伙); 厦门钨业股份有限公司 | 厦门加减专利代理事务所(普通合伙) | 本发明涉及化学气相沉积技术领域,特别涉及一种碳掺杂化学气相沉积钨涂层的装置,包括相连通的活化回收炉和沉积炉,活化回收炉内设有活化区及活化区周侧的尾气回收区;活化区的一端连接有第一进气管,活化区的另一端通过活化管路与沉积炉的进气端相连接;尾气回收区的一端分别与回收管路和第四进气管相连接,尾气回收区的另一端与尾气处理机构相连接,回收管路与沉积炉的排气端相连接;沉积炉内设有气体混合装置及沉积平台,气体混合装置分别与活化管路、第二进气管和第三进气管相连接;活化回收炉和沉积炉内均设有加热装置,在加热装置的作用下,所述活化回收炉内进行气体活化或尾气回收,所述沉积炉内进行沉积涂层,降低了反应成本和损耗。
7 | 一种N,N-二烃基酰胺羧酸及其制备方法和应用 | CN114206828B | 发明授权 | 有效-授权 | 2021-06-24 | 2024-01-26 | C07C233/05(2006.01)I;C07C231/02(2006.01)I;C22B59/00(2006.01)I;C22B3/32(2006.01)I | 王艳良;肖文涛;吴玉远;林锦池 | 上海弼兴律师事务所; 厦门钨业股份有限公司 | 上海弼兴律师事务所 | 本发明提出了一种N,N‑二烃基酰胺羧酸及其制备方法和应用。所述的N,N‑二烃基酰胺羧酸可作为萃取剂用于从低浓度稀土原料中富集稀土元素,从混合稀土原料中分离和提纯钇元素,从混合稀土原料中分离铝、铁、放射性钍、放射性铀和锕等元素。该化合物合成简单,成本低廉,作为萃取剂化学稳定性好,能够耐受强酸和强碱而不发生分解。
8 | 一种电机机壳及伺服电机 | CN220358931U | 实用新型 | 有效-授权 | 2023-06-26 | 2024-01-16 | H02K5/20(2006.01)I;H02K9/06(2006.01)I;H02K5/04(2006.01)I;H02K7/10(2006.01)I; | 陈林 | 北京三聚阳光知识产权代理有限公司; 厦门钨业股份有限公司 | 北京三聚阳光知识产权代理有限公司 | 本实用新型提供一种电机机壳及伺服电机,属于伺服电机技术领域,电机机壳包括机壳本体、分隔结构和加强筋。所述机壳本体中部设有安装腔,所述安装腔的周面设有若干个沿机壳本体长度方向延伸的风道;所述分隔结构设置于所述风道内,所述分隔结构沿所述风道的延伸方向设置,并将所述风道分隔形成内风道与外风道。本实用新型提供的一种电机机壳,通过设置若干个风道,导风面积增大,提升了电机机壳的散热效率;通过设置分隔结构将风道分隔成内风道与外风道,增加了对流面积,进一步提高电机机壳散热效率。
9 | 一种供水系统 | CN220352955U | 实用新型 | 有效-授权 | 2023-07-31 | 2024-01-16 | E03B11/00(2006.01)I;E03B7/07(2006.01)I;E03B5/00(2006.01)I;E03B1/00(2006.01)I;F04B51/00(2006.01)I;F04B49/06(2006.01)I;F04B53/00(2006.01)I; | 李晓倩;张春波;刘宜萍;柯绍棠;陈柏鸿;关瑞凯;黄嘉俊 | 北京三聚阳光知识产权代理有限公司; 厦门钨业股份有限公司 | 北京三聚阳光知识产权代理有限公司 | 本实用新型提供一种供水系统,用于为用户侧提供清水,属于能源供给技术领域,包括清水池、进水结构、出水结构、连通结构和液位监测结构。清水池包括连通设置的第一水池和第二水池;进水结构和出水结构均与第一水池可连通设置;连通结构可选择地连通第一水池和第二水池;液位监测结构与进水结构和连通结构电性连接。本实用新型提供的一种供水系统,在低电价时段,连通结构保持关闭,进水结构开始蓄水,第一水池液位不断上升,出水结构处压力增大,出水结构借助水压进行出水,可以降低运行频率,节省能耗;在高电价时段,通过液位监测结构进行液位监测,并控制连通结构的连通状态,使第一水池保持较高的液位,从而保持较高的水压,降低能耗。
10 | 一种复合固态贮氢材料及其制备方法 | CN114619026B | 发明授权 | 有效-授权 | 2022-03-15 | 2024-01-12 | B22F1/17(2022.01)I;B22F9/04(2006.01)I;C01B3/00(2006.01)I;C22C14/00(2006.01)I;C22C19/03(2006.01)I;C22C30/00(2006.01)I; | 林振;郑锦云;黄晟;李荣派;赵艺生;廖文彬;曹俊华;林思杰;陈跃辉 | 厦门市精诚新创知识产权代理有限公司; 厦门钨业股份有限公司 | 厦门市精诚新创知识产权代理有限公司 | 本发明涉及一种复合固态贮氢材料及其制备方法,所述复合固态贮氢材料由AB5型贮氢合金与AB2型贮氢合金复合形成,所述AB5型贮氢合金对所述AB2型贮氢合金形成岛状包覆,所述AB2型贮氢合金作为岛基体,所述AB5型贮氢合金分散地吸附在所述岛基体的外表面;其中,所述AB5型贮氢合金的化学通式为La1‑xYxNi4.5MnyAl0.1,其中x<0.1,0.2<y<0.6;所述AB2型贮氢合金的化学通式为TiNi0.2VaCr0.15MnbFe0.15,a≤0.15、0<b<0.16。该材料改善了合金活化性能,同时具有较高的循环寿命,可以持续、稳定地进行吸放氢过程,在固态贮氢领域具有极高的实际应用价值。
11 | 一种水冷一体式电控柜 | CN220307699U | 实用新型 | 有效-授权 | 2023-07-31 | 2024-01-05 | H05K7/20(2006.01)I | 陈志彬;向曦 | 北京三聚阳光知识产权代理有限公司; 厦门钨业股份有限公司 | 北京三聚阳光知识产权代理有限公司 | 本实用新型公开了一种水冷一体式电控柜,包括柜体、散热结构和冷却通道;其中,柜体中至少一块侧板为换热板;散热结构包括散热管道,散热管道内设置有流动介质,散热管道与柜体内部电子元件接触,流动介质在散热管道内流经电子元件以吸走电子元件散发的热量;换热板的内开设有冷却通道,冷却通道内设置有冷却介质,冷却通道与散热管道接触,冷却通道包括第三进水口和第三出水口,第三进水口与冷水池相连通,第三出水口与冷却塔相连通,冷却塔的出水口连通至冷水池。此结构提高柜体内部空间利用率。且流动介质在独立的散热管道内进行循环,不与外界接触,避免其受污染,有效防止电子元件的冷却通道堵塞。
12 | 一种电机机壳及伺服电机 | CN220291788U | 实用新型 | 有效-授权 | 2023-06-26 | 2024-01-02 | H02K5/20(2006.01)I;H02K9/04(2006.01)I;H02K5/18(2006.01)I;H02K5/04(2006.01)I; | 陈林 | 北京三聚阳光知识产权代理有限公司; 厦门钨业股份有限公司 | 北京三聚阳光知识产权代理有限公司 | 本实用新型提供一种电机机壳及伺服电机,属于伺服电机技术领域,电机机壳包括机壳本体、连接筋和散热翅。机壳本体内沿周向形成若干个沿机壳本体长度方向延伸的风道;连接筋设置于风道内,连接筋沿风道的延伸方向设置,连接筋连接于风道径向相对的两个侧壁之间;散热翅延伸形成于连接筋上,散热翅分设于连接筋的正反两面,每一面上间隔设置有若干个散热翅,若干个散热翅沿伺服电机的周向延伸。本实用新型提供的一种电机机壳,设置若干个风道,导风面积增大,提升了电机机壳的散热效率;连接筋将风道分隔,增加了对流面积,增强了电机机壳的结构强度;在连接筋上延伸形成散热翅,不仅可以增大散热面积,提高散热效率,还可以增强连接筋的结构强度。
13 | 一种目标物抓取角度确定方法 | CN117314859A | 发明专利 | 实审 | 2023-09-26 | 2023-12-29 | G06T7/00(2017.01)I;G06T7/33(2017.01)I;G06T7/73(2017.01)I | 张俊 | 北京品源专利代理有限公司; 厦门钨业股份有限公司 | 北京品源专利代理有限公司 | 本发明公开了一种目标物抓取角度确定方法。该目标物抓取角度确定方法包括获取目标物的检测图像和模板图像;根据检测图像和模板图像,确定检测图像中目标物图像区域和所述目标物的中心坐标;根据目标物图像区域和模板图像,确定检测图像中角度标识的中心坐标;根据目标物的中心坐标和角度标识的中心坐标,确定目标物的当前抓取角度。采用上述技术方案,能够提高所确定的抓取角度的效率和准确度。
14 | 一种过渡层粉体、过渡层及其制备方法与应用 | CN117303931A | 发明专利 | 实审 | 2023-10-17 | 2023-12-29 | C04B37/02(2006.01)I;B22F7/06(2006.01)I;B22F1/12(2022.01)I;B22F1/107(2022.01)I;B22F3/10(2006.01)I | 柯良金;刘春佳;洪佑承;陈阿娇;廖启顺 | 北京品源专利代理有限公司; 厦门钨业股份有限公司 | 北京品源专利代理有限公司 | 本发明涉及一种过渡层粉体、过渡层及其制备方法与应用,所述过渡层粉体的制备原料由钨、氧化锰、二氧化硅与三氧化二铝组成;以质量百分比计,所述过渡层粉体的制备原料中钨的质量百分比为75wt%以上;所述钨与氧化锰的质量比为8:1至20:1本发明提供的过渡层粉体的制备原料使用钨、氧化锰、二氧化硅与三氧化二铝,并控制钨与氧化锰的比例,使其在应用时能够在高纯氧化铝陶瓷基底上形成具有微小孔隙的钨骨架结构的过渡层,便于铜基钎料熔化进入过渡层的钨骨架孔隙形成钨铜熔渗效果,且具有润湿钨材料的效果,从而提升了纯度99wt%以上的高纯氧化铝陶瓷基底与钨材料之间的连接强度。
15 | 一体式机壳伺服电机 | CN308400850S | 外观设计 | 有效-授权 | 2023-06-06 | 2023-12-29 | 13-01 (14) | 陈林 | 厦门钨业股份有限公司 | -- | 1.本外观设计产品的名称一体式机壳伺服电机。2.本外观设计产品的用途本外观设计产品用于为其他设备提供动力。3.本外观设计产品的设计要点在于形状。4.最能表明设计要点的图片或照片立体图1。5.本外观设计产品的背面为使用时不容易看到或看不到的部位,省略后视图。
16 | 一种钨铜材料及其制备方法与应用 | CN115821187B | 发明授权 | 有效-授权 | 2022-12-20 | 2023-12-26 | C22F1/18(2006.01)I;C22C1/04(2023.01)I;B22F3/04(2006.01)I; | 廖启顺;刘春佳;陈阿娇;柯良金 | 北京品源专利代理有限公司; 厦门钨业股份有限公司 | 北京品源专利代理有限公司 | 本发明涉及一种钨铜材料及其制备方法与应用,所述制备方法包括如下步骤对搭接摆放的钨压坯、铜镍合金与熔渗桥进行烧结熔渗处理,冷却后分离所述钨压坯与熔渗桥,得到所述钨铜材料;所述烧结熔渗处理包括至少3次热处理,所述热处理的温度为1250℃以下。本发明采用铜镍合金与间接熔渗方式配合,以及至少3次热处理,实现了钨压坯烧结与熔渗的同步进行,且制备温度较低,所得钨铜材料中铜分布均匀,具有较高的密度。
17 | 掺钾的钨合金块材及其制备方法和应用 | CN115821138B | 发明授权 | 有效-授权 | 2022-12-07 | 2023-12-22 | C22C27/04(2006.01)I;C22C1/04(2023.01)I;C22F1/18(2006.01)I;B22F3/17(2006.01)I;B22F3/10(2006.01)I;G21B1/13(2006.01)I; | 代少伟;宋久鹏;颜彬游;蒋香草;黄泽熙;林宝智 | 北京华进京联知识产权代理有限公司; 厦门钨业股份有限公司 | 北京华进京联知识产权代理有限公司 | 本发明提供了一种掺钾的钨合金块材及其制备方法和应用,其中的掺钾的钨合金块材中钨的质量百分比≥99.95%;所述掺钾的钨合金块材的晶向(001)占比为5~15%,晶向(101)占比为60~85%,晶向(111)占比为0~15%;该掺钾的钨合金块材的再结晶温度≥1700℃、韧脆转变温度≤100℃、室温热导率≥168W·m‑1·K‑1,即该掺钾的钨合金块材同时具备优异的晶粒结构稳定性、低温韧性,且热导性能优良,可用作钨基面向等离子体材料。
18 | 循环供水系统 | CN220206383U | 实用新型 | 有效-授权 | 2023-06-29 | 2023-12-19 | F27D9/00(2006.01)I;F27D19/00(2006.01)I; | 李晓倩;张春波;陈柏鸿;刘宜萍;柯绍棠;黄嘉俊;关瑞凯 | 北京品源专利代理有限公司; 厦门钨业股份有限公司 | 北京品源专利代理有限公司 | 本实用新型属于供水系统技术领域,公开循环供水系统,循环供水系统包括供水主管和回水主管,供水主管沿水流方向间隔设置有多根供水支管,多根供水支管与多台加热炉一一对应连接,供水主管的首端连接有冷却系统,冷却系统向供水主管提供冷却水;回水主管沿水流方向间隔设置有多根回水支管,多根回水支管与多台加热炉一一对应连接,回水主管的末端连接冷却系统,位于供水主管上游第一根的供水支管与位于回水主管上游第一根的回水支管连接同一加热炉,位于供水主管下游最后一根的供水支管与位于回水主管下游最后一根的回水支管连接同一加热炉。本实用新型的循环供水系统能够降低首末两端位置的加热炉压力差的差值,降低能耗。
19 | 一种风冷电机 | CN220210177U | 实用新型 | 有效-授权 | 2023-07-11 | 2023-12-19 | H02K9/06(2006.01)I;H02K5/20(2006.01)I;H02K5/15(2006.01)I;H02K5/04(2006.01)I; | 陈启新;陈志彬;李民;孙起升 | 北京三聚阳光知识产权代理有限公司; 厦门钨业股份有限公司 | 北京三聚阳光知识产权代理有限公司 | 本实用新型涉及电机轴承技术领域,具体涉及一种风冷电机。所述风冷电机包括轴、转子、定子、机壳、机壳两侧端部分别设有前端盖和后端盖;风扇,位于电机后端,用于带动空气以对机壳进行散热。第一轴承,位于前端盖的前轴承室内;风道,设于机壳外周,使空气从机壳后端流向机壳的前端;前风罩,包括位于前端盖前侧的前壁及由前壁边缘轴向延伸而成的侧壁;侧壁与风道远离风扇的一侧相接;前风罩还设有出风口,供空气流出;前风罩用于引导通过风道的空气流过前轴承室周围,通过调整第一轴承周围的空气流速,以使第一轴承降温或升温。
20 | 一体式电机 | CN220173026U | 实用新型 | 有效-授权 | 2023-05-25 | 2023-12-12 | H02K7/102(2006.01)I;H02K11/21(2016.01)I; | 李民;张燕;陈隆辉;陈启新;徐小景 | 北京品源专利代理有限公司; 厦门钨业股份有限公司 | 北京品源专利代理有限公司 | 本实用新型公开了一体式电机,包括电机壳体,以及设置于电机壳体内的转轴、第一安装盘、第二安装盘、制动器和编码器,第一安装盘和第二安装盘沿转轴的轴向间隔分布,第一安装盘套设于转轴且通过第一轴承与转轴转动配合,且第一安装盘与电机壳体可拆卸连接,第二安装盘套设于转轴,且第二安装盘与电机壳体可拆卸连接;制动器和编码器中的一个可拆卸连接于第一安装盘,另一个可拆卸连接于第二安装盘。有效减小了一体式电机的径向尺寸和重量,且能够依据实际使用需求沿转轴的轴向适应性的调整制动器和编码器的设置位置,提升了一体式电机的实用性能。
21 | 电机定子补片压紧机 | CN220173070U | 实用新型 | 有效-授权 | 2023-06-29 | 2023-12-12 | H02K15/02(2006.01)I | 麻云德 | 北京品源专利代理有限公司; 厦门钨业股份有限公司 | 北京品源专利代理有限公司 | 本实用新型涉及定子叠片压紧技术领域,提供了一种电机定子补片压紧机,包括机架、压紧装置和脱模组件。其中,压紧装置包括同轴设置的上模组件和下模组件,上模朝向支撑平台的端面设有至少三个定位孔;下模组件设有第一底座和第二底座;第一底座的中部设有朝上模方向延伸的芯轴及至少三根对应定位孔设置的导向柱;第二底座套设于芯轴并承载定子叠片;导向柱贯穿第二底座和其上的定子叠片并能够与定位孔插接;脱模组件位于支撑平台下方,并设有适于朝上模方向位移的顶抵件;顶抵件贯穿支撑平台和第一底座以带动第二底座及其上的定子叠片朝上模方向相对芯轴移动。如此能够实现,上模对定子叠片的精确挤压,且挤压后的定子叠片能够快速拆卸。
22 | 一种从钨钼废渣中回收多种金属的方法 | CN115109931B | 发明授权 | 有效-授权 | 2022-06-21 | 2023-12-08 | C22B7/00(2006.01)I;C22B23/00(2006.01)I;C22B15/00(2006.01)I;C22B34/24(2006.01)I;C22B34/32(2006.01)I;C22B34/36(2006.01)I; | 廖东晖;王世良 | 厦门市精诚新创知识产权代理有限公司; 厦门钨业股份有限公司 | 厦门市精诚新创知识产权代理有限公司 | 本发明涉及一种从钨钼废渣中回收多种金属的方法,包括以下步骤将废渣与水混合,调浆浆化,浆化后经过压滤设备进行压滤,得到成滤渣料;将滤渣料经过烘干设备烘干得到烘干料,将烘干料放入破碎设备破碎,得到破碎料,将破碎料、水和碱性试剂加入调浆槽,得到调浆液,将调浆液加入高压氧浸设备内,加热加压进行反应,得到反应后物料,将反应后物料经固液分离设备,分离出液相和固相;向液相加入还原剂,产生沉淀,加水调浆后进行重选,得到铬的氢氧化物产品;重选后的剩余液相进行离子交换,得到钨产品;前述分离得到固相再分别回收铜盐、镍盐、钽和铌产品。该方法可以回收低品位钨钼废渣中多种有价值元素,具有较好的性价比。
23 | 消雾系统及其控制方法 | CN117190740A | 发明专利 | 实审 | 2023-09-08 | 2023-12-08 | F28C1/16(2006.01)I;F28F27/00(2006.01)I | 张春波;李晓倩;刘宜萍;柯绍棠;陈柏鸿;关瑞凯;杨凯强 | 北京三聚阳光知识产权代理有限公司; 厦门钨业股份有限公司 | 北京三聚阳光知识产权代理有限公司 | 本发明涉及冷却塔技术领域,公开了一种消雾系统及其控制方法,消雾系统包括热水单元、冷水单元、泵送单元、吹散单元、检测单元和控制单元;热水单元用于存储待降温设备排出的热水以供冷却塔将其转化为冷水后输出;冷水单元用于存储冷却塔输出的冷水供待降温设备冷却;泵送单元用于将冷水单元和热水单元中水分别输送至待降温设备和冷却塔;吹散单元用于加快冷却塔顶部空气的流动;检测单元用于采集冷却塔外环境的温度值、热水单元的温度值以及冷水单元的温度值和出水压力值并发送对应各检测值的传感信号;控制单元用于接收各传感信号,并根据各检测值的大小是否满足预设条件来控制泵送单元和/或吹散单元的运行频率以抑制白雾产生。
24 | 一种钨钴废渣的回收方法 | CN114921655B | 发明授权 | 有效-授权 | 2022-05-30 | 2023-12-01 | C22B7/04(2006.01)I;C22B34/36(2006.01)I;C22B34/32(2006.01)I;C22B1/00(2006.01)I; | 廖东晖 | 厦门市精诚新创知识产权代理有限公司; 厦门钨业股份有限公司 | 厦门市精诚新创知识产权代理有限公司 | 本发明涉及一种钨钴废渣的回收方法,包括以下步骤将钨钴废渣与水混合,调浆浆化,浆化后经过压滤设备进行压滤,得到成滤渣料;将所述滤渣料经过烘干设备烘干,祛除油分和水分,得到烘干料;将所述烘干料放入破碎设备破碎,得到破碎料;将所述破碎料、水和碱性试剂加入调浆槽,得到调浆液;将所述调浆液加入高压氧浸设备内,加热加压进行反应,得到反应后物料;将所述反应后物料经固液分离设备,分离出液相和固相;将所述液相加入还原剂,回收铬之后的剩余液相进行离子交换,得到钨产品。本发明可以对钨钴废渣中的钨和铬进行高效回收,回收率大于等于95%,具有极好的可回收性价比。
25 | 一种从废渣中回收铬钨铜镍的方法 | CN115074532B | 发明授权 | 有效-授权 | 2022-06-21 | 2023-12-01 | C22B7/00(2006.01)I;C22B1/00(2006.01)I;C22B34/32(2006.01)I;C22B34/36(2006.01)I;C22B15/00(2006.01)I;C22B23/00(2006.01)I; | 廖东晖 | 厦门市精诚新创知识产权代理有限公司; 厦门钨业股份有限公司 | 厦门市精诚新创知识产权代理有限公司 | 本发明涉及一种从废渣中回收铬钨铜镍的方法,包括以下步骤将废渣与水混合,调浆浆化,浆化后经过压滤设备进行压滤,得到成滤渣料;将滤渣料经过烘干设备烘干得到烘干料,将烘干料放入破碎设备破碎,得到破碎料,将破碎料、水和碱性试剂加入调浆槽,得到调浆液,将调浆液加入高压氧浸设备内,加热加压进行反应,得到反应后物料,将反应后物料经固液分离设备,分离出液相和固相;向液相加入还原剂,产生沉淀,加水调浆后进行重选,得到铬的氢氧化物产品;重选后的剩余液相进行离子交换,得到钨产品;前述分离得到固相与氧化剂、酸性试剂混合,得到铜盐、镍盐。该方法可以回收低品位废渣中铬钨铜镍4种有价值元素,具有较好的性价比。
26 | 一种晶体封装结构及其封装方法 | CN117139841A | 发明专利 | 实审 | 2023-09-26 | 2023-12-01 | B23K26/21(2014.01)I;B23K26/70(2014.01)I;B23K103/10(2006.01)N | 柯雅真;沈仁奇;汪瑞;夏丹;赵衡煜;赵中原;林海青;吴克科;林凤 | 北京三聚阳光知识产权代理有限公司; 厦门钨业股份有限公司 | 北京三聚阳光知识产权代理有限公司 | 本发明公开了一种晶体封装结构及其封装方法,其中,一种晶体封装结构的封装方法,包括采用激光焊接的方式对晶体封装结构的铝合金外壳进行封装;所述铝合金外壳包括通过激光焊接在一起的前壳和后盖,所述前壳和后盖的对接处都设置有坡口,所述前壳和后盖的厚度不大于3.0mm;所述激光焊接的过程为将坡口对接后,焊接头对准对接处;控制激光束进行第一次焊接;控制激光束采用O型摆动进行第二次焊接。本发明中优选采用两次激光焊接工序,通过特定参数下以较低的能量先进行表面剥蚀的第一次焊接与特定参数下的第二次焊接相配合,能够在确保密封效果的同时有效降低铝合金外壳内部焊接点位置处的升温速率,进而保证晶体不开裂。
27 | 一种朗缪尔探针结构及其制备方法 | CN117139630A | 发明专利 | 实审 | 2023-10-17 | 2023-12-01 | B22F7/04(2006.01)I;C22C27/04(2006.01)I;C22C32/00(2006.01)I;B22F1/107(2022.01)I;B22F3/26(2006.01)I;B22F3/10(2006.01)I;H05H1/00(2006.01)I | 柯良金;陈阿娇;刘春佳;洪佑承;廖启顺 | 北京品源专利代理有限公司; 厦门钨业股份有限公司 | 北京品源专利代理有限公司 | 本发明涉及一种朗缪尔探针结构及其制备方法,所述朗缪尔探针结构包括沿径向方向,由内向外设置的钨探针、复合陶瓷管与隔热屏;所述复合陶瓷管与钨探针之间,以及复合陶瓷管与隔热屏之间分别独立地设置有铜基钎料层;所述复合陶瓷管包括陶瓷管以及设置于陶瓷管内外表面的过渡层;本发明提供的朗缪尔探针结构为一种钨探针‑铜基钎料层‑过渡层‑陶瓷管‑过渡层‑铜基钎料层‑隔热屏的结构,过渡层粉体中含有75wt%以上的钨成分,在制备过程中形成钨骨架,便于钎料熔渗到钨骨架中形成致密连接,同时具有润湿钨材料的效果。本发明提供的朗缪尔探针具有结构强度高、耐高热负荷能力强的优势。
28 | 电机稳态温升的预测方法、装置、系统和介质 | CN117113679A | 发明专利 | 实审 | 2023-08-24 | 2023-11-24 | G06F30/20(2020.01)I;G01K13/00(2021.01)I;G06F119/08(2020.01)N | 张春波;孙起升 | 北京品源专利代理有限公司; 厦门钨业股份有限公司 | 北京品源专利代理有限公司 | 本发明公开了一种电机稳态温升的预测方法、装置、系统和介质。该电机稳态温升的预测方法包括建立电机定子绕组温度和时间的温度时间关系式,所述温度时间关系式包括运算常数;获取预设运行时间内所述电机定子绕组的实测温度数据;基于所述实测温度数据和所述温度时间关系式确定所述运算常数的最优值;将所述运算常数的最优值代入所述温度时间关系式得到稳态温升预测关系式;基于所述稳态温升预测关系式预测所述电机定子绕组的电机稳态温升。通过采用上述方案,实现了缩短测试时间、节省能源以及防止温升过高破坏大功率、高功率密度的永磁同步样机的绝缘等级和导致磁钢退磁的效果。
29 | 一种白钨矿石提取钨的方法 | CN114921663B | 发明授权 | 有效-授权 | 2022-06-14 | 2023-11-21 | C22B34/36(2006.01)I;C22B3/12(2006.01)I;C01D1/22(2006.01)I | 王存锦;方奇;黄建华;胡庆民;黎轩 | 厦门市精诚新创知识产权代理有限公司; 厦门钨业股份有限公司 | 厦门市精诚新创知识产权代理有限公司 | 本发明涉及一种白钨矿石提取钨的方法,包括以下步骤将白钨矿石与氢氧化钠和水混合,得到固液混合物;将所述固液混合物送入高压反应容器中进行浸出反应,反应温度为150‑200℃,时间为1‑10h,将反应产物进行固液分离,所得一次滤液含有氢氧化钠,可以回用,所得一次滤渣用水溶解后再次进行固液分离,得到的二次滤液含有钨酸钠,用于回收钨,得到的二次滤渣用水调浆后,加入理论量0.8‑1.5倍的碳酸钠,加热进行苛化反应,对反应产物进行固液分离,所得滤液含有氢氧化钠可以回用,所述滤渣主要为CaCO3。本发明所述白钨矿石提取钨的方法,相比常规苏打压煮工艺降低了反应温度,取消对Na2CO3浓度的限制,降低液固比要求,具有较好的经济效益。
30 | 一种钨萃取渣的回收方法 | CN117089727A | 发明专利 | 实审 | 2023-08-21 | 2023-11-21 | C22B34/36(2006.01)I;C22B7/00(2006.01)I | 卢寄万;杨文波;苏志宏 | 厦门市精诚新创知识产权代理有限公司; 厦门钨业股份有限公司 | 厦门市精诚新创知识产权代理有限公司 | 本发明涉及一种钨萃取渣的回收方法,包括以下按步骤S1,将钨萃取渣和水混合调浆,加入氢氧化钠,加热反应,反应后进行固液分离,得到一次滤液和一次固相,所述一次滤液含有有机金属化合物,对所述有机金属化合物进行回收;S2,将所述一次固相与氢氧化钠、磷酸混合,加热反应,反应后进行固液分离,得到二次滤液和二次固相,所述二次滤液含有钨酸钠,对所述钨酸钠进行回收;S3,将所述二次固相与酸混合,控制酸度使所述二次固相完全溶解,得到反应后液,所述反应后液含钨,进行钨的回收。采用上述方法可以将萃取渣中钨全部回收,且回收成本较低。
31 | 一种白钨矿制备磷钨杂多酸的方法 | CN117088413A | 发明专利 | 实审 | 2023-08-25 | 2023-11-21 | C01G41/00(2006.01)I | 叶晓龙;杨其童 | 厦门市精诚新创知识产权代理有限公司; 厦门钨业股份有限公司 | 厦门市精诚新创知识产权代理有限公司 | 本发明涉及一种白钨矿制备磷钨杂多酸的方法,包括以下步骤步骤一将白钨矿与磷酸、硫酸和水混合,进行浸出反应,反应后进行固液分离,得到磷钨杂多酸溶液;步骤二向反应得到的磷钨杂多酸溶液中加入磷酸、硫酸和水,进行继续反应形成结晶体,进行固液分离后,得到磷钨杂多酸固体结晶,纯度为98‑99wt%。该方法利用磷钨杂多酸在高酸、高磷条件下结晶沉淀实现杂多酸提纯,通过优化工艺提高杂多酸晶体的产量和纯度。
32 | 一种对中固定工装 | CN220019669U | 实用新型 | 有效-授权 | 2023-05-23 | 2023-11-14 | G01R1/04(2006.01)I;G01R31/34(2020.01)I | 李民;俞晓勇 | 北京华进京联知识产权代理有限公司; 厦门钨业股份有限公司 | 北京华进京联知识产权代理有限公司 | 本申请涉及一种对中固定工装,包括台架盘、定位盘和工装支架,台架盘用于装配在基座上,台架盘具有中心定位轴线;定位盘可拆卸地定位装配在台架盘上,定位盘上设置有第一定位结构,中心定位轴线经过第一定位结构,第一定位结构用于使电机定位装配在台架盘上且电机的转轴的中心轴线与中心定位轴线重合;工装支架设置在台架盘上,用于固定电机。本申请提供了一种对中固定工装,通过一种工装实现对无止口的斜拉式电机的快速对中与安装,定位盘用于对中,工装支架用于安装,缩小了对中调整的难度,提高了装配效率;通过少量的结构件工装,保证电机与对拖台架对中,以较为经济的工装解决电机在台架测试前的对中与固定问题。
33 | 仲钨酸铵结晶母液的处理方法 | CN115057568B | 发明授权 | 有效-授权 | 2022-06-08 | 2023-10-31 | C02F9/00(2023.01)I;C22B3/44(2006.01)I;C22B34/36(2006.01)I;C02F103/16(2006.01)N;C02F1/00(2023.01)N;C02F1/04(2023.01)N;C02F1/20(2023.01)N | 杨其童;苏志宏 | 北京景闻知识产权代理有限公司; 厦门钨业股份有限公司 | 北京景闻知识产权代理有限公司 | 本发明公开了一种仲钨酸铵结晶母液的处理方法,包括以下步骤S1、回收含钨和氨的料液,并将料液与碱性化合物混合,以形成第一混合液;S2、将仲钨酸铵结晶母液与第一混合液混合形成第二混合液,并对第二混合液蒸发处理,以回收第二混合液中的至少一部分氨,并得到第一处理液;S3、对第一处理液进行吹脱处理,以回收第一处理液吹脱过程产生的氨气,并得到第二处理液;S4、向第二处理液加入氯化钙,以回收第二处理液与氯化钙反应生成的钨酸钙,并得到第三处理液;S5、对第三处理液进行循环喷淋处理,对循环喷淋处理后的第三处理液进行压滤,以回收滤液和滤渣。根据本发明的仲钨酸铵结晶母液的处理方法,具有设备少,能耗低,处理成本低等优点。
34 | 一种轴系不对中故障识别方法、装置及电子设备 | CN116907414A | 发明专利 | 实审 | 2023-07-13 | 2023-10-20 | G01B21/24(2006.01)I;G01M13/025(2019.01)I | 姚恺涵;孙起升;陈永煌 | 北京品源专利代理有限公司; 厦门钨业股份有限公司 | 北京品源专利代理有限公司 | 本发明公开了一种轴系不对中故障识别方法、装置及电子设备。轴系不对中故障识别方法包括:获取第一转速传感器输出的第一瞬时转速和第二转速传感器输出的第二瞬时转速;根据第一瞬时转速获取第一轴的第一扭转角度和第二瞬时转速获取第二轴的第二扭转角度;根据述第一扭转角度和第二扭转角度获取两轴相对扭转角度;根据两轴相对扭转角度获取轴系不对中位移差;获取预设轴系不对中位移差范围;判断轴系不对中位移差是否位于预设轴系不对中位移差范围内;若是,则确定当前工作状态正常;若否,则判定存在轴系不对中故障。通过轴系不对中故障识别方法能够准确反映轴系不对中量参数,同时算法简单,有效提高轴系不对中故障的监测识别效率。
35 | 一种多加热炉冷却循环水系统 | CN219829520U | 实用新型 | 有效-授权 | 2023-03-14 | 2023-10-13 | F27D9/00(2006.01)I;F27D19/00(2006.01)I | 李晓倩;郑文杰;张春波;柯绍棠;陈柏鸿 | 北京集佳知识产权代理有限公司; 厦门钨业股份有限公司 | 北京集佳知识产权代理有限公司 | 本申请公开了一种多加热炉冷却循环水系统,包括冷水池、冷却塔、第一冷却管和第二冷却管;第一、二冷却管任意一者与冷水池、冷却塔通过管道首尾串联以实现液路循环;冷水池与第一冷却管之间设有主管和增压支管;增压支管并联于主管的中段,增压支管的冷却水出口朝向主管的冷却水入口;冷水池与第二冷却管由管道直接连通。该系统可以针对不同加热炉及其发热部位采取不同的冷却水供应路线,相比于第二冷却管,第一冷却管连接主管和增压支管,可依靠简单结构来增大第一冷却管的入口压力,无需提高整个系统尤其是冷水池的出水压力,还可以避免常规的压力调节阀因长期作业而导致精度下降、故障等问题,保障系统的冷却效果。
36 | 一种自动焊接系统及其控制方法、装置、设备及介质 | CN116833639A | 发明专利 | 实审 | 2023-08-04 | 2023-10-03 | B23K37/00(2006.01)I;B23K37/02(2006.01)I;B23K31/02(2006.01)I;B25J9/16(2006.01)I | 张俊;徐煌 | 北京三聚阳光知识产权代理有限公司; 厦门钨业股份有限公司 | 北京三聚阳光知识产权代理有限公司 | 本发明涉及自动焊接技术领域,公开了一种自动焊接系统及其控制方法、装置、设备及介质,系统包括:承载模块,其上设有旋转装置,用于放置待焊接工件并带动其进行旋转;移动模块,固定于承载台面,用于带动3D视觉检测模块进行移动;3D视觉检测模块,固定于移动模块末端,用于对待焊接工件进行图像采集;控制模块,固定于承载台面,用于控制3D视觉检测模块进行图像采集,并通过预设矫正算法及预设图像处理算法将采集得到的矩形深度图像转化为3D点云图,进而控制焊接模块对环形焊接端面进行焊接。本发明通过对图像采集、图像矫正、图像处理及自动焊接进行控制,能够实现高精度的自动焊接,且能够保证焊接质量。
37 | 盘式电机用测量装置 | CN219799686U | 实用新型 | 有效-授权 | 2023-04-23 | 2023-10-03 | G01R31/34(2020.01)I | 陈永煌;袁康华;杨子谋;孙起升 | 北京品源专利代理有限公司; 厦门钨业股份有限公司 | 北京品源专利代理有限公司 | 本实用新型公开了盘式电机用测量装置,用于测量待测盘式电机的参数,该盘式电机用测量装置,第一驱动组件的输出端能与待测盘式电机的转子组件传动连接,第一驱动组件能够带动转子组件绕自身中心轴线转动;拉力计的两端分别与第二驱动组件的输出端和待测盘式电机的定子组件可拆卸连接,第二驱动组件能够带动拉力计和定子组件沿台架的高度方向同步靠近或远离转子组件,定子组件的中心轴线和转子组件的中心轴线共线;测距仪用于测量定子组件与转子组件之间的间距。能测量定子组件和转子组件之间的气隙值,也能测量不同气隙值下的磁拉力,能够为待测盘式电机的设计优化提供数据支持,也能够用于验证待测盘式电机设计方案的可行性。
38 | 一种电机 | CN219802033U | 实用新型 | 有效-授权 | 2023-05-31 | 2023-10-03 | H02K5/16(2006.01)I;H02K5/15(2006.01)I;H02K5/04(2006.01)I | 李民;尚立库;陈启新;蔡锋宾;陈隆辉 | 北京三聚阳光知识产权代理有限公司; 厦门钨业股份有限公司 | 北京三聚阳光知识产权代理有限公司 | 本实用新型涉及电机技术领域,具体涉及一种电机。该电机,包括:壳体,所述壳体内设置有轴承室和可转动的转轴,所述转轴的一端可转动的设置在所述壳体内,所述转轴的另一端可转动的设置在所述轴承室内,所述轴承室的内壁上具有硬质合金涂层;无外圈轴承,设置在所述轴承室内,所述无外圈轴承套设在所述转轴的另一端,所述无外圈轴承的滚子与所述轴承室内壁上的所述硬质合金涂层贴合。本轴承室的内壁上喷涂有硬质合金涂层,无外圈轴承上的滚子与硬质合金涂层贴合,在无外圈轴承转动后,滚子与硬质合金涂层进行摩擦,硬质合金涂层可提高轴承室内壁的耐磨性和强度,从而减少钢圈和轴承外圈,可有效的降低电机的体积和质量。
39 | 一种电机 | CN219802034U | 实用新型 | 有效-授权 | 2023-05-31 | 2023-10-03 | H02K5/16(2006.01)I;H02K5/15(2006.01)I;H02K5/04(2006.01)I | 李民;尚立库;蔡锋宾;陈隆辉;徐小景 | 北京三聚阳光知识产权代理有限公司; 厦门钨业股份有限公司 | 北京三聚阳光知识产权代理有限公司 | 本实用新型涉及电机技术领域,具体涉及一种电机。该电机,包括:壳体,所述壳体外表面上设置有连接部,所述连接部内具有硬质合金涂层;无内圈轴承,包括外圈和与外圈贴合的滚子,所述无内圈轴承的滚子套设在所述连接部上,所述无内圈轴承的滚子与所述连接部内的所述硬质合金涂层贴合。壳体外表面的连接部内喷涂硬质合金涂层,无内圈轴承套设在连接部上,无内圈轴承的滚子与连接部内的喷涂硬质合金涂层贴合并产生摩擦,通过减少轴承内圈,可有效的降低电机的体积和质量。
40 | 一种具有密封组合结构的机壳 | CN219780754U | 实用新型 | 有效-授权 | 2023-02-20 | 2023-09-29 | H05K7/20(2006.01)I;H05K5/06(2006.01)I | 陈林 | 厦门荔信律和知识产权代理有限公司; 厦门钨业股份有限公司 | 厦门荔信律和知识产权代理有限公司 | 本实用新型公开一种具有密封组合结构的机壳,其包括壳体、成型于壳体上的轴向环绕式冷却流路;壳体分体设置,且形成中空外壳及分别盖设在中空外壳两端面的密封座,二者通过装接结构可拆卸地固定连接;该中空外壳的壳壁与密封座配合构建所述轴向环绕式冷却流路;封装结构,其包括分别成型在密封座上结合部,该结合部由面对中空外壳的一面向外延伸而成,用于引导中空外壳与密封座同轴套设;该结合部的外周壁还环套有一密封件,用于限制流体进入中空外壳的中空部;其中,至少一个密封座上成型与供液设备相连的进液道,且在该进液道的路径上布设有冷液单元;本新型提供的机壳,解决冷液机壳加工成型不易、流路易堵塞且冷却效果不佳的问题。
41 | 一种萃取剂及制备方法和分离稀土元素钇与镧系的方法 | CN112574028B | 发明授权 | 有效-授权 | 2020-12-03 | 2023-09-26 | C07C59/84(2006.01)I;C07C51/373(2006.01)I;C22B59/00(2006.01)I;C22B3/32(2006.01)I | 王艳良;林锦池;吴玉远;肖文涛 | 北京集佳知识产权代理有限公司; 厦门钨业股份有限公司 | 北京集佳知识产权代理有限公司 | 本发明属于稀土资源回收领域,提供了一种萃取剂,包括烷基苯基氧代丁酸;所述烷基苯基氧代丁酸包括式(I)和/或式(II)结构化合物中的一种或几种,其中,R1、R2和R3独立的选自C1~C12的烷基。本发明提供的烷基苯基氧代丁酸萃取剂可直接应用于稀土金属离子的萃取分离,特别是稀土金属钇与其他镧系稀土金属离子的分离,具有良好的分离效果。本发明还提供了萃取剂的制备方法和分离稀土元素钇与镧系的方法。
42 | 一种冷却循环水系统 | CN219736032U | 实用新型 | 有效-授权 | 2023-02-20 | 2023-09-22 | F28C1/00(2006.01)I;F28F25/04(2006.01)I;F28F27/00(2006.01)I | 李晓倩;郑文杰;张春波;柯绍棠;陈柏鸿 | 北京集佳知识产权代理有限公司; 厦门钨业股份有限公司 | 北京集佳知识产权代理有限公司 | 本申请公开了一种冷却循环水系统,包括冷水池和热水池;冷水池通过冷水泵和冷却管向热水池送水,热水池通过热水泵和冷却塔向冷水池回水;冷、热水池二者的底部由连通管相连,连通管的流量小于热水泵的最大流量;冷水池连接有温度传感器,热水泵、冷却塔和温度传感器均耦接于控制器,控制器用于在冷水池的温度升高时提高热水泵和冷却塔的功率,并在冷水池的温度下降时降低热水泵和冷却塔的功率。该冷却循环水系统可以通过连通管和回水液路这两种途径实现冷、热水池的热交换,连通管和回水液路各自对冷、热水池的换热效果的占比可以动态调整,充分发挥连通管和回水液路的换热能力,保障冷、热水池的作业需求并降低能耗。
43 | 一种减速器测试装置 | CN219675469U | 实用新型 | 有效-授权 | 2023-02-20 | 2023-09-12 | G01M13/02(2019.01)I | 彭小燕;陈昕伟;袁康华 | 北京集佳知识产权代理有限公司; 厦门钨业股份有限公司 | 北京集佳知识产权代理有限公司 | 本申请公开了一种减速器测试装置,包括机座组件以及安装于所述机座组件的两组传动组件,每一所述传动组件连接有减速器,每一所述减速器配备有电机;所述机座组件包括传动轴以及安装于所述传动轴的两个第一锥齿轮,所述传动组件包括转动轴以及安装于所述转动轴的第二锥齿轮,两组传动组件的第二锥齿轮与两个第一锥齿轮一一对应啮合,所述转动轴与所述减速器的输出轴连接。上述减速器测试装置,可适配多规格的减速器,系统稳定可靠,可满足减速器长时间跑合的要求。
44 | 用于电机的制动器和编码器一体式装置及电机总成 | CN219678275U | 实用新型 | 有效-授权 | 2023-05-23 | 2023-09-12 | H02K11/30(2016.01)I;H02K11/35(2016.01)I;H02K7/10(2006.01)I | 苏彧彬;陈昕伟 | 厦门荔信律和知识产权代理有限公司; 厦门钨业股份有限公司 | 厦门荔信律和知识产权代理有限公司 | 本实用新型涉及一种用于电机的制动器和编码器一体式装置及电机总成,其包括安装壳、转轴、制动器和编码器。转轴可转动地安装于安装壳,转轴的一端为外露于安装壳的安装端。制动器设于安装壳内,制动器包括制动器定子和制动器转子,制动器定子固定于安装壳,制动器转子可转动地安装于制动器定子,并套设固定于转轴上。编码器设于安装壳内,编码器包括编码器定子和编码器转子,编码器定子固定于安装壳,编码器转子可转动地安装于编码器定子,并套设固定于转轴上。安装壳连接于电机壳上且安装端连接于对接端时,电机轴、转轴、制动器转子和编码器转子能够同步同轴转动。制动器和编码器的装配与电机的装配可并行,节省装配时间,提高装配效率。
45 | 一种晶体生长方法和晶体生长装置 | CN116716660A | 发明专利 | 实审 | 2023-07-28 | 2023-09-08 | C30B29/16(2006.01)I;C30B11/00(2006.01)I;C30B11/14(2006.01)I | 赵衡煜;陈泽邦;蔡杰毅 | 北京品源专利代理有限公司; 厦门钨业股份有限公司 | 北京品源专利代理有限公司 | 本发明涉及一种晶体生长方法和晶体生长装置,所述晶体生长方法包括依次进行装料、引燃、扩熔池、晶体生长和降温等过程,得到晶体;其中,引燃的过程中使光源的焦点于晶体原料表面运动从而使其表面熔化形成熔池,直至熔池的表面积扩大至目标尺寸,扩熔池的过程中启动设置于坩埚外侧的感应线圈,且同步向坩埚内加入晶体原料,熔池持续向下扩张直至接触到坩埚底部的籽晶,晶体生长的过程中下调感应线圈的功率,使自籽晶顶部由下向上不断结晶,直至晶体达到熔池的顶部。本发明提供的晶体生长方法和晶体生长装置能够得到有效熔池,并且能够形成径向的温度梯度,改善晶体的解理程度。
46 | 一种钨丝增强钨基复合材料的制备方法 | CN115404419B | 发明授权 | 有效-授权 | 2022-09-20 | 2023-09-01 | C22C47/14(2006.01)I;C22C47/06(2006.01)I;C22C47/04(2006.01)I;C23C16/14(2006.01)I;C22C49/10(2006.01)I;C22C49/14(2006.01)I;B22F9/22(2006.01)I;C22C111/02(2006.01)N;C22C121/02(2006.01)N | 颜彬游;宋久鹏;黄泽熙;代少伟;林宝智 | 北京集佳知识产权代理有限公司; 厦门钨业股份有限公司 | 北京集佳知识产权代理有限公司 | 本发明提供了一种钨丝增强钨基复合材料的制备方法,包括以下步骤A)将三维钨丝编织体进行化学气相沉积,得到复合有钨涂层的三维钨丝编织体;B)将步骤A)得到的三维钨丝编织体于钨粉浆料中浸渍,再依次进行烘干和预烧,得到填充有钨材料的三维钨丝编织体,重复该步骤多次;C)将步骤B)得到的填充有钨材料的三维钨丝编织体于钨酸盐浸渍液中浸渍,再依次进行煅烧、还原和预烧,得到预烧结体,重复该步骤多次;D)将步骤C)得到的预烧结体依次进行烧结和压力加工,得到钨丝增强钨基复合材料。本申请提供的方法制备的钨丝增强钨基复合材料具有优异的室温三维强度与室温三维韧性。
47 | 一种TiCN基金属陶瓷性能的评估方法 | CN109975339B | 发明授权 | 有效-授权 | 2017-12-28 | 2023-08-15 | G01N23/207(2006.01)I | 鲁攀;江嘉鹭;许荣杰;聂洪波;项忠楠;郭新营 | 厦门钨业股份有限公司 | -- | 本发明提供了一种TiCN基金属陶瓷性能的评估方法,包含X射线定量分析条件、峰型及寻峰拟合、设定评估指标和性能评估等步骤。通过对TiCN基金属陶瓷材料进行XRD测定、拟合、计算原始参数值并与设定的评估指标比对,可实现对材料强韧性的快速评估和产品质量的有效控制,材料制成工具后切削效果优异,使用寿命长。
48 | 一种回收利用沉淀二氧化碳尾气制备碳酸钴的方法 | CN116588981A | 发明专利 | 实审 | 2023-05-09 | 2023-08-15 | C01G51/06(2006.01)I | 吕喆;张伟;杜凯珑;倪捷清;陈财华;潘绍华 | 厦门市精诚新创知识产权代理有限公司; 厦门钨业股份有限公司 | 厦门市精诚新创知识产权代理有限公司 | 本发明涉及一种回收利用沉淀二氧化碳尾气制备碳酸钴的方法,包括以下步骤:S1、以碳酸氢铵作为沉淀剂,加入到钴盐溶液中,产生沉淀和气体;S2、收集S1产生的二氧化碳;将S1中所述沉淀过滤、烘干,获得碳酸钴;S3、将S2中获得的所述二氧化碳送入含氨水的吸收装置,制得碳酸氢铵溶液;S4、将S3中制得的所述碳酸氢铵溶液返回到S1中作为沉淀剂使用。本发明提供的回收利用沉淀尾气中二氧化碳制备碳酸钴的方法,符合低碳环保的主张,具有明显的经济效益和广泛的运用前景。
49 | 浮区法晶体生长炉 | CN219526863U | 实用新型 | 有效-授权 | 2023-03-31 | 2023-08-15 | C30B13/28(2006.01)I | 蔡杰毅;孔舒燕;陈泽邦;赵衡煜;郑燕青 | 北京品源专利代理有限公司; 厦门钨业股份有限公司 | 北京品源专利代理有限公司 | 本实用新型涉及晶体生长设备技术领域,具体公开了一种浮区法晶体生长炉,该浮区法晶体生长炉包括机架、光源组件和晶体管,机架包括第一机架和第二机架,第一机架用于固定晶料棒和籽晶,晶料棒和籽晶同轴线且能各自独立地沿晶料棒的轴线位移;光源组件设置于第二机架,光源组件的光源焦点位于晶料棒的轴线上;晶体管设于第一机架,晶体管设置有通孔,晶料棒和籽晶穿设于通孔内且晶料棒和晶体管同轴线设置,沿晶料棒至籽晶的方向,通孔的直径逐渐增大,晶体管的熔点小于晶料棒的析晶温度;光源焦点于晶体管的轴线相对位移。该装置可以大致了解光源组件的光源焦点处沿径向的温度场分布情况,有利于对光学浮区法生长晶体技术的发展。
50 | 一种三元前驱体和碳酸钴联合生产的方法 | CN116553625A | 发明专利 | 实审 | 2023-05-09 | 2023-08-08 | C01G51/06(2006.01)I;C01G53/00(2006.01)I;C01C1/26(2006.01)I | 吕喆;张伟;杜凯珑;倪捷清;陈财华;潘绍华 | 厦门市精诚新创知识产权代理有限公司; 厦门钨业股份有限公司 | 厦门市精诚新创知识产权代理有限公司 | 本发明涉及一种三元前驱体和碳酸钴联合生产的方法,包括S1,将三元溶液与液碱、氨水混合,进行液相反应,反应完成后进行固液分离,得到固相和废液;S2,将S1中所述固相进行热处理,得到三元前驱体;将S1中所述废液送至吹脱塔,与液碱混合,经加热汽提,制得氨水;S3,以碳酸氢铵作为沉淀剂,加入到钴盐溶液中,加热反应,产生沉淀和气体;S4,收集S3中所述气体,经浓缩提纯获得二氧化碳;将S3中所述沉淀过滤、烘干,获得碳酸钴;S5,将S2中所述氨水和S4中所述二氧化碳送入吸收装置,制得碳酸氢铵溶液;S6,将所述碳酸氢铵溶液返回到S3中作为沉淀剂使用。该方法实现了废渣、废水和废气的零排放,产品性价比高,具有极好的工业运用价值。
51 | 一种具有快速导热功能的电机壳 | CN219499109U | 实用新型 | 有效-授权 | 2023-02-20 | 2023-08-08 | H02K5/20(2006.01)I;H02K9/193(2006.01)I | 陈林 | 厦门荔信律和知识产权代理有限公司; 厦门钨业股份有限公司 | 厦门荔信律和知识产权代理有限公司 | 本实用新型公开一种具有快速导热功能的电机壳,包括中空壳体内形成转子室与若干组移热流道,各该移热流道以中空壳体的中心为圆心环绕式间隔均布,且沿中空壳体的轴向设置,并贯穿该中空壳体两端面;各移热流道均包括复数个通道,且同一组的通道同轴地平行设置;第一法兰与第二法兰,二者可拆卸地密封盖设在中空壳体的两端面,且分别开设有若干个用于串连所述移热流道的导流槽;第一法兰与第二法兰上的相对设置的导流槽周向错位布置,且各个导流槽仅导通周向上相邻两个移热通道;导流槽位对应相邻两移热通道之间的区域形成流体混合过渡段;本新型提供的电机壳,解决机壳冷却效果不足,且成本高、成型难度大,密封焊接工艺复杂的问题。
52 | 一种钨冶炼过程含砷废水处理方法 | CN116462295A | 发明专利 | 实审 | 2023-05-05 | 2023-07-21 | C02F1/58(2023.01)I;C02F1/66(2023.01)N;C02F103/10(2006.01)N;C02F101/10(2006.01)N | 漆辉杏;曾微微;陈杰;胡庆民 | 厦门市精诚新创知识产权代理有限公司; 厦门钨业股份有限公司 | 厦门市精诚新创知识产权代理有限公司 | 本发明提供一种钨冶炼过程含砷废水处理方法,包括(1)分析废水中砷浓度,计算废水中砷量;(2)配制黑钨渣浆料,加酸使其溶解,获得黑钨渣溶解液及少量溶解渣;(3)将黑钨渣溶解液及少量溶解渣与废水反应,加入少量酸进行反应,搅拌,得到滤液和废渣。(4)分析滤液的砷浓度后,计算除砷率可达到≥90%。本发明利用钨冶炼产生的废弃黑钨渣进行废水除砷治理,将废渣变废为宝,以废治废,除砷成本低廉,操作简单。
53 | 一种端盖结构及电机 | CN219394533U | 实用新型 | 有效-授权 | 2023-02-07 | 2023-07-21 | H02K5/04(2006.01)I;H02K5/10(2006.01)I | 苏彧彬;陈昕伟;邹炎火;孙起升;林贵梅 | 北京三聚阳光知识产权代理有限公司; 厦门钨业股份有限公司 | 北京三聚阳光知识产权代理有限公司 | 本实用新型提供一种端盖结构,属于电机技术领域,包括端盖本体,端盖本体的周向具有凸缘,凸缘上设有用于与电机本体连接的穿过孔;端盖本体的端面上具有用于嵌入制动器的第一安装槽,第一安装槽的底面具有用于连接制动器的第一螺孔,端盖本体远离第一安装槽的一侧端面上设置有用于安装轴承的第三安装槽;在本实用新型中,在端盖本体的端面上设置第一安装槽,通过将制动器嵌入槽中,同时将制动器通过螺栓与端盖本体进行固定,制动器嵌入槽中同时螺栓固定,可保证制动器在使用过程中不易发生松动。
54 | 一种集成制动器的盘式电机 | CN219394598U | 实用新型 | 有效-授权 | 2023-02-24 | 2023-07-21 | H02K7/102(2006.01)I;H02K5/173(2006.01)I | 杨子谋 | 厦门原创专利事务所(普通合伙); 厦门钨业股份有限公司 | 厦门原创专利事务所(普通合伙) | 本实用新型提供了一种集成制动器的盘式电机,通过设置定子、转子、制动器、轴承组件、端盖、输出轴、通孔等结构件,设置延伸的通孔,形成轴承组件的安装空间;通过轴承组件达到吸收轴向载荷与径向载荷的功能,降低盘式电机定子对转子存在大幅斥力,避免影响到定转子之间的气隙影响电机输出,保护其他机械结构,延长电机的寿命,也节约轴向尺寸,对狭窄空间内的电机安装提供便利;将转换定转子的相对位置,转子前置,节约出轴向空间使制动器有足够的空间可以安装;该电机结构简单、制动效果好、故障率低、使用寿命长,具有很好的应用前景。
55 | 一种N,N-二烃基酰胺羧酸化合物及其制备方法和应用 | CN113321593B | 发明授权 | 有效-授权 | 2021-06-24 | 2023-07-14 | C07C233/05(2006.01)I;C07C233/09(2006.01)I;C07C231/02(2006.01)I;C22B3/32(2006.01)I;C22B59/00(2006.01)I | 王艳良;肖文涛;吴玉远;林锦池 | 北京品源专利代理有限公司; 厦门钨业股份有限公司 | 北京品源专利代理有限公司 | 本发明提出了一种N,N‑二烃基酰胺羧酸化合物及其制备方法和应用。所述的N,N‑二烃基酰胺羧酸化合物可作为萃取剂用于从低浓度稀土原料中富集稀土元素,从混合稀土原料中分离和提纯钇元素,从混合稀土原料中分离铝、铁、放射性钍、放射性铀和锕等元素。该化合物合成简单,成本低廉,作为萃取剂化学稳定性好,能够耐受强酸和强碱而不发生分解。
56 | 一种仲钨酸铵和碳酸钴联合生产的方法 | CN116395745A | 发明专利 | 实审 | 2023-05-09 | 2023-07-07 | C01G41/00(2006.01)I;C01G51/06(2006.01)I | 吕喆;张伟;杜凯珑;倪捷清;陈财华;潘绍华 | 厦门市精诚新创知识产权代理有限公司; 厦门钨业股份有限公司 | 厦门市精诚新创知识产权代理有限公司 | 本发明涉及一种仲钨酸铵和碳酸钴联合生产的方法,包括S1,对钨矿进行冶炼,得到仲钨酸铵,收集生产过程中的废气和废水;S2,将所述废气经管道抽入喷淋塔被水吸收,收集得到吸收液A;S3,将所述废水和液碱混合,进行汽提,产生气体用水吸收,收集吸收液B;S4,以碳酸氢铵作为沉淀剂,加入到钴盐溶液中,加热反应产生沉淀和气体;S5,收集S4中所述气体获得二氧化碳;将S4中所述沉淀过滤、烘干,获得碳酸钴;S6,将所述吸收液A、所述吸收液B和所述二氧化碳送入吸收装置,制得碳酸氢铵溶液;S7,将所述碳酸氢铵溶液返回到S4中作为沉淀剂使用。该方法可以解决仲钨酸铵生产过程中含氨氮废水、废气以及碳酸钴沉淀尾气难以治理的问题。
57 | 一种稀土可逆感温变色材料及其制备方法和应用 | CN111269709B | 发明授权 | 有效-授权 | 2020-01-19 | 2023-06-20 | C09K9/02(2006.01)I;C09J11/06(2006.01)I;C09J123/08(2006.01)I | 王艳良;林锦池;王亚兵 | 北京集佳知识产权代理有限公司; 厦门钨业股份有限公司 | 北京集佳知识产权代理有限公司 | 本发明提供了一种稀土可逆感温变色材料,包括:发色剂;显色剂,所述显色剂选自稀土配合物中的一种或几种;发色抑制剂,所述发色抑制剂选自烷基取代的苯酚中的一种或几种;溶剂。本发明提供的稀土可逆感温变色材料随温度变化的显色特征为:从低于溶剂的熔点升温到高于溶剂的熔点的过程中,变色材料呈浅色或者无色;而从高于溶剂的凝固点降温到低于溶剂的凝固点的过程中,温度在溶剂的凝固点±4℃时显深色,继续降温又快速恢复浅色或者无色。本发明提供的感温变色材料的颜色随温度的变化特征与传统材料完全不同。本发明还提供了一种稀土可逆感温变色材料的制备方法及应用。
58 | 一种N,N-二烃基氨基羧酸化合物及其制备方法和应用 | CN113480443B | 发明授权 | 有效-授权 | 2021-06-30 | 2023-06-20 | C07C227/04(2006.01)I;C07C229/30(2006.01)I;C07C229/22(2006.01)I;C07C231/02(2006.01)I;C07C233/05(2006.01)I;C07C233/09(2006.01)I;C22B3/32(2006.01)I;C22B59/00(2006.01)I | 王艳良;肖文涛;吴玉远;林锦池 | 上海弼兴律师事务所; 厦门钨业股份有限公司 | 上海弼兴律师事务所 | 本发明提出了一种N,N‑二烃基氨基羧酸化合物及其制备方法和应用。所述的N,N‑二烃基氨基羧酸化合物可作为萃取剂用于从低浓度稀土原料中富集稀土元素,从混合稀土原料中分离和提纯钇元素,从混合稀土原料中分离铝、铁、放射性钍、放射性铀和锕等元素。该化合物合成简单,成本低廉,作为萃取剂化学稳定性好,能够耐受强酸和强碱而不发生分解。
59 | 一种N,N-二烃基氨基羧酸化合物及其制备方法和应用 | CN113402406B | 发明授权 | 有效-授权 | 2021-06-30 | 2023-06-20 | C07C227/04(2006.01)I;C07C229/30(2006.01)I;C07C229/12(2006.01)I;C07C231/02(2006.01)I;C07C233/09(2006.01)I;C22B3/32(2006.01)I;C22B59/00(2006.01)I | 王艳良;肖文涛;吴玉远;林锦池 | 上海弼兴律师事务所; 厦门钨业股份有限公司 | 上海弼兴律师事务所 | 本发明提出了一种N,N‑二烃基氨基羧酸化合物及其制备方法和应用。所述的N,N‑二烃基氨基羧酸化合物可作为萃取剂用于从低浓度稀土原料中富集稀土元素,从混合稀土原料中分离和提纯钇元素,从混合稀土原料中分离铝、铁、放射性钍、放射性铀和锕等元素。该化合物合成简单,成本低廉,作为萃取剂化学稳定性好,能够耐受强酸和强碱而不发生分解。
60 | 一种稀土离子的富集方法 | CN113462910B | 发明授权 | 有效-授权 | 2021-06-30 | 2023-06-20 | C22B59/00(2006.01)I;C22B3/44(2006.01)I | 孔维长;刘文利;吴玉远;林锦池;王艳良 | 北京集佳知识产权代理有限公司; 厦门钨业股份有限公司 | 北京集佳知识产权代理有限公司 | 本发明提供了一种稀土离子的富集方法。本发明提供的富集方法,包括以下步骤:S1、将固体有机膦沉淀剂与碱性液体混合,得到皂化的有机膦酸溶液;S2、将所述皂化的有机膦酸溶液与含稀土离子料液混合反应后,固液分离,得到富集稀土沉淀物;S3、将所述富集稀土沉淀物与无机酸液混合洗脱,得到稀土富集液和再生固体有机膦沉淀剂;所述步骤S1中,所述固体有机膦沉淀剂选自式(I)~式(III)所示的化合物中的一种或多种。本发明提供的富集方法中,固体有机膦沉淀剂能够直接与低浓度稀土形成沉淀,且沉淀颗粒较大,沉淀迅速完全,能够实现稀土的高效、经济性富集,还能够减少设备投资,减少有机膦污染。
61 | 电机定子连续滴漆输送设备 | CN116260299A | 发明专利 | 实审 | 2022-12-16 | 2023-06-13 | H02K15/12(2006.01)I;B65G17/30(2006.01)I;B65G21/22(2006.01)I;B65G17/40(2006.01)I;B65G47/244(2006.01)I | 于民权;王清江;陈楚翘 | 北京品源专利代理有限公司; 厦门钨业股份有限公司 | 北京品源专利代理有限公司 | 本发明涉及电机生产设备技术领域,尤其涉及一种电机定子连续滴漆输送设备,其包括机架;环形输送链,其装设于所述机架并适于相对所述机架传动;自转驱动链,其平行且间隔地设置在所述环形输送链的一侧并适于相对所述机架传动;环形导轨,其平行且间隔地装设在所述环形输送链的另一侧;且其位于滴漆区域部分的导轨上具有至少两个高度不同且彼此平滑过渡的水平段;多个定子连接组件,各所述定子连接组件间隔设置在并分别与所述环形导轨和所述自转驱动链连接;所述定子连接组件被构造为适于在所述环形输送链的带动下沿所述环形导轨滑动并发生倾角变化。本发明能够保证滴漆效果的同时兼顾生产效率。
62 | 一种烘料封装炉 | CN219160822U | 实用新型 | 有效-授权 | 2022-12-16 | 2023-06-09 | F26B11/04(2006.01)I;F26B5/04(2006.01)I;F26B23/04(2006.01)I;F26B25/04(2006.01)I;F26B25/16(2006.01)I | 赵艺惠;郭杰;陈志平;温静;王录生;林凤;钟红;张彬镜;蔡杰毅;柯雅真;赵衡煜;庄击勇;郑燕青 | 北京华进京联知识产权代理有限公司; 厦门钨业股份有限公司 | 北京华进京联知识产权代理有限公司 | 一种烘料封装炉,包括:工作台包括底座和支架,所述支架上设置有置物平台,其中,所述置物平台包括第一端部和第二端部;炉体设置在所述置物平台上,所述炉体内部具有加热空腔;坩埚设置于所述加热空腔中,所述坩埚包括相互连接的第一管段和第二管段,所述第一管段的直径小于所述第二管段的直径;加热组件设置所述炉体上;真空组件设置在所述置物平台的第一端部,所述真空组件和所述坩埚的第一管段通过转动接头转动连接;驱动组件设置在所述置物平台的第二端部,所述驱动组件和所述坩埚的第二管段驱动连接。通过电机带动滚轴转动,进而带动整个坩埚转动,达到原料边旋转,边烘料,边抽真空目的,减少了高温条件下挥发造成的泄漏。
63 | 一种基于立式水泵电机系统的负载噪声测试台 | CN219142008U | 实用新型 | 有效-授权 | 2022-10-19 | 2023-06-06 | G01H17/00(2006.01)I | 姚恺涵;郭亮 | 厦门加减专利代理事务所(普通合伙); 厦门钨业股份有限公司 | 厦门加减专利代理事务所(普通合伙) | 本实用新型涉及噪声测试台,特别涉及一种基于立式水泵电机系统的负载噪声测试台。该负载噪声测试台包括支架减振器、隔声罩以及用于固定水泵电机系统的底板;支架减振器设置于电机与水泵的连接支架上,用于耗散连接支架处所产生的振动能量;隔声罩套装于水泵的外部,且水泵放置于底板上,使隔声罩与底板围合形成密闭的隔音空间,以将水泵的联轴器、水泵本体和连接支架包覆在密闭的隔音空间内,且电机在所设计的隔绝于隔音空间外;在电机周围布置分贝采集装置。该负载噪声测试台实现在水泵电机系统工作状态下,能够分离出电机本体在实际负载工作过程中的振动噪声特性,有效隔离水泵侧的负载噪声,从而能够获取准确的电机负载工况下的时噪声特性。
64 | 一种用于棒材烧结的石墨舟皿及叠装结构 | CN219141505U | 实用新型 | 有效-授权 | 2022-11-15 | 2023-06-06 | F27D5/00(2006.01)I | 张太全;赵妹;郑文庆;林乐;刘超 | 厦门加减专利代理事务所(普通合伙); 厦门钨业股份有限公司 | 厦门加减专利代理事务所(普通合伙) | 本实用新型涉及棒材烧结设备技术领域,特别涉及一种用于棒材烧结的石墨舟皿及叠装结构。该石墨舟皿包括支撑板;支撑板的上表面设置有用于放置棒材的支撑凹槽;于支撑凹槽正下方,支撑板的下表面设有与支撑凹槽对应的气流导流槽,支撑凹槽与气流导流槽通过通口连通;支撑凹槽和气流导流槽均沿支撑板的长度方向延伸。该石墨舟皿有效改善了棒材上部和下部的碳气氛均匀性和温度均匀性,有效防止了烧结弯曲变形的发生,同时该石墨舟皿的单炉产量不受影响;另外,使用该石墨舟皿的操作过程简单便捷,直接将棒材放入石墨舟皿即可,无需额外工序。
65 | 一种熔料炉 | CN219141457U | 实用新型 | 有效-授权 | 2022-11-25 | 2023-06-06 | F27B14/00(2006.01)I;F27B14/08(2006.01)I;F27B14/20(2006.01)I;F27B14/14(2006.01)I | 沈仁奇;柯雅真;汪瑞;林凤;张朋磊;赵中原 | 厦门加减专利代理事务所(普通合伙); 厦门钨业股份有限公司 | 厦门加减专利代理事务所(普通合伙) | 本实用新型涉及熔炼设备技术领域,提供一种熔料炉,所述熔料炉包括熔料炉本体、坩埚、吊杆、压力传感器、报警装置,所述吊杆设置在所述熔料炉本体上方,以用于穿入所述熔料炉本体内部并悬吊所述坩埚;所述压力传感器设置在所述吊杆上,以用于实时监测所述坩埚内的熔料的重量;所述报警装置与所述压力传感器电连接,以用于对熔液泄漏做出示警动作。本实用新型提供的熔料炉通过压力传感器的设置,能及时检测出是否发生熔液泄漏,实现对熔料炉的实时监控,避免熔料炉发生熔液泄漏现象而造成经济损失和安全事故。其结构简单,安装、使用方便,具有良好的应用前景。
66 | 一种酸法炼钨渣的处理方法 | CN116200598A | 发明专利 | 实审 | 2022-12-20 | 2023-06-02 | C22B7/00(2006.01)I;C22B34/36(2006.01)I;C22B1/00(2006.01)I | 叶晓龙;王永洪 | 厦门市精诚新创知识产权代理有限公司; 厦门钨业股份有限公司 | 厦门市精诚新创知识产权代理有限公司 | 本发明涉及一种酸法炼钨渣的处理方法,包括以下步骤:S1溶解:将所述炼钨渣与水混合,进行加热处理,得到A料;S2过滤:将所述A料进行过滤,分离出渣C和含钨料液,对所述渣C进行加水洗涤,过滤收集洗涤水;S3球磨:将经过洗涤的所述渣C与辅材B混合后进行球磨,得到物料D;S4调浆:将所述物料D和所述洗涤水混合,进行调浆,得到物料E;S5浸出:加入磷酸,控制料液中磷酸浓度大于等于8g/l,然后加入硫酸,调整料液的余酸浓度至15‑50g/l,之后进行加热浸出,得到物料F;S6过滤:对所述物料F进行过滤,得到含钨富集液和滤渣。该方法采用新工艺对酸法炼钨渣进行处理,不仅降低了原材料的消耗,而且渣夹带的钨损失较低,运用前景广泛。
67 | 一种N,N-二烃基氨基羧酸及其制备方法和应用 | CN114302870B | 发明授权 | 有效-授权 | 2021-06-29 | 2023-05-30 | C07C229/30(2006.01)I;C07C229/12(2006.01)I;C07C227/04(2006.01)I;C22B3/32(2006.01)I;C22B59/00(2006.01)I | 王艳良;肖文涛;吴玉远;林锦池 | 上海弼兴律师事务所; 厦门钨业股份有限公司 | 上海弼兴律师事务所 | 本申请提出了一种N,N‑二烃基氨基羧酸及其制备方法和应用。所述的N,N‑二烃基氨基羧酸可作为萃取剂用于从低浓度稀土原料中富集稀土元素,从混合稀土原料中分离和提纯钇元素,从混合稀土原料中分离铝、铁、放射性钍、放射性铀和锕等元素。该化合物合成简单,成本低廉,作为萃取剂化学稳定性好,能够耐受强酸和强碱而不发生分解。
68 | 盘式永磁磁场调制电机 | CN113746231B | 发明授权 | 有效-授权 | 2021-08-05 | 2023-05-23 | H02K1/17(2006.01)I;H02K1/2798(2022.01)I;H02K1/18(2006.01)I | 林启芳;蔡锋宾;刘伟;吴倩楠 | 厦门加减专利代理事务所(普通合伙); 厦门钨业股份有限公司 | 厦门加减专利代理事务所(普通合伙) | 本发明涉及电机技术领域,提供一种盘式永磁磁场调制电机,包括定子、第一转子、若干个第二磁钢以及电枢绕组。定子包括若干个定子齿与定子轭,定子齿连接于定子轭,相邻二个定子齿之间形成定子槽。第一转子耦接于定子的第一侧,并与定子之间形成第一气隙。第一转子包括若干个第一转子齿与若干个第一磁钢,第一磁钢分布于第一转子齿之间。第二磁钢分布于定子齿靠近第一侧的表面,且第二磁钢的数量少于定子齿的数量。电枢绕组设置于定子槽内。借由定子齿表面设置的磁钢,可在单层气隙的情况下进行磁场调制,省去传统磁齿轮复合电机中的调磁环,简化结构。
69 | 清洗设备和清洗系统 | CN219052378U | 实用新型 | 有效-授权 | 2022-12-17 | 2023-05-23 | B08B9/28(2006.01)I;B08B9/34(2006.01)I;F26B21/00(2006.01)I | 沈仁奇;柯雅真;汪瑞;林凤;张朋磊;赵中原 | 北京华进京联知识产权代理有限公司; 厦门钨业股份有限公司 | 北京华进京联知识产权代理有限公司 | 本实用新型涉及一种清洗设备和清洗系统。该清洗设备包括壳体、清洗座、清洗组件和驱动组件,清洗座可旋转设于壳体,清洗座用于放置具有容槽的工件。清洗组件设于壳体,且位于清洗座的上方,清洗组件用于供给清洗液。驱动组件设于壳体,且连接清洗座,驱动组件用于驱动清洗座摆动,而晃动工件的容槽内的清洗液。该清洗设备通过设置驱动组件,而驱动清洗座相对于壳体摆动,以晃动工件的容槽内的清洗液,更好地溶解了容槽内的污物或者残留物,而提高了工件的清洗效果,因此,该清洗设备实现了坩埚的自动清洗,无需人工操作,省时省力,保证了清洗质量,且清洗方式较为轻柔,不伤坩埚内壁。
70 | 一种白钨矿和高硅黑钨矿联合处理的方法 | CN116121565A | 发明专利 | 实审 | 2023-01-16 | 2023-05-16 | C22B34/36(2006.01)I;C22B3/12(2006.01)I;C22B3/42(2006.01)I | 王存锦;方奇;黄建华;胡庆民;黎轩 | 厦门市精诚新创知识产权代理有限公司; 厦门钨业股份有限公司 | 厦门市精诚新创知识产权代理有限公司 | 本发明涉及一种白钨矿和高硅黑钨矿联合处理的方法,包括以下步骤:(1)将所述白钨矿和所述高硅黑钨矿磨细后混合,加入碱性试剂和水,得到固液混合物;(2)将所述固液混合物送入反应容器中,加热后保温进行浸出反应,得到反应产物;(3)将所述反应产物进行固液分离,所得一次滤液返回步骤(1)使用,所得滤渣用水溶解后再次进行固液分离,收集二次滤液;(4)将所述二次滤液直接用离子交换方法制取APT产品。采用所述白钨矿和高硅黑钨矿联合处理的方法,无需添加除硅试剂,即可将浸出液中的硅含量控制在较低水平,可直接进行离子交换以富集钨元素,显著降低了生产成本,具有极好的工业运用前景。
71 | 一种永磁同步电机机组控制系统、永磁同步电机机组 | CN219018701U | 实用新型 | 有效-授权 | 2022-12-09 | 2023-05-12 | H02P5/46(2006.01)I | 黄嘉俊 | 北京集佳知识产权代理有限公司; 厦门钨业股份有限公司 | 北京集佳知识产权代理有限公司 | 本申请公开了一种永磁同步电机机组控制系统、永磁同步电机机组,涉及永磁同步电机领域。本申请的集中控制板与上位机连接,驱动板分别一一对应地一体式安装于永磁同步电机机组中的电机,集中控制板外接多个驱动板。因为本申请中永磁同步电机机组的多个电机以相同频率运行,因此可以用一个控制板同时对多个驱动板进行控制。本申请的永磁同步电机机组控制系统改变了传统电机驱动器由控制板和驱动板两个模块组成的结构,本方案每台电机仅需配备一个驱动板模块,不需要再配备多个控制板,而由整个机组共用的一个集中控制板模块进行集中控制。这种电机机组控制系统减小了每台电机驱动器的体积,降低了驱动器的硬件成本和整机控制系统的复杂程度。
72 | 石英坩埚焊接工装 | CN218989116U | 实用新型 | 有效-授权 | 2022-11-25 | 2023-05-09 | C04B37/00(2006.01)I | 陈志平;郭杰;赵艺惠;林凤;沈仁奇;赵衡煜;郑燕青 | 北京品源专利代理有限公司; 厦门钨业股份有限公司 | 北京品源专利代理有限公司 | 本实用新型属于焊接技术领域,公开了石英坩埚焊接工装,该石英坩埚焊接工装包括底座、夹持机构、支撑架、旋转驱动机构、抽真空机构、传动机构和翻转驱动机构,将装料的石英管放置于卡座中,石英帽放置于真空连接头中,旋转驱动机构启动,驱动卡座相对底座进行转动,同时带动真空连接头同步转动,此时卡座和真空连接头相对底座同步转动,使得石英管和石英帽同步旋转,然后对石英管和石英帽的对接处进行焊封,操作人员无需走动即可完成焊接,结构简单,焊接成本低,保证焊接质量和降低焊接的要求;同时设置有抽真空机构,实现了焊接和抽真空一体化,简化了流程,有利于提高工作效率。
73 | 电机定子连续滴漆输送设备 | CN218997897U | 实用新型 | 有效-授权 | 2022-12-16 | 2023-05-09 | H02K15/12(2006.01)I;B65G17/30(2006.01)I;B65G21/22(2006.01)I;B65G17/40(2006.01)I;B65G47/244(2006.01)I | 于民权;王清江;陈楚翘 | 北京品源专利代理有限公司; 厦门钨业股份有限公司 | 北京品源专利代理有限公司 | 本实用新型涉及电机生产设备技术领域,尤其涉及一种电机定子连续滴漆输送设备,其包括机架;环形输送链,其装设于所述机架并适于相对所述机架传动;自转驱动链,其平行且间隔地设置在所述环形输送链的一侧并适于相对所述机架传动;环形导轨,其平行且间隔地装设在所述环形输送链的另一侧;且其位于滴漆区域部分的导轨上具有至少两个高度不同且彼此平滑过渡的水平段;多个定子连接组件,各所述定子连接组件间隔设置在并分别与所述环形导轨和所述自转驱动链连接;所述定子连接组件被构造为适于在所述环形输送链的带动下沿所述环形导轨滑动并发生倾角变化。本实用新型能够保证滴漆效果的同时兼顾生产效率。
74 | 一种磨床 | CN218984139U | 实用新型 | 有效-授权 | 2022-12-21 | 2023-05-09 | B24B5/04(2006.01)I;B24B5/50(2006.01)I;B24B41/06(2012.01)I;B24B49/12(2006.01)I | 赵艺惠;王录生;林凤;张彬镜;赵衡煜;庄击勇;郑燕青 | 北京华进京联知识产权代理有限公司; 厦门钨业股份有限公司 | 北京华进京联知识产权代理有限公司 | 本实用新型提供一种磨床,包括工作台包括基座和支架,支架设置在基座上方;第一角度调整装置设置在支架上,第一角度调整装置包括第一角度调整部件和第二角度调整部件;射线发生装置设置在第一角度调整部件上;射线接收装置设置在第二角度调整部件上;第二角度调整装置上设置有置物平台,第二角度调整装置设置在基座上;射线衍射峰检测装置,和所述射线接收装置连接;研磨机构,所述研磨机构设置在所述支架上。本申请设置有第一角度调整装置和第二角度调整装置,在装配射线发生装置和射线接收装置后,能够依照射线经置物平台的所测晶体表面反射衍射的结果,针对性进行角度调整,依靠第一角度调整装置和第二角度调整装置晶向面,提高定向精度。
75 | 一种硫酸锰溶液净化除杂的方法 | CN116062794A | 发明专利 | 实审 | 2023-02-17 | 2023-05-05 | C01G45/10(2006.01)I | 吕喆;倪捷清;张伟;杜凯珑;陈财华;潘绍华 | 厦门市精诚新创知识产权代理有限公司; 厦门钨业股份有限公司 | 厦门市精诚新创知识产权代理有限公司 | 本发明涉及一种硫酸锰溶液净化除杂的方法,包括:(1)净化除氯,即向电极电势低于0.342V的还原剂加入粗制硫酸锰溶液中,控制还原剂质量与溶液中铜质量之比为1/100‑1/2,搅拌反应15‑240min,其间保持温度为≥25℃,控制溶液pH≤6;(2)锰粉置换,即向溶液中加入锰粉置换剩余铜、锌等离子,控制锰粉加入质量与溶液中金属杂质质量之比为1/2‑20,保持温度在25‑90℃,继续反应30‑240min后,采用但不限真空抽滤、压滤、离心等方式进行液固分离,滤液进入到下一道工序进行处理。采用该方法不存在脱氯剂循环再生问题,也不适用昂贵的三氧化二铋,处理成本低,便于操作,具有较好的运用前景。
76 | 一种改进反应釜 | CN218962545U | 实用新型 | 有效-授权 | 2023-01-12 | 2023-05-05 | B01J3/03(2006.01)I;B01J3/02(2006.01)I;B01J3/00(2006.01)I;B01J19/18(2006.01)I | 林阿裕 | 厦门市精诚新创知识产权代理有限公司; 厦门钨业股份有限公司 | 厦门市精诚新创知识产权代理有限公司 | 本实用新型公开一种改进反应釜,包括釜体、搅拌装置和出料管,所述釜体包括由上至下依次相连的上封头、筒体和下封头,所述筒体和下封头外侧固连有半管,上封头上设有进料口和出料口,所述出料管穿过出料口伸入至下封头底部,所述搅拌装置自上封头顶部中心处伸入釜体,搅拌装置与釜体连接处设置207型双端面机械密封;本实用新型能够实现一锅两用,即同一台设备可进行正压生产或负压生产;釜体由传统的底部出料改为上部正压出料,增大了物料输送距离,避免物料残留结疤将出料口堵住,从而影响出料。
77 | 一种风冷电机机壳 | CN218920144U | 实用新型 | 有效-授权 | 2022-10-28 | 2023-04-25 | H02K5/20(2006.01)I;H02K5/18(2006.01)I;H02K5/04(2006.01)I;H02K9/04(2006.01)I | 游锦炎;邹炎火;陈志彬 | 北京三聚阳光知识产权代理有限公司; 厦门钨业股份有限公司 | 北京三聚阳光知识产权代理有限公司 | 本申请公开了一种风冷电机机壳,包括壳体,壳体的至少一侧设有若干沿进风方向延伸且沿垂直进风方向排列的散热筋,还包括与壳体连接的侧板,侧板设置在散热筋的外侧并与散热筋之间形成若干风冷通道;风冷通道在进风方向上的两端开口分别为进风口和出风口;侧板靠近出风口的位置设有通风孔,背离散热筋的一侧设有若干纵向加强筋;纵向加强筋的延伸方向与进风方向垂直并设置于靠近进风口位置。如此设计,解决了现有技术中风冷电机机壳的散热效率比较低的技术问题。
78 | 一种晶体原料预处理装置 | CN218893767U | 实用新型 | 有效-授权 | 2022-12-14 | 2023-04-21 | C30B35/00(2006.01)I | 汪瑞;林霞;夏丹;张彬镜;赵衡煜;郑燕青;王录生;张朋磊 | 北京三聚阳光知识产权代理有限公司; 厦门钨业股份有限公司 | 北京三聚阳光知识产权代理有限公司 | 本实用新型公开了一种晶体原料预处理装置,包括:箱体、干燥管、旋转座和微波发生器,箱体内设置旋转座,干燥管通过夹持件固定在旋转座上随旋转座相对于箱体旋转,干燥管的顶部设置入料口,将晶体原料从入料口装入干燥管后,将入料口通过旋转接头与真空管道连接,将干燥管的内部腔体抽真空状态,箱体侧壁上设置的微波发生器产生微波,对干燥管内的晶体原料辐射加热,干燥管随旋转座旋转运动的过程中,均匀受到微波辐射,干燥更加均匀,此外,通过真空管道与干燥管连通,对干燥管的内腔进行抽真空处理,缩小抽真空的范围,降低能量的损耗,保证干燥充分性。
79 | 一种含稀土超细粉体悬浊液的固液分离方法 | CN114195244B | 发明授权 | 有效-授权 | 2021-05-07 | 2023-04-18 | C02F1/56(2023.01)I;C02F9/00(2023.01)I;C08G8/36(2006.01)I;C02F103/16(2006.01)N;C02F1/00(2023.01)N;C02F1/38(2023.01)N | 黄艺辉;王艳良;林锦池;龚财 | 北京集佳知识产权代理有限公司; 厦门钨业股份有限公司 | 北京集佳知识产权代理有限公司 | 本发明涉及稀土废水处理技术领域,尤其涉及一种含稀土超细粉体悬浊液的固液分离方法,包括以下步骤将絮凝剂加入到碱性的含稀土超细粉体悬浊液中,搅拌混合后,静置,然后进行固液分离;所述絮凝剂为具有式(Ⅰ)所示结构式(I)中,n为线性聚合苯氧羧酸的聚合度,n为2~100的自然数,R为C1~C8的烷基。本发明中,具有式(Ⅰ)所示结构的絮凝剂加入到碱性的含稀土超细粉体悬浊液中,悬浊液中的超细颗粒迅速团聚变大,沉降迅速,固液分离效果明显提高。同时,具有式(Ⅰ)所示结构的絮凝剂在水相中的溶解度很小,几乎没有残余,不会造成水体二次污染。另外,本发明所需化工原料消耗量极少。
80 | 一种钨铜材料及其制备方法 | CN115971491A | 发明专利 | 实审 | 2022-12-20 | 2023-04-18 | B22F3/26(2006.01)I;C22C1/04(2023.01)I;C22C27/04(2006.01)I;B22F3/04(2006.01)I;B22F3/24(2006.01)I;C22F1/18(2006.01)I;B22F3/11(2006.01)I | 廖启顺;刘春佳;陈阿娇;柯良金 | 北京品源专利代理有限公司; 厦门钨业股份有限公司 | 北京品源专利代理有限公司 | 本发明涉及一种钨铜材料及其制备方法,所述制备方法包括如下步骤将钨压制坯、铜材与熔渗桥搭接摆放,所述钨压制坯和所述铜材间隔设置,所述熔渗桥分别与所述钨压制坯、铜材搭接;所述熔渗桥的熔点高于所述铜材;所述钨压制坯的钨含量为50wt%以上;熔渗处理所述搭接摆放的钨压制坯、铜材与熔渗桥;冷却后去除所述熔渗桥,得到所述钨铜材料。本发明提供的制备方法改善了钨骨架中铜熔渗率不足的缺陷,制备得到的钨铜材料具有均匀、高密度的优点;适用于航空航天、国防军工、电子信息、冶金以及机械加工等领域对钨铜材料的要求。
81 | 除钼渣的处理方法 | CN112899482B | 发明授权 | 有效-授权 | 2021-01-15 | 2023-04-11 | C22B7/00(2006.01)I;C22B34/34(2006.01)I;C22B34/36(2006.01)I;C22B15/00(2006.01)I | 杜庆华;陈杰;王海军 | 北京景闻知识产权代理有限公司; 厦门钨业股份有限公司 | 北京景闻知识产权代理有限公司 | 本发明公开了一种除钼渣的处理方法,除钼渣中含有铜、钨和钼,处理方法包括以下步骤S1、检测除钼渣中钨、钼和水分含量,按照预定固液比加入反应物,对除钼渣进行第一浸出处理,获得第一滤渣和第一滤液,第一滤渣包括硫铜渣,第一滤液包括钨钼浸出液;S2、对第一滤液进行第二浸出处理,以用于获得第二滤渣和第二滤出液,第二滤渣包括钨沉淀和钼沉淀;S3、对第二滤渣进行第三浸出处理,获得第三滤出液,第三滤出液中包括钨溶液和钼溶液;S4、对第三滤出液进行钨钼分离处理。根据本发明的除钼渣的处理方法能够针对原除钼渣中含钨含钼偏高或存放已久被氧化的混合处理,提高对于除钼渣中钨钼铜的有效回收。
82 | 一种苯氧羧酸类固相萃取剂、其制备方法及应用 | CN113201649B | 发明授权 | 有效-授权 | 2021-05-07 | 2023-04-11 | C22B3/32(2006.01)I;C22B59/00(2006.01)I | 林锦池;王艳良;王亚兵 | 北京集佳知识产权代理有限公司; 厦门钨业股份有限公司 | 北京集佳知识产权代理有限公司 | 本发明涉及稀土富集和分离技术领域,尤其涉及一种苯氧羧酸类固相萃取剂、其制备方法及应用。所述苯氧羧酸类固相萃取剂具有式(Ⅰ)所示结构;式(I)中,n为线性聚合苯氧羧酸的聚合度,n为2~100的自然数,R为C1~C8的烷基。本发明提供的苯氧羧酸类固相萃取剂在常温下为固态,能够选择性萃取稀土离子。将苯氧羧酸类固相萃取剂通过造粒成微球填充在柱体里,低浓度稀土离子通过时在固液界面发生选择性吸附从而得到富集,且稀土离子的富集率较高。实验结果表明,采用本发明的苯氧羧酸类固相萃取剂能够从低浓度稀土溶液中富集回收稀土元素,稀土离子的富集效果较优。
83 | 一种离子型稀土富集用复合絮凝剂及富集方法 | CN113493870B | 发明授权 | 有效-授权 | 2020-04-08 | 2023-04-07 | C22B3/22(2006.01)I;C22B3/44(2006.01)I;C22B59/00(2006.01)I | 王艳良;王亚兵;林锦池 | 北京集佳知识产权代理有限公司; 厦门钨业股份有限公司 | 北京集佳知识产权代理有限公司 | 本发明涉及稀土的富集与分离技术领域,尤其涉及一种离子型稀土富集用复合絮凝剂及富集方法。本发明提供了一种离子型稀土富集用复合絮凝剂,包括烷基苯氧羧酸和烷基苯醚;所述烷基苯氧羧酸具有式(Ⅰ)所示的结构,所述烷基苯醚具有式(Ⅱ)所示的结构;其中,m选自1~5的自然数;R1和R2独立地选自甲基、乙基、异丙基、叔丁基、叔戊基或叔辛基;R3选自甲基苯基、乙基苯基、异丙基苯基、叔丁基苯基、叔戊基苯基或叔辛基苯基。本发明将烷基苯氧羧酸和烷基苯醚混合,组成离子型稀土富集用复合絮凝剂,使得稀土沉淀完全沉降的时间较短,稀土的沉淀率较高。
84 | 一种两自由度电机及机器人 | CN218829306U | 实用新型 | 有效-授权 | 2022-12-13 | 2023-04-07 | H02K1/2791(2022.01)I;H02K1/278(2022.01)I;H02K16/02(2006.01)I;B25J11/00(2006.01)I | 徐小景;蔡锋宾;陈志彬;彭小燕;袁康华;孙起升 | 北京三聚阳光知识产权代理有限公司; 厦门钨业股份有限公司 | 北京三聚阳光知识产权代理有限公司 | 本实用新型涉及电机相关技术领域,其目的是提供一种两自由度电机及机器人。该两自由度电机及机器人,能同时驱动两个执行件进行运动,结构紧凑合理、占用设置空间小,使用范围广泛。这种两自由度电机,包括机壳、外转子电机和盘式电机,外转子电机包括外转子电机定子组件和外转子盘,外转子电机定子组件与机壳固定且沿机壳的周向布置,外转子盘为第一自由度动力输出端;盘式电机套设在外转子电机内,包括盘式电机定子组件和内转子盘,盘式电机定子组件与机壳的中心位置固定,内转子盘为第二自由度动力输出端。
85 | 一种碳化钨结晶程度确定方法、装置、电子设备及存储介质 | CN115901825A | 发明专利 | 实审 | 2022-09-19 | 2023-04-04 | G01N23/2055(2018.01)I | 江嘉鹭;王海燕;张晓丹 | 北京三聚阳光知识产权代理有限公司; 厦门钨业股份有限公司 | 北京三聚阳光知识产权代理有限公司 | 本发明公开了一种碳化钨结晶程度确定方法、装置、电子设备及存储介质。其中碳化钨结晶程度确定方法包括:获取碳化钨的X射线衍射图谱;对所述X射线衍射图谱进行第一差异化表征,得到完整度指标;对所述X射线衍射图谱进行第二差异化表征,得到粗化度指标;根据所述完整度指标和所述粗化度指标计算所述碳化钨的结晶指数。利用上述WC结晶程度测定方法对WC粉末进行检测可以半定量WC粉末的结晶程度,进而可以对WC粉末进行更全面的质量控制。
86 | 一种基于飞轮电机的抽油机动态平衡控制方法及系统 | CN115913024A | 发明专利 | 实审 | 2022-11-09 | 2023-04-04 | H02P21/14(2016.01)I;H02P21/22(2016.01)I;H02P27/04(2016.01)I | 刘宜萍;张春波;鞠晗松;陈昕伟;孙起升 | 北京三聚阳光知识产权代理有限公司; 厦门钨业股份有限公司 | 北京三聚阳光知识产权代理有限公司 | 本发明公开了一种基于飞轮电机的抽油机动态平衡控制方法及系统,通过变频器检测抽油机飞轮电机实时的转矩电流,并基于预设给定频率及电机转差波动系数确定飞轮电机实时转矩电流对应的频率输出值;根据预设给定频率和频率调整系数设置飞轮电机运行频率的上限值和下限值;根据飞轮电机的运行频率的上限值、下限值及实时转矩电流对应的频率输出值确定动态调整频率,将调整频率输入变频器中控制飞轮电机运行。本发明通过变频器检测电机电流的实时变化情况控制输出频率的波动范围在合适的区间,避免电机运行速度过大或过小,通过动态调整变频器控制飞轮电机运行,进而实现抽油机的动态平衡,以实现更好的节能效果,降低石油开采过程中抽油机的能耗。
87 | 夹持机构 | CN218775085U | 实用新型 | 有效-授权 | 2022-10-24 | 2023-03-31 | B05C13/00(2006.01)I | 童庆坤;骆溁;王清江 | 北京品源专利代理有限公司; 厦门钨业股份有限公司 | 北京品源专利代理有限公司 | 夹持机构包括支撑单元、至少两个抵接单元和缓冲单元,其中,至少两个抵接单元沿支撑单元的周向间隔分布,抵接单元包括抵接块,抵接块的一端沿支撑单元的径向可移动地连接于支撑单元,另一端能够抵接于待夹工件;缓冲单元与抵接单元一一对应,缓冲单元包括分别连接于支撑单元和抵接块的两组磁性元件,两组磁性元件之间能够产生排斥力,以使抵接单元具有沿支撑单元的径向远离支撑单元的运动趋势。如此设置,由两组磁性元件之间产生的排斥力,使得抵接块与待加工之间形成软接触,避免在夹持过程中,对待夹工件造成划伤或是挤压损伤。
88 | 一种液冷电机机壳及电机 | CN218783666U | 实用新型 | 有效-授权 | 2022-11-17 | 2023-03-31 | H02K5/20(2006.01)I;H02K5/04(2006.01)I;H02K9/193(2006.01)I | 邹炎火;游锦炎 | 北京品源专利代理有限公司; 厦门钨业股份有限公司 | 北京品源专利代理有限公司 | 本实用新型属于电机设备技术领域,公开了一种液冷电机机壳及电机,液冷电机机壳包括内壳体和外壳体,内壳体包括内壳部,内壳部内设有沿轴向开设的装配孔,且其外周壁在轴向上由前至后地设有第一平滑过渡段、密封段、第二平滑过渡段和螺旋油道段,第一平滑过渡段的外径小于第二平滑过渡段的外径,密封段的外周壁沿轴向上开设有至少两个供密封件装设的装配槽,且相邻两个装配槽之间设置有缓冲槽,外壳体内设有沿轴向开设的套接通孔,套接通孔的孔壁的形状与内壳部的外周壁相适配以与内壳部紧密配合;电机包括上述液冷电机机壳。本实用新型提供的液冷电机机壳,结构简单,应用于电机时能够具有良好的密封性和可靠性。
89 | 转子动平衡结构及电机 | CN218783679U | 实用新型 | 有效-授权 | 2022-11-17 | 2023-03-31 | H02K7/04(2006.01)I | 邹炎火;鞠晗松;游锦炎 | 北京品源专利代理有限公司; 厦门钨业股份有限公司 | 北京品源专利代理有限公司 | 本实用新型属于高速电机动平衡技术领域,公开了转子动平衡结构及电机,该转子动平衡结构包括转轴、转子铁芯、平衡环和配重组件,转子铁芯套设于转轴上,平衡环套设于转轴上,且平衡环连接于转子铁芯的端面,平衡环设置有若干个平衡孔,平衡泥包覆于配重棒的周面并与平衡孔的孔壁充分接触,用平衡泥包裹配重棒后塞入需要补重的平衡孔中,实现平衡泥和配重棒在高温下的定位可靠,减小了电机转子的转动惯量,提高了电机转子动平衡的可靠性,同时,平衡泥的比例可以根据平衡孔的大小进行调整,适应性强,可根据动平衡试验随时调整平衡泥和配重棒的安装位置,方便安装和拆卸,保证电机的可靠性和效率。
90 | 粉末铺平装置 | CN218775089U | 实用新型 | 有效-授权 | 2022-11-24 | 2023-03-31 | B05C19/06(2006.01)I | 骆溁;童庆坤;王清江 | 北京品源专利代理有限公司; 厦门钨业股份有限公司 | 北京品源专利代理有限公司 | 本实用新型涉及电机制造技术领域,尤其涉及一种粉末铺平装置,其包括粉末槽、托板、挡板和气源,其中粉末槽用于放置粉末;托板设置于粉末槽内,托板设置于粉末的底部,托板均匀设置有多个进风孔,进风孔的直径小于粉末粒径;挡板设置于粉末槽内,且挡板能够遮挡或敞开粉末槽,挡板设置于粉末的上方;气源为粉末槽提供气体,气体通过托板将粉末吹起以与挡板碰撞,防止粉末脱离粉末槽,由于进风孔均匀设置,各处粉末受到的气流大小均匀,粉末被吹起后在挡板撞击力和自身的重力下下降,四处飘落,实现铺平的目的。
91 | 一种绕线模具 | CN218783705U | 实用新型 | 有效-授权 | 2022-12-08 | 2023-03-31 | H02K15/085(2006.01)I | 陈隆辉 | 北京品源专利代理有限公司; 厦门钨业股份有限公司 | 北京品源专利代理有限公司 | 本实用新型属于电机制造技术领域,公开了一种绕线模具,其包括导杆、两个调节座、两根串接杆、绕线组件和限位件,导杆两端用于供绕线机固定,两个调节座平行且相对地套设在导杆上,二者适于沿导杆的轴向位移并随导杆同步转动,两个调节座上各设有至少一个滑槽,两根串接杆与滑槽滑动连接,两根串接杆周面的形状被配置为与滑槽的滑壁止转配合,绕线组件用于供绕组线缠绕并夹设在两个调节座之间,其包括若干同轴串设在串接杆上的绕线块,各绕线块的尺寸一致且均与串接杆止转配合,限位件顶抵调节座背离绕线组件的一侧。本实用新型提供的定子绕线模具,能有效保证各绕线块在整个尺寸调节过程中的水平度和垂直度,进一步提升尺寸调节的效率。
92 | 一种籽晶杆夹持调节装置 | CN218756154U | 实用新型 | 有效-授权 | 2022-11-25 | 2023-03-28 | C30B15/32(2006.01)I | 刘俊杰;齐凡;赵衡煜;郑燕青 | 北京三聚阳光知识产权代理有限公司; 厦门钨业股份有限公司 | 北京三聚阳光知识产权代理有限公司 | 本实用新型公开了一种籽晶杆夹持调节装置,包括第一法兰、第二法兰、调节件和夹持连接件;在第一法兰和第二法兰之间设置调节件,通过该调节件调节第一法兰和第二法兰的相对角度,第一法兰或第二法兰的一端安装夹持连接件,夹持连接件适于夹持固定籽晶杆,实现夹持调节一体化,以降低对籽晶杆精度要求,提高籽晶杆加工的效率,降低制造成本,此外该籽晶杆夹持调节装置还具有夹持力强,精度高,结构简单等优点,调节方便,可同时调节籽晶的中心位置及其倾斜角度,操作简单,结构稳定可靠。
93 | 水泵电机多层隔振系统 | CN218718439U | 实用新型 | 有效-授权 | 2022-11-09 | 2023-03-24 | F16F15/02(2006.01)I;F16F15/04(2006.01)I | 姚恺涵;孙起升 | 北京品源专利代理有限公司; 厦门钨业股份有限公司 | 北京品源专利代理有限公司 | 本实用新型涉及隔振系统技术领域,公开水泵电机多层隔振系统,水泵电机多层隔振系统安装于通过连接支架相互连接的电机和水泵,电机立式安装于水泵的上端,水泵电机多层隔振系统包括减振构件,设置于电机与水泵之间,减振构件安装于连接支架上,减振构件内设有第一阻尼元件;以及隔振组件,安装于水泵的下端,水泵通过隔振组件与地面连接,隔振组件能够吸收水泵系统传递的振动。本实用新型提供的水泵电机多层隔振系统能够高效耗散电机和水泵的辐射振动,消耗低频振动的传播,保证水泵电机系统整体的平稳、可靠、低噪运行,同时具有较高的工程应用价值。
94 | 掺钾的钨合金块材及其制备方法和应用 | CN115821138A | 发明专利 | 有效-授权 | 2022-12-07 | 2023-03-21 | C22C27/04(2006.01)I;C22C1/04(2023.01)I;C22F1/18(2006.01)I;B22F3/17(2006.01)I;B22F3/10(2006.01)I;G21B1/13(2006.01)I | 代少伟;宋久鹏;颜彬游;蒋香草;黄泽熙;林宝智 | 北京华进京联知识产权代理有限公司; 厦门钨业股份有限公司 | 北京华进京联知识产权代理有限公司 | 本发明提供了一种掺钾的钨合金块材及其制备方法和应用,其中的掺钾的钨合金块材中钨的质量百分比≥99.95%;所述掺钾的钨合金块材的晶向(001)占比为5~15%,晶向(101)占比为60~85%,晶向(111)占比为0~15%;该掺钾的钨合金块材的再结晶温度≥1700℃、韧脆转变温度≤100℃、室温热导率≥168W·m‑1·K‑1,即该掺钾的钨合金块材同时具备优异的晶粒结构稳定性、低温韧性,且热导性能优良,可用作钨基面向等离子体材料。
95 | 从酸性含钨料液萃取钨的方法 | CN115821073A | 发明专利 | 实审 | 2022-12-09 | 2023-03-21 | C22B34/36(2006.01)I;C22B3/32(2006.01)I | 杨文波;王永洪 | 北京景闻知识产权代理有限公司; 厦门钨业股份有限公司 | 北京景闻知识产权代理有限公司 | 本发明公开了一种从酸性含钨料液萃取钨的方法,包括以下步骤步骤一、采用第一萃取剂从所述酸性含钨料液中第一次萃取钨,得第一水相和第一有机相;所述第一萃取剂包括如下体积比的组分,酯类极性改善剂煤油=1:0.1~2:1~5;步骤二采用第二萃取剂从所述第一水相中进一步萃取钨,得第二水相和第二有机相;所述第二萃取剂包括酯类、极性改善剂和煤油,其中,所述酯类在所述第二萃取剂中的体积占比大于所述酯类在所述第一萃取剂中的体积占比。根据本发明的从酸性含钨料液萃取钨的方法,酸性含钨料液中钨的萃取率高,有机损耗小。
96 | 一种钨铜材料及其制备方法与应用 | CN115821187A | 发明专利 | 有效-授权 | 2022-12-20 | 2023-03-21 | C22F1/18(2006.01)I;C22C1/04(2023.01)I;B22F3/04(2006.01)I | 廖启顺;刘春佳;陈阿娇;柯良金 | 北京品源专利代理有限公司; 厦门钨业股份有限公司 | 北京品源专利代理有限公司 | 本发明涉及一种钨铜材料及其制备方法与应用,所述制备方法包括如下步骤对搭接摆放的钨压坯、铜镍合金与熔渗桥进行烧结熔渗处理,冷却后分离所述钨压坯与熔渗桥,得到所述钨铜材料;所述烧结熔渗处理包括至少3次热处理,所述热处理的温度为1250℃以下。本发明采用铜镍合金与间接熔渗方式配合,以及至少3次热处理,实现了钨压坯烧结与熔渗的同步进行,且制备温度较低,所得钨铜材料中铜分布均匀,具有较高的密度。
97 | 一种N,N-二烷基酰胺羧酸类化合物的应用及方法 | CN113584305B | 发明授权 | 有效-授权 | 2021-07-28 | 2023-03-14 | C22B3/32(2006.01)I;C22B59/00(2006.01)I;B01D11/04(2006.01)I | 王艳良;杨少波;李来超;赵德森;郑仙荣 | 北京品源专利代理有限公司; 厦门钨业股份有限公司 | 北京品源专利代理有限公司 | 本发明涉及一种N,N‑二烷基酰胺羧酸类化合物的应用及方法,所述N,N‑二烷基酰胺羧酸类化合物的结构式中,R1和R2分别为独立的C1‑C9烷基,n为1‑6的自然数。所述方法包括如下步骤将含所述N,N‑二烷基酰胺羧酸类化合物的稀释液和含铝和/或铁的稀土溶液混合,之后加入碱液进行萃取。通过采用N,N‑二烷基酰胺羧酸类化合物作为萃取剂分离稀土溶液中铁和/或铝,对溶液中的铝和铁具有很好的去除效果,萃取过程有机相没有乳化现象发生。
98 | 一种绕组的绝缘处理方法 | CN115800661A | 发明专利 | 实审 | 2022-11-25 | 2023-03-14 | H02K15/10(2006.01)I;H02K15/12(2006.01)I | 童庆坤;骆溁;王清江 | 北京三聚阳光知识产权代理有限公司; 厦门钨业股份有限公司 | 北京三聚阳光知识产权代理有限公司 | 本发明公开了一种绕组的绝缘处理方法,包括采用滴漆的方式将漆液滴定到绕组内,在漆液滴定的过程中至少部分时段对绕组施加振动;所述振动的频率为50Hz‑60kHz、振幅为0.1μm‑200μm。通过上述工艺步骤和参数的严格控制,可以有效降低漆液的表面张力,提升漆液在固体表面的附着效率,提高绕组的填充效率和质量。
99 | 医疗护理床体结构以及医疗护理床 | CN218607132U | 实用新型 | 有效-授权 | 2022-10-11 | 2023-03-14 | A61G7/015(2006.01)I;A61G7/018(2006.01)I | 陈启新;徐小景;孙起升 | 北京华进京联知识产权代理有限公司; 厦门钨业股份有限公司 | 北京华进京联知识产权代理有限公司 | 本实用新型涉及一种医疗护理床体结构以及医疗护理床,该医疗护理床体结构包括架体、起背件、曲腿件以及驱动装置;其中,起背件和曲腿件均与架体枢接并位于架体的同侧,且起背件的转动轴线与曲腿件的转动轴线平行设置;驱动装置能够沿起背件和曲腿件连线的走向往复运动,以使驱动装置可选择的抵顶起背件和曲腿件中的任意一个相对架体转动。如此设置,能够通过一个驱动装置实现起背功能和曲腿功能,进而能够有效降低生产成本。
100 | 一种数字滤波的方法、装置和测试台架 | CN115765684A | 发明专利 | 实审 | 2022-11-11 | 2023-03-07 | H03H17/04(2006.01)I | 孙起升;张春波;姚恺涵 | 北京集佳知识产权代理有限公司; 厦门钨业股份有限公司 | 北京集佳知识产权代理有限公司 | 本申请实施例提供了一种数字滤波的方法、装置和测试台架,用于简化高阶滤波器的设计参数。数字滤波的方法,包括初始化;获取第n次采样值Xn;根据预设函数获得第n次N阶滤波值预设函数为第n次N阶滤波值关于滤波系数a、第n次采样值Xn和第k次至第n‑1次N阶滤波值的函数;若不符合结束条件,则令k自加1,执行所述获取第n次采样值Xn的步骤;若符合结束条件,则结束。根据第n次N阶滤波值之前的N次N阶滤波值,以及第n次采样值Xn递推地确定第n次N阶滤波值在设计高阶滤波器时,需要确定的参数只有滤波阶数N、滤波系数a,以及第1次至第N次N阶滤波值的初始值,参数少。
101 | 一种分离稀土元素的方法 | CN113481391B | 发明授权 | 有效-授权 | 2021-06-24 | 2023-02-24 | C22B59/00(2006.01)I;C22B3/32(2006.01)I;C07C231/02(2006.01)I;C07C233/09(2006.01)I;C07C233/05(2006.01)I;C07C233/13(2006.01)I | 王艳良;肖文涛;吴玉远;林锦池 | 上海弼兴律师事务所; 厦门钨业股份有限公司 | 上海弼兴律师事务所 | 本发明提出了一种分离稀土元素的方法,使用N,N‑二烃基酰胺羧酸化合物作为用于分离稀土元素的萃取剂,该萃取剂能够从混合稀土原料中分离和提纯钇元素;包括以下步骤a)、将萃取剂与有机溶剂混合,得到萃取剂溶液;b)、将所述萃取剂溶液与无机碱溶液混合,进行皂化,得到皂化的萃取剂溶液;c)、将所述皂化的萃取剂溶液与稀土溶液混合,进行萃取,钇在水相中富集,贫钇稀土在有机相中富集。该萃取剂合成简单,成本低廉,作为萃取剂化学稳定性好,能够耐受强酸和强碱而不发生分解。镧系元素与钇的分离系数优于环烷酸,因此能够取代环烷酸,具有良好的应用前景。
102 | 转子组件及电机 | CN218514175U | 实用新型 | 有效-授权 | 2022-08-16 | 2023-02-21 | H02K1/276(2022.01)I;H02K1/32(2022.01)I | 骆溁;王清江;童庆坤 | 厦门加减专利代理事务所(普通合伙); 厦门钨业股份有限公司 | 厦门加减专利代理事务所(普通合伙) | 本实用新型提供一种转子组件及电机,转子组件包括转子铁芯和沿转子铁芯的周向间隔设置的若干磁极结构,磁极结构包括一块导磁块和设于导磁块的表面的至少一块磁钢,磁钢设于转子铁芯的表面并且隔开转子铁芯与导磁块,转子铁芯的轴向的两端均设置有端板,导磁块设置有连接件,连接件贯穿导磁块且其两端分别向外延伸并与对应的端板锁紧连接。借此,能够在不增加外套的情形下保持整体结构的稳定,充分利用到无隔磁桥的优势,且不占据气隙空间。
103 | 转子冲片、磁钢固定结构及永磁同步电机 | CN218514176U | 实用新型 | 有效-授权 | 2022-08-24 | 2023-02-21 | H02K1/276(2022.01)I;H02K1/22(2022.01)I | 陈隆辉 | 厦门加减专利代理事务所(普通合伙); 厦门钨业股份有限公司 | 厦门加减专利代理事务所(普通合伙) | 本实用新型涉及电机装配技术领域,特别涉及一种转子冲片、磁钢固定结构及永磁同步电机,所述转子冲片包括呈环状的冲片本体,所述冲片本体沿圆周方向间隔开设有若干轴向贯通的磁钢槽,每一所述磁钢槽的至少一面内侧壁上设置有若干凸齿;所述凸齿的高度大于所述磁钢槽的厚度,所述凸齿的部分高度用于抵接磁钢,多余部分高度用于延伸至相邻转子冲片并固定相邻转子冲片的磁钢;所述冲片本体中心还设置有转轴孔。本实用新型提供的转子冲片通过在磁钢槽内设置凸齿的方式用于固定磁钢和相邻转子冲片,其结构简单,装配高效,在保证转子铁芯装配质量的同时,能够省去两次的涂胶过程,有效节省时间和成本,具有良好的应用前景。
104 | 电机 | CN218498967U | 实用新型 | 有效-授权 | 2022-09-28 | 2023-02-17 | H02K11/25(2016.01)I;H02K11/33(2016.01)I;H02G3/02(2006.01)I;H02K5/16(2006.01)I | 李民;俞晓勇;林贵梅 | 北京品源专利代理有限公司; 厦门钨业股份有限公司 | 北京品源专利代理有限公司 | 本实用新型涉及电机技术领域,具体公开了一种电机,该电机中,机壳内设有定子,定子外包裹有灌封胶,预留孔贯穿灌封胶;机壳的两端分别设有第一轴承座和第二轴承座,驱动器设于机壳靠近第二轴承座的一端;转子转动设于机壳;前轴承设于转子和第一轴承座之间;后轴承设于转子和第二轴承座之间;第一温度传感器与第一轴承座连接,用于检测前轴承的温度;第一温传线的一端与第一轴承座连接,另一端穿过预留孔与驱动器连接或者另一端穿过预留孔后从所述驱动器的后盖穿出。上述设置实现了第一温传线在电机的内部走线,避免和外部零件出现摩擦或者钩挂,提高了第一温传线的使用寿命。
105 | 电动葫芦用永磁制动一体电机 | CN307847193S | 外观设计 | 有效-授权 | 2022-10-24 | 2023-02-17 | 13-01(13) | 苏彧彬;邹炎火 | 厦门钨业股份有限公司 | -- | 1.本外观设计产品的名称电动葫芦用永磁制动一体电机。2.本外观设计产品的用途本外观设计产品用于为其他设备提供动力。3.本外观设计产品的设计要点在于形状。4.最能表明设计要点的图片或照片立体图。
106 | 氧化钨的成分分析方法及通过氧化钨制备钨的控制方法 | CN115691694A | 发明专利 | 实审 | 2022-11-04 | 2023-02-03 | G16C20/20(2019.01)I;G16C10/00(2019.01)I;G16C60/00(2019.01)I;G01N23/20(2018.01)I;B22F9/22(2006.01)I;C30B29/02(2006.01)I | 江嘉鹭;王海燕;张晓丹;张太全;刘超 | 北京三聚阳光知识产权代理有限公司; 厦门钨业股份有限公司 | 北京三聚阳光知识产权代理有限公司 | 本发明公开了一种氧化钨的成分分析方法及通过氧化钨制备钨的控制方法,其中氧化钨的成分分析方法,其特征在于,包括获取氧化钨的衍射图谱;对所述衍射图谱进行全谱拟合得到对所述氧化钨成分分析的分析结果。由此可以解决目前由于氧化钨结构比较复杂,衍射线条多而又经常发生重叠,相分析存在困难的问题。
107 | 一种高效从含钨除磷沉淀渣中回收钨和氨的方法 | CN115679128A | 发明专利 | 实审 | 2022-11-08 | 2023-02-03 | C22B34/36(2006.01)I;C22B7/00(2006.01)I;C01C1/02(2006.01)I | 杨文波;黄文璞 | 厦门市精诚新创知识产权代理有限公司; 厦门钨业股份有限公司 | 厦门市精诚新创知识产权代理有限公司 | 本发明涉及一种高效从含钨除磷沉淀渣中回收钨和氨的方法,包括酸溶向所述含钨除磷沉淀渣中加入酸液、水,调浆并控制溶液pH小于2,得到物料A;沉降将所述物料A进行沉降处理,收集上清液;吸附将所述上清液送入填充有阴离子树脂的柱体进行吸附,收集流出的交后液;解析将完成吸附后所述柱体内的所述阴离子树脂进行浸泡、冲洗和解析,收集解析液,即为钨酸铵溶液;调碱对所述交后液进行加碱,搅拌均匀,得到物料B;压滤对所述物料B进行压滤,除去沉淀,收集滤液;氨回收向所述滤液通入蒸汽,加入碱液,收集气体并冷凝,即为氨液。该方法可以高效回收渣中的钨和氨,钨回收能实现100%、氨回收99%以上,具有较好的运用前景。
108 | 一种行星减速器的温升评估方法 | CN115659725A | 发明专利 | 实审 | 2022-10-09 | 2023-01-31 | G06F30/23(2020.01)I;G06F30/17(2020.01)I;G06F119/08(2020.01)N | 陈志彬 | 北京三聚阳光知识产权代理有限公司; 厦门钨业股份有限公司 | 北京三聚阳光知识产权代理有限公司 | 本发明公开了一种行星减速器的温升评估方法,通过计算等效热阻来表征行星齿轮和太阳齿轮啮合的发热及传热的方式,将温升预测放在减速器设计阶段,提升了减速器的温度场和速度场的预测精度和效率,降低和缩短减速器的设计成本和设计周期。同时这种对行星齿轮和太阳齿轮进行分开仿真处理,通过用行星齿轮的等效热阻和太阳齿轮的等效热阻分别来表征行星齿轮和太阳齿轮啮合的发热跟传热的求解思路,克服有限元传统分析方法在考虑齿轮啮合的问题上计算精度差、计算量大、温升预测周期长的不足,具有计算方便、计算准确、能比较准确计算减速器的温度场及速度场,将温升预测放到减速器设计阶段,降低花费成本,可广泛应用于减速器技术领域的技术效果。
109 | 离子交换树脂的解析方法 | CN115624989A | 发明专利 | 实审 | 2022-11-14 | 2023-01-20 | B01J49/50(2017.01)I;B01J49/00(2017.01)I;C22B3/42(2006.01)I;C22B3/24(2006.01)I;C22B34/36(2006.01)I;B01J47/00(2017.01)I | 许圳安;吴道奕;王海军;陈杰 | 北京景闻知识产权代理有限公司; 厦门钨业股份有限公司 | 北京景闻知识产权代理有限公司 | 本发明公开了一种离子交换树脂的解析方法,包括以下步骤S1、向待解析离子交换树脂的离子交换柱内灌水,并调整灌入所述离子交换柱内的水量,使得灌水后离子交换柱内水面的高度高于所述离子交换柱内的离子交换树脂的高度,其中,所述离子交换树脂的高度为h1,所述水面的高度为h2,所述h1、h2满足如下关系0%≤(h2‑h1)/h1≤3%;S2、将解析剂加入到S1中所述调整水量后的离子交换柱内,对所述离子交换树脂进行解析净化。根据本发明的离子交换树脂的解析方法,通过控制离子交换柱内水面的高度,控制解析前离子交换柱内的水量,优化了解析过程。
110 | 转子铁芯、转子以及永磁同步电机 | CN218335474U | 实用新型 | 有效-授权 | 2022-08-29 | 2023-01-17 | H02K1/276(2022.01)I | 吴倩楠;蔡锋宾 | 北京华进京联知识产权代理有限公司; 厦门钨业股份有限公司 | 北京华进京联知识产权代理有限公司 | 本实用新型涉及一种转子铁芯、转子以及永磁同步电机,该转子铁芯上开设有轴孔和若干沿轴孔周向均匀分布的第一磁钢槽,第一磁钢槽适于装设永磁体,且其在相邻的永磁体为不同磁极的一端形成有隔磁槽。相邻的隔磁槽之间开设有一辅助孔。隔磁槽与转子铁芯的周缘之间的最小距离h1小于或者等于辅助孔与相邻的隔磁槽之间的最小距离h2。且辅助孔相对隔磁槽的体积和位置满足第一条件以适于降低磁钢涡流损耗。该转子铁芯兼顾了电机的永磁体的涡流损耗的抑制效果、电机制造难度以及电机性能。
111 | 方形风冷电机 | CN307782824S | 外观设计 | 有效-授权 | 2022-08-03 | 2023-01-10 | 13-01(13) | 游锦炎;邹炎火;陈启新;陈志彬 | 厦门钨业股份有限公司 | -- | 1.本外观设计产品的名称方形风冷电机。2.本外观设计产品的用途本外观设计产品用于为其他设备提供动力。3.本外观设计产品的设计要点在于形状。4.最能表明设计要点的图片或照片立体图1。
112 | 相成分测定方法、装置、设备、存储介质和程序产品 | CN115579073A | 发明专利 | 实审 | 2022-09-09 | 2023-01-06 | G16C20/20(2019.01)I | 江嘉鹭;王海燕;张晓丹 | 北京华进京联知识产权代理有限公司; 厦门钨业股份有限公司 | 北京华进京联知识产权代理有限公司 | 本申请涉及一种相成分表征方法、装置、设备、存储介质和程序产品。获取待检测粉末中各相成分对应的晶格常数和相含量,根据各相成分对应的晶格常数、和预设的第一元素的原子占比与晶格常数之间的对应关系,确定各相成分中各元素的原子占比,然后根据各相成分中各元素的原子占比和各相成分的相含量,得到待检测粉末中各元素的质量占比;其中,待检测粉末为无限固溶体。该方法通过考虑待检测粉末中各相成分的晶格常数随着第一元素的原子占比的变化而变化,能够快速准确地计算出待检测粉末中各元素质量占比。
113 | 一种混合萃取剂及其富集稀土的方法 | CN113444883B | 发明授权 | 有效-授权 | 2020-03-26 | 2022-12-23 | C22B3/40(2006.01)I;C22B3/06(2006.01)I;C22B59/00(2006.01)I | 王艳良;林锦池 | 北京集佳知识产权代理有限公司; 厦门钨业股份有限公司 | 北京集佳知识产权代理有限公司 | 本发明提供了一种混合萃取剂,其特征在于,包括对特辛基苯氧乙酸和具有式(I)所示结构的化合物。本发明将对特辛基苯氧乙酸组分和烷基苯酚或者烷基苯醚组分混合后,对特辛基苯氧乙酸的熔点明显降低,并且对特辛基苯氧乙酸能够与烷基苯酚或者烷基苯醚形成氢键从而导致其在水溶液中的溶解度明显减小。本发明提供的混合萃取剂用于稀土的富集,可以避免乳化,降低洗脱的温度,显著提高稀土的总富集率。
114 | 一种高纯钪盐的提纯方法 | CN113493874B | 发明授权 | 有效-授权 | 2020-04-08 | 2022-12-13 | C22B59/00(2006.01)I;C22B3/32(2006.01)I | 王亚兵;王艳良;林锦池 | 北京集佳知识产权代理有限公司; 厦门钨业股份有限公司 | 北京集佳知识产权代理有限公司 | 本发明涉及金属的分离和提纯技术领域,尤其涉及一种高纯钪盐的提纯方法,包括将高纯钪盐的水溶液与固体萃取剂搅拌混合,进行萃取,得到杂质沉淀和纯化后的钪盐溶液;所述高纯钪盐中的杂质离子包括钍离子、锆离子和铁离子;所述固体萃取剂选自单取代烷基苯氧羧酸和双取代烷基苯氧羧酸中的一种或几种;所述单取代烷基苯氧羧酸具有式(Ⅰ)所示的结构,所述双取代烷基苯氧羧酸具有式(Ⅱ)所示的结构;其中,m和n独立地选自1~5的自然数,R1,R2,R3独立地选自甲基、乙基、异丙基、叔丁基、叔戊基或叔辛基。本发明提供的提纯方法可以高效除去高纯钪盐中的钍离子、锆离子和铁离子。
115 | 一种用于稀土富集的萃取剂及其应用 | CN112063862B | 发明授权 | 有效-授权 | 2020-09-17 | 2022-12-13 | C22B59/00(2006.01)I;C22B3/40(2006.01)I | 林锦池;王艳良;王亚兵 | 北京集佳知识产权代理有限公司; 厦门钨业股份有限公司 | 北京集佳知识产权代理有限公司 | 本发明涉及稀土富集和分离技术领域,尤其涉及一种用于稀土富集的萃取剂及其应用。所述用于稀土富集的萃取剂包括组分A和组分B;组分A为对特辛基苯氧异丙酸;所述对特辛基苯氧异丙酸具有式(Ⅰ)所示结构;组分B包括2‑乙基己基膦酸单2‑乙基己基酯或二(2,4,4‑三甲基戊基)次膦酸;所述组分A和组分B的质量比为10.05~5。本发明提供的用于稀土富集的萃取剂为固相萃取剂,这种萃取剂用于稀土元素的富集时,可以显著降低洗脱温度,同时,特定的组分协同作用提高了萃取剂对重稀土元素的络合能力,用无机酸梯度洗脱能够优先选择性洗脱镧铈等轻稀土组分,保留其余重稀土组分,从而实现轻重稀土的分离,重稀土富集效果较优。
116 | 一种N,N-二烃基酰胺羧酸化合物及其制备方法和应用 | CN113429312B | 发明授权 | 有效-授权 | 2021-06-24 | 2022-12-13 | C07C233/05(2006.01)I;C07C233/09(2006.01)I;C07C231/02(2006.01)I;C22B3/32(2006.01)I;C22B59/00(2006.01)I | 王艳良;肖文涛;吴玉远;林锦池 | 北京品源专利代理有限公司; 厦门钨业股份有限公司 | 北京品源专利代理有限公司 | 本发明提出了一种N,N‑二烃基酰胺羧酸化合物及其制备方法和应用。所述的N,N‑二烃基酰胺羧酸化合物可作为萃取剂用于从低浓度稀土原料中富集稀土元素,从混合稀土原料中分离和提纯钇元素,从混合稀土原料中分离铝、铁、放射性钍、放射性铀和锕等元素。该化合物合成简单,成本低廉,作为萃取剂化学稳定性好,能够耐受强酸和强碱而不发生分解。
117 | 一种高比重钨合金粉末及其制备方法 | CN112692294B | 发明授权 | 有效-授权 | 2020-12-22 | 2022-12-09 | B22F9/02(2006.01)I;B22F9/04(2006.01)I;B22F1/14(2022.01)I | 郭秋实;王威;刘春佳;宋久鹏 | 厦门钨业股份有限公司; 广州三环专利商标代理有限公司 | 广州三环专利商标代理有限公司 | 本发明提供了一种高比重钨合金粉末及其制备方法,属于3D打印材料领域。本发明在保护气保护下将金属粉末、成形剂和溶剂混合球磨,得到粉末颗粒尺寸为1.8~2.5μm、流速为3.0~3.5L/H并且固含量为75~85%的料浆,再将料浆进行离心喷雾干燥造粒,筛分,得到高比重钨合金粉末。本发明通过控制所得料浆满足上述三个指标,使所得高比重钨合金粉末的粒径为18~48μm,粒径18~40μm的球形粉末重量占比95%以上,霍尔流速≤8s/50g,球形度98%以上,松装密度为理论密度的30%~40%,实心率≥98%,适用于3D打印;进一步通过在保护气保护下进行球磨、离心喷雾干燥造粒以及筛分,控制所得高比重钨合金粉末的氧含量不高于60ppm。本发明工艺简单,投资和生产成本低,适于工业化生产。
118 | 一种从稀土溶液中分离稀土元素的方法 | CN113388736B | 发明授权 | 有效-授权 | 2021-07-21 | 2022-12-09 | C22B3/32(2006.01)I;C22B59/00(2006.01)I | 王艳良;钟可祥;肖文涛;吴玉远;林锦池 | 上海弼兴律师事务所; 厦门钨业股份有限公司 | 上海弼兴律师事务所 | 本发明涉及一种从稀土溶液中分离稀土元素的方法,将具有式(I)结构的化合物活化后与稀土溶液进行反应;式(I)中,R1和R2独立的选自H或C1~C9的烷基,n为1~20的自然数,x为1~5的自然数,y为1~5的自然数。本发明提供的方法能有效地将钇与镧系元素分离,本发明使用指定的化合物作为萃取剂,与工业应用的环烷酸萃取剂相比,该化合物组分单一,化学结构稳定,萃取有机相浓度不降低,萃取性能稳定;并且,所述化合物对轻稀土元素和钇分离系数明显高于环烷酸,对重稀土元素和钇分离系数同样高于环烷酸,在分离能效上能完全取代环烷酸,具有十分良好的应用前景。
119 | 医疗护理床体结构以及医疗护理床 | CN115414197A | 发明专利 | 实审 | 2022-10-11 | 2022-12-02 | A61G7/015(2006.01)I;A61G7/018(2006.01)I | 陈启新;徐小景;孙起升 | 北京华进京联知识产权代理有限公司; 厦门钨业股份有限公司 | 北京华进京联知识产权代理有限公司 | 本发明涉及一种医疗护理床体结构以及医疗护理床,该医疗护理床体结构包括架体、起背件、曲腿件以及驱动装置;其中,起背件和曲腿件均与架体枢接并位于架体的同侧,且起背件的转动轴线与曲腿件的转动轴线平行设置;驱动装置能够沿起背件和曲腿件连线的走向往复运动,以使驱动装置可选择的抵顶起背件和曲腿件中的任意一个相对架体转动。如此设置,能够通过一个驱动装置实现起背功能和曲腿功能,进而能够有效降低生产成本。
120 | 一种化合物及制备方法、与应用 | CN113388735B | 发明授权 | 有效-授权 | 2021-07-21 | 2022-11-29 | C22B3/32(2006.01)I;C22B59/00(2006.01)I | 王艳良;钟可祥;肖文涛;吴玉远;林锦池 | 上海弼兴律师事务所; 厦门钨业股份有限公司 | 上海弼兴律师事务所 | 本发明涉及化学领域,尤其涉及一种化合物及制备方法、与应用。一种化合物,具有式(Ⅰ)所示结构;式(Ⅰ)中,R1和R2独立的选自C1~C9的烷基,n为1~20的自然数。本发明提供的化合物作为萃取剂能有效地将钇与镧系元素分离,与工业应用的环烷酸萃取剂相比,该化合物组分单一,化学结构稳定,萃取有机相浓度不降低,萃取性能稳定;并且,所述化合物对轻稀土元素和钇分离系数明显高于环烷酸,对重稀土元素和钇分离系数同样高于环烷酸,在分离能效上能完全取代环烷酸,具有十分良好的应用前景。
121 | 一种钨丝增强钨基复合材料的制备方法 | CN115404419A | 发明专利 | 有效-授权 | 2022-09-20 | 2022-11-29 | C22C47/14(2006.01)I;C22C47/06(2006.01)I;C22C47/04(2006.01)I;C23C16/14(2006.01)I;C22C49/10(2006.01)I;C22C49/14(2006.01)I;B22F9/22(2006.01)I;C22C111/02(2006.01)N;C22C121/02(2006.01)N | 颜彬游;宋久鹏;黄泽熙;代少伟;林宝智 | 北京集佳知识产权代理有限公司; 厦门钨业股份有限公司 | 北京集佳知识产权代理有限公司 | 本发明提供了一种钨丝增强钨基复合材料的制备方法,包括以下步骤A)将三维钨丝编织体进行化学气相沉积,得到复合有钨涂层的三维钨丝编织体;B)将步骤A)得到的三维钨丝编织体于钨粉浆料中浸渍,再依次进行烘干和预烧,得到填充有钨材料的三维钨丝编织体,重复该步骤多次;C)将步骤B)得到的填充有钨材料的三维钨丝编织体于钨酸盐浸渍液中浸渍,再依次进行煅烧、还原和预烧,得到预烧结体,重复该步骤多次;D)将步骤C)得到的预烧结体依次进行烧结和压力加工,得到钨丝增强钨基复合材料。本申请提供的方法制备的钨丝增强钨基复合材料具有优异的室温三维强度与室温三维韧性。
122 | 电机温度的仿真方法、装置、预测方法及监测系统 | CN115358114A | 发明专利 | 实审 | 2022-08-03 | 2022-11-18 | G06F30/23(2020.01)I;G06F119/08(2020.01)N | 陈志彬;邹炎火 | 北京华进京联知识产权代理有限公司; 厦门钨业股份有限公司 | 北京华进京联知识产权代理有限公司 | 本申请涉及一种电机温度仿真方法、装置、预测方法及监测系统、计算机设备、计算机可读存储介质和计算机程序产品。根据待仿真电机的几何参数建立待仿真电机的物理模型;对物理模型的所有部件进行单元选择、材料设定和网格划分,并根据待仿真电机在当前工作模式下电机发热功率值的特点设定其各产热部件在同一工作周期的各时段的周期热负荷值,将各产热部件在同一工作周期的各时段的周期热负荷值加载至有限元模型,以获取待仿真电机的仿真模型;根据仿真模型和设置的边界条件获取待仿真电机的温度场;采用本方法能够获取电机内各个产热部件的周期热负荷值,为待仿真电机的仿真模型构建提供数据支持,以提高电机运行的安全性和稳定性。
123 | 转子铁芯、转子以及永磁同步电机 | CN115360840A | 发明专利 | 实审 | 2022-08-29 | 2022-11-18 | H02K1/276(2022.01)I | 吴倩楠;蔡锋宾 | 北京华进京联知识产权代理有限公司; 厦门钨业股份有限公司 | 北京华进京联知识产权代理有限公司 | 本发明涉及一种转子铁芯、转子以及永磁同步电机,该转子铁芯上开设有轴孔和若干沿轴孔周向均匀分布的第一磁钢槽,第一磁钢槽适于装设永磁体,且其在相邻的所述永磁体为不同磁极的一端形成有隔磁槽,相邻的隔磁槽之间开设有一辅助孔。隔磁槽与转子铁芯的周缘之间的最小距离h1小于或者等于辅助孔与相邻的隔磁槽之间的最小距离h2。且辅助孔相对隔磁槽的体积和位置满足第一条件以适于降低磁钢涡流损耗。该转子铁芯兼顾了电机的永磁体的涡流损耗的抑制效果、电机制造难度以及电机性能。
124 | 一种分离稀土元素的方法 | CN113430373B | 发明授权 | 有效-授权 | 2021-06-30 | 2022-11-04 | C22B3/32(2006.01)I;C22B59/00(2006.01)I;C07C227/04(2006.01)I;C07C229/12(2006.01)I;C07C229/30(2006.01)I;C07C231/02(2006.01)I;C07C233/05(2006.01)I;C07C233/09(2006.01)I | 王艳良;肖文涛;吴玉远;林锦池 | 上海弼兴律师事务所; 厦门钨业股份有限公司 | 上海弼兴律师事务所 | 本发明提出了一种分离稀土元素的方法,使用N,N‑二烃基胺基羧酸化合物作为用于分离稀土元素的萃取剂,该萃取剂能够从混合稀土原料中分离和提纯钇元素;包括以下步骤a)、将萃取剂与有机溶剂混合,得到萃取剂溶液;b)、将所述萃取剂溶液与无机碱溶液混合,进行皂化,得到皂化的萃取剂溶液;c)、将所述皂化的萃取剂溶液与稀土溶液混合,进行萃取,钇在水相中富集,贫钇稀土在有机相中富集。该萃取剂合成简单,成本低廉,作为萃取剂化学稳定性好,能够耐受强酸和强碱而不发生分解。镧系元素与钇的分离系数优于环烷酸,因此能够取代环烷酸,具有良好的应用前景。
125 | 一种柱状晶氧化锆粉体及其制备方法与应用 | CN113683412B | 发明授权 | 有效-授权 | 2021-10-11 | 2022-10-28 | C04B35/48(2006.01)I;C04B35/622(2006.01)I;C04B35/626(2006.01)I | 王亚兵;谢文琦 | 北京品源专利代理有限公司; 厦门钨业股份有限公司 | 北京品源专利代理有限公司 | 本发明提供一种柱状晶氧化锆粉体及其制备方法与应用,所述柱状晶氧化锆粉体的组成为AlxYaZr1‑aO2‑0.5a+1.5x,其中0≤x≤0.003,0.03≤a≤0.12;所述柱状晶氧化锆粉体中柱状晶的柱径分布为D50=2‑3μm;所述柱状晶氧化锆粉体中柱状晶的平均长度为10‑20μm。所述制备方法包括依次进行的配液、沉煮、分离和晶化。采用本发明提供的柱状晶氧化锆粉体制得陶瓷片在可见光范围内的直线透过率≥53%,且所述陶瓷片在制备过程中的烧结温度≤1100℃,简化了制备流程,降低了能耗和生产成本。
126 | 一种钨废水回收处理装置 | CN217677120U | 实用新型 | 有效-授权 | 2022-07-26 | 2022-10-28 | C02F9/04(2006.01)I;C01F11/46(2006.01)I;C22B7/00(2006.01)I;C22B34/36(2006.01)I;C02F101/20(2006.01)N;C02F101/30(2006.01)N;C02F101/10(2006.01)N | 杜庆华;黄建华;陈志刚 | 厦门市精诚新创知识产权代理有限公司; 厦门钨业股份有限公司 | 厦门市精诚新创知识产权代理有限公司 | 本实用新型涉及一种钨废水回收处理装置,包括废水储罐,所述废水储罐的出水端连接第一离子交换设备;所述第一离子交换设备内填充丙烯酸树脂,所述第一离子交换设备的出口连接第一交换液储槽;还包括过滤柱,所述过滤柱内填充煤炭颗粒,所述过滤柱的出口连接过滤液储槽;以及第二离子交换设备,所述第二离子交换设备内填充芳香族吸附树脂,所述第二离子交换设备的出口连接第二交换液储槽;所述第二交换液储槽连接石灰加料装置和pH检测装置,所述第二交换液储槽的出口连接过滤装置。上述装置可以回收处理COD含量较高、酸性较强的钨废水,使得钨废水满足排放要求,并且可以回收钨,获得石膏副产品,具有工业推广运用前景。
127 | 一种电机绕组的滴漆方法和滴漆装置 | CN115224899A | 发明专利 | 实审 | 2022-08-29 | 2022-10-21 | H02K15/12(2006.01)I | 骆溁;童庆坤;王清江 | 北京集佳知识产权代理有限公司; 厦门钨业股份有限公司 | 北京集佳知识产权代理有限公司 | 本申请提供了一种电机绕组的滴漆方法,包括将电机绕组放置在滴漆工艺箱;第一时段t1内,对电机绕组进行滴漆,所述滴漆为负压滴漆,或依次进行的负压滴漆和正压滴漆;负压滴漆时,滴漆工艺箱内的压强为滴漆负压P1,滴漆负压P1小于0.101MP;正压滴漆时,滴漆工艺箱内的压强为滴漆正压P2,滴漆正压P2大于或等于0.101MPa。在滴漆步骤的进行负压滴漆,负压滴漆的负压有利于漆液渗透而减少空洞,结合正压滴漆的正压,有助于进一步减少漆液外溢,提高填充率。
128 | 一种过渡金属离子掺杂氧化钪激光晶体及其制备方法 | CN115207757A | 发明专利 | 实审 | 2022-07-08 | 2022-10-18 | H01S3/16(2006.01)I;C30B1/10(2006.01)I;C30B29/22(2006.01)I | 赵衡煜;郑燕青 | 北京品源专利代理有限公司; 厦门钨业股份有限公司 | 北京品源专利代理有限公司 | 本发明涉及一种过渡金属离子掺杂氧化钪激光晶体及其制备方法,所述激光晶体的化学式为(TMxSc1‑x)2O3;其中,TM为过渡金属元素,0.0001≤x≤0.03,即,所述激光晶体采用氧化钪晶体作为基质晶体,以过渡金属离子作为激活离子,尤其采用Ti3+、Cr3+或Fe3+作为激活离子。本发明克服了过渡金属离子在传统氧化物基质晶体中难以形成发光中心的技术问题,制备得到了一种新型近红外激光晶体,通过采用弱晶场耦合的氧化钪作为过渡金属离子掺杂的激光晶体的基质,过渡金属离子在氧化钪基质中的有效掺入量能够达到千分之一以上。
129 | 一种涂层残余应力的测试方法 | CN115183925A | 发明专利 | 实审 | 2022-06-24 | 2022-10-14 | G01L5/00(2006.01)I;G01L1/25(2006.01)I;G01N23/20(2018.01)I | 王海燕;江嘉鹭;张晓丹 | 厦门钨业股份有限公司; 广州三环专利商标代理有限公司 | 广州三环专利商标代理有限公司 | 本发明公开了一种涂层残余应力的测试方法,涉及残余应力无损检测技术领域。本发明所述测试方法包括如下步骤:(1)利用X射线衍射法测定涂层中的物相及相应的晶体结构;(2)采用掠入射法获得衍射图谱;(3)采用Rietevield法进行全谱拟合,通过拟合得到的峰位偏差值计算所述涂层的残余应力。本发明所述测试方法简单,并且可以对复杂的应力状态进行分析,准确度较高。
130 | 一种钨废水处理方法 | CN115180677A | 发明专利 | 实审 | 2022-07-26 | 2022-10-14 | C02F1/28(2006.01)I;C02F101/20(2006.01)N;C02F101/30(2006.01)N;C02F103/16(2006.01)N | 杜庆华;黄建华;陈志刚 | 厦门市精诚新创知识产权代理有限公司; 厦门钨业股份有限公司 | 厦门市精诚新创知识产权代理有限公司 | 本发明涉及一种钨废水处理方法,所述钨废水中COD含量为1000‑1500mg/l,钨元素含量以WO3计为0‑20g/l,硫酸的浓度为100‑150g/l;钨废水处理方法包括:将所述钨废水通过大孔丙烯酸树脂,吸附流量为1‑5BV/h,得到交后液1;将所述交后液1通过煤炭吸附处理,得到处理液;将所述处理液通过大孔芳香族树脂,吸附流量为1‑4BV/h,得到交后液2;所述交后液2中COD含量相比所述钨废水中COD含量下降90‑95%,所述交后液2中硫酸的浓度相比所述钨废水中硫酸的浓度变化幅度小于等于10%。本发明中钨废水处理方法可以显著降低废水中的COD含量,同时回收钨,基本不改变废水的酸值,有利于进行后续的有价值元素的提取,具有极好的运用前景。
131 | 一种从钨钼废渣中回收多种金属的方法 | CN115109931A | 发明专利 | 有效-授权 | 2022-06-21 | 2022-09-27 | C22B7/00(2006.01)I;C22B23/00(2006.01)I;C22B15/00(2006.01)I;C22B34/24(2006.01)I;C22B34/32(2006.01)I;C22B34/36(2006.01)I | 廖东晖;王世良 | 厦门市精诚新创知识产权代理有限公司; 厦门钨业股份有限公司 | 厦门市精诚新创知识产权代理有限公司 | 本发明涉及一种从钨钼废渣中回收多种金属的方法,包括以下步骤:将废渣与水混合,调浆浆化,浆化后经过压滤设备进行压滤,得到成滤渣料;将滤渣料经过烘干设备烘干得到烘干料,将烘干料放入破碎设备破碎,得到破碎料,将破碎料、水和碱性试剂加入调浆槽,得到调浆液,将调浆液加入高压氧浸设备内,加热加压进行反应,得到反应后物料,将反应后物料经固液分离设备,分离出液相和固相;向液相加入还原剂,产生沉淀,加水调浆后进行重选,得到铬的氢氧化物产品;重选后的剩余液相进行离子交换,得到钨产品;前述分离得到固相再分别回收铜盐、镍盐、钽和铌产品。该方法可以回收低品位钨钼废渣中多种有价值元素,具有较好的性价比。
132 | 一种炉膛装置及晶体炉 | CN217479589U | 实用新型 | 有效-授权 | 2022-06-09 | 2022-09-23 | C30B11/00(2006.01)I;C30B29/10(2006.01)I | 刘俊杰;赵衡煜;林凤;郑燕青;庄击勇 | 北京品源专利代理有限公司; 厦门钨业股份有限公司 | 北京品源专利代理有限公司 | 本实用新型属于晶体热熔生长设备技术领域,公开一种炉膛装置及晶体炉,晶体炉包括该炉膛装置,炉膛装置包括炉体和支撑装置,所述炉体内部形成有炉膛,所述炉膛内设置有加热件,所述炉膛内设置有梯度砖,所述梯度砖沿竖直方向开设有至少三个中心孔,所述中心孔的开口尺寸自上而下依次缩小;所述支撑装置上设置有坩埚,所述支撑装置带动所述坩埚进出所述炉膛,所述坩埚能够装载物料穿过所述中心孔。本实用新型将中心孔的开口尺寸自上而下依次缩小,以在炉膛内形成纵向温度梯度区域,提高物料在纵向温度梯度区域的结晶品质。
133 | 一种从废渣中回收铬钨铜镍的方法 | CN115074532A | 发明专利 | 有效-授权 | 2022-06-21 | 2022-09-20 | C22B7/00(2006.01)I;C22B1/00(2006.01)I;C22B34/32(2006.01)I;C22B34/36(2006.01)I;C22B15/00(2006.01)I;C22B23/00(2006.01)I | 廖东晖 | 厦门市精诚新创知识产权代理有限公司; 厦门钨业股份有限公司 | 厦门市精诚新创知识产权代理有限公司 | 本发明涉及一种从废渣中回收铬钨铜镍的方法,包括以下步骤:将废渣与水混合,调浆浆化,浆化后经过压滤设备进行压滤,得到成滤渣料;将滤渣料经过烘干设备烘干得到烘干料,将烘干料放入破碎设备破碎,得到破碎料,将破碎料、水和碱性试剂加入调浆槽,得到调浆液,将调浆液加入高压氧浸设备内,加热加压进行反应,得到反应后物料,将反应后物料经固液分离设备,分离出液相和固相;向液相加入还原剂,产生沉淀,加水调浆后进行重选,得到铬的氢氧化物产品;重选后的剩余液相进行离子交换,得到钨产品;前述分离得到固相与氧化剂、酸性试剂混合,得到铜盐、镍盐。该方法可以回收低品位废渣中铬钨铜镍4种有价值元素,具有较好的性价比。
134 | 一种电机轴承固定结构及电机 | CN217469636U | 实用新型 | 有效-授权 | 2022-05-17 | 2022-09-20 | H02K5/16(2006.01)I | 李民;俞晓勇 | 北京品源专利代理有限公司; 厦门钨业股份有限公司 | 北京品源专利代理有限公司 | 本实用新型属于电机技术领域,公开了一种电机轴承固定结构及电机,该电机轴承固定结构包括轴承座和多个压块,轴承座沿其轴向的一侧设有与电机轴承相适配并供其装设的凹槽;定义轴承座设有凹槽的侧面为第一侧面;压块包括彼此相背的驱动端和限位端;各压块的驱动端围绕凹槽间隔设置于轴承座的第一侧面,并适于绕第一轴线相对轴承座转动和定位以带动限位端的投影在凹槽的内外之间位移;其中,第一轴线的延伸方向与轴承座的轴向平行;限位端的投影落于凹槽内时适于对电机轴承进行轴向限位。该电机轴承固定结构装配难度低,省时省力,装配效率高,而且压块的体积小,能缩短电机沿转轴轴向的尺寸以使结构更加紧凑,还能节省材料用量,降低生产成本。
135 | 仲钨酸铵结晶母液的处理方法 | CN115057568A | 发明专利 | 有效-授权 | 2022-06-08 | 2022-09-16 | C02F9/00(2023.01)I;C22B3/44(2006.01)I;C22B34/36(2006.01)I;C02F103/16(2006.01)N;C02F1/00(2023.01)N;C02F1/04(2023.01)N;C02F1/20(2023.01)N | 杨其童;苏志宏 | 北京景闻知识产权代理有限公司; 厦门钨业股份有限公司 | 北京景闻知识产权代理有限公司 | 本发明公开了一种仲钨酸铵结晶母液的处理方法,包括以下步骤:S1、回收含钨和氨的料液,并将料液与碱性化合物混合,以形成第一混合液;S2、将仲钨酸铵结晶母液与第一混合液混合形成第二混合液,并对第二混合液蒸发处理,以回收第二混合液中的至少一部分氨,并得到第一处理液;S3、对第一处理液进行吹脱处理,以回收第一处理液吹脱过程产生的氨气,并得到第二处理液;S4、向第二处理液加入氯化钙,以回收第二处理液与氯化钙反应生成的钨酸钙,并得到第三处理液;S5、对第三处理液进行循环喷淋处理,对循环喷淋处理后的第三处理液进行压滤,以回收滤液和滤渣。根据本发明的仲钨酸铵结晶母液的处理方法,具有设备少,能耗低,处理成本低等优点。
136 | 一种坩埚下降法生长非氟卤化物晶体的生产系统 | CN217378100U | 实用新型 | 有效-授权 | 2022-01-24 | 2022-09-06 | C30B29/12(2006.01)I;C30B11/00(2006.01)I | 张彬镜;赵衡煜;刘俊杰;王录生;郑燕青 | 北京品源专利代理有限公司; 厦门钨业股份有限公司 | 北京品源专利代理有限公司 | 本实用新型属于晶体生长技术领域,公开了一种坩埚下降法生长非氟卤化物晶体的生产系统。该坩埚下降法生长非氟卤化物晶体的生产系统包括双层坩埚、抽真空装置、烘干装置和晶体生长炉;双层坩埚包括外层坩埚和内层坩埚,外层坩埚具有真空密封腔,内层坩埚置于真空密封腔中,内层坩埚用于盛放晶体生长原料;内层坩埚由惰性金属制成,外层坩埚由石英制成;抽真空装置用于对外层坩埚抽真空;烘干装置用于加热双层坩埚;晶体生长炉用于容置双层坩埚。该坩埚下降法生长非氟卤化物晶体的生产系统不仅可以大大降低生产设备的成本,还能降低晶体生长过程中产生的应力,大大提高了生长的晶体的质量。
137 | 磷钨杂多酸萃取剂、萃取方法以及芳烃溶剂油的应用 | CN111298476B | 发明授权 | 有效-授权 | 2020-03-11 | 2022-09-02 | B01D11/00(2006.01)I;B01D11/04(2006.01)I;C01G41/00(2006.01)I | 黄文璞;叶晓龙 | 北京景闻知识产权代理有限公司; 厦门钨业股份有限公司 | 北京景闻知识产权代理有限公司 | 本发明公开了一种磷钨杂多酸萃取剂、萃取方法以及芳烃溶剂油的应用,磷钨杂多酸萃取剂由以下组分组成:主萃取剂和芳烃溶剂油,所述芳烃溶剂油作为稀释剂。该磷钨杂多酸萃取剂避免了采用磺化煤油,能够有效减少萃取剂的消耗。
138 | 一种烘焊一体炉 | CN217357814U | 实用新型 | 有效-授权 | 2021-12-31 | 2022-09-02 | F26B5/04(2006.01)I;F26B23/00(2006.01)I;F26B25/02(2006.01)I;F26B25/04(2006.01)I;B23K37/00(2006.01)I | 赵艺惠;庄击勇;赵衡煜;沈仁奇;刘俊杰;陈志平;张彬镜;郭杰;郑燕青 | 北京品源专利代理有限公司; 厦门钨业股份有限公司 | 北京品源专利代理有限公司 | 本实用新型涉及封装技术领域,公开一种烘焊一体炉,包括:烘料装置、抽空装置、加热件和扭转装置;烘料装置包括烘料炉,烘料炉具有坩埚容置腔,作业时坩埚的抽气管从坩埚容置腔中伸出;抽空装置用于通过抽气管对坩埚进行抽真空处理;加热件用于加热软化抽气管;扭转装置,包括电机,电机用于带动坩埚旋转,并使抽气管在软化后受扭变形以密封坩埚。在此设置之下,可以边烘干边抽真空,并可以在烘干过程中翻动物料,也无须转动加热件即可保证对坩埚实施环形密封。
139 | 一种低费氏黄色氧化钨的制备方法 | CN114956184A | 发明专利 | 有效-授权 | 2022-06-20 | 2022-08-30 | C01G41/02(2006.01)I | 曾微微;漆辉杏;陈杰;胡庆民 | 厦门市精诚新创知识产权代理有限公司; 厦门钨业股份有限公司 | 厦门市精诚新创知识产权代理有限公司 | 本发明涉及一种低费氏黄色氧化钨的制备方法,包括以下步骤:将仲钨酸铵采用转炉煅烧,通过收尘系统收集得到收尘料;将所述收尘料放入推舟管式炉进行有氧煅烧,温度为600~800℃,冷却得到黄色氧化钨,所述黄色氧化钨的费氏粒度为0.5~2μm。本发明所述低费氏黄色氧化钨的制备方法,以仲钨酸铵煅烧产生的废料作为原料,工艺简洁可控,产物纯度高、粒度小,具有极好的工艺运用前景。
140 | 一种护理床自延位腹部减压机构及多功能护理床 | CN217245265U | 实用新型 | 有效-授权 | 2022-01-05 | 2022-08-23 | A61G7/015(2006.01)I;A61G7/05(2006.01)I | 陈有宏;魏煌;陈宝明;陈平锋;陈启新;张建洪 | 厦门加减专利代理事务所(普通合伙); 厦门钨业股份有限公司 | 厦门加减专利代理事务所(普通合伙) | 本实用新型涉及医疗护理设备技术领域,特别涉及一种护理床自延位腹部减压机构及多功能护理床,包括依次铰接的头部固定架、尾部固定架和臀部固定架,还包括设置在头部固定架上的起背活动机构;起背活动机构包括起背活动架、起背组件以及头部伸缩驱动件;所述头部伸缩驱动件的伸缩端与起背组件铰接,所述起背组件与起背活动架铰接;所述起背组件在头部伸缩驱动件驱动下,可使得起背活动架绕其与起背组件之间的铰接点旋转。本实用新型提供的护理床自延位腹部减压机构,能够实现前倾后仰、背部升降、腿部升降等动作,其结构简单牢靠、操作方便安全,在使用者动作过程中,可有效缓解使用者的腰腹部,减少挤压力。
141 | 萃取剂及其从磷钨杂多酸中提取钨并转化为钨酸铵/钨酸钠溶液的方法 | CN111573734B | 发明授权 | 有效-授权 | 2020-06-19 | 2022-08-19 | B01D11/00(2006.01)I | 叶晓龙;苏志宏 | 北京景闻知识产权代理有限公司; 厦门钨业股份有限公司 | 北京景闻知识产权代理有限公司 | 本发明公开了一种新型萃取剂及从磷钨杂多酸溶液萃取钨的方法,所述新型萃取剂其是由体积份乙酸丁酯0.1‑0.4份、正丁醇0.2‑0.4份、磺化煤油0.3‑0.6份组成,能够在酸性条件下快速提取磷钨杂多酸中的钨并转化为钨酸铵/钨酸钠溶液,为钨转化为钨酸铵/钨酸钠提供新路径;同时该方法能萃取的磷钨杂多酸浓度较高,萃取效果可达90%以上;相对离子交换法大大节约了水量。
142 | 一种二烷基氨基苯氧乙酸萃取剂及其制备方法和应用 | CN112575188B | 发明授权 | 有效-授权 | 2020-11-24 | 2022-08-19 | C22B3/32(2006.01)I;C22B59/00(2006.01)I | 林锦池;王艳良;吴玉远;肖文涛 | 北京集佳知识产权代理有限公司; 厦门钨业股份有限公司 | 北京集佳知识产权代理有限公司 | 本发明属于稀土资源回收领域,尤其涉及一种二烷基氨基苯氧乙酸萃取剂及其制备方法和应用。本发明提供的二烷基氨基苯氧乙酸萃取剂具有式(I)所示的化学结构;其中,R1和R2独立地选自C1~C10的烷基。本发明提供的二烷基氨基苯氧乙酸萃取剂能有效地将钇与其他镧系元素分离,与工业应用的环烷酸萃取剂相比,该萃取剂组分单一,不乳化,萃取工艺更稳定;而与其他烷基取代的苯氧羧酸萃取剂相比,该萃取剂保持了较高的轻稀土元素与钇的分离系数,同时提高了重稀土元素与钇的分离系数,能够进一步减少萃取级数,缩短工艺,节约经济成本,提高生产效率。
143 | 一种超高压水切割用水刀砂管的制备方法及模具 | CN112661514B | 发明授权 | 有效-授权 | 2021-01-08 | 2022-08-19 | C04B35/56(2006.01)I;C04B35/622(2006.01)I;C04B35/645(2006.01)I | 张太全;刘超;郑文庆;蔡晓康;吴松毅 | 厦门钨业股份有限公司 | -- | 本发明公开了一种超高压水切割用水刀砂管的制备方法及模具,包括:使用包含原料粉末的混合物,通过挤压成型挤出带有中心孔的棒状成形体的工序(A),对所述成形体进行脱脂的工序(B);和烧结所述脱脂后成形体以获得烧结体的工序(C);在所述工序(A)结束后,实施至少一次包括端部内锥状口加工的机械加工;所述工序(C)至少包括第一次真空烧结和第二次真空烧结,所述第二次真空烧结工序中,在所述第一次真空烧结后的成形体上表面覆盖至少一层石墨纸。采用本发明的水刀砂管制备方法能够明显减少带有中心孔细长棒材烧结过程发生弯曲或椭圆变形的现象,最终制得中心孔孔径为φ0.76mm的水刀砂管产品的合格率达到97%以上。
144 | 一种钨钴废渣的回收方法 | CN114921655A | 发明专利 | 有效-授权 | 2022-05-30 | 2022-08-19 | C22B7/04(2006.01)I;C22B34/36(2006.01)I;C22B34/32(2006.01)I;C22B1/00(2006.01)I | 廖东晖 | 厦门市精诚新创知识产权代理有限公司; 厦门钨业股份有限公司 | 厦门市精诚新创知识产权代理有限公司 | 本发明涉及一种钨钴废渣的回收方法,包括以下步骤:将钨钴废渣与水混合,调浆浆化,浆化后经过压滤设备进行压滤,得到成滤渣料;将所述滤渣料经过烘干设备烘干,祛除油分和水分,得到烘干料;将所述烘干料放入破碎设备破碎,得到破碎料;将所述破碎料、水和碱性试剂加入调浆槽,得到调浆液;将所述调浆液加入高压氧浸设备内,加热加压进行反应,得到反应后物料;将所述反应后物料经固液分离设备,分离出液相和固相;将所述液相加入还原剂,回收铬之后的剩余液相进行离子交换,得到钨产品。本发明可以对钨钴废渣中的钨和铬进行高效回收,回收率大于等于95%,具有极好的可回收性价比。
145 | 一种白钨矿石提取钨的方法 | CN114921663A | 发明专利 | 有效-授权 | 2022-06-14 | 2022-08-19 | C22B34/36(2006.01)I;C22B3/12(2006.01)I;C01D1/22(2006.01)I | 王存锦;方奇;黄建华;胡庆民;黎轩 | 厦门市精诚新创知识产权代理有限公司; 厦门钨业股份有限公司 | 厦门市精诚新创知识产权代理有限公司 | 本发明涉及一种白钨矿石提取钨的方法,包括以下步骤:将白钨矿石与氢氧化钠和水混合,得到固液混合物;将所述固液混合物送入高压反应容器中进行浸出反应,反应温度为150‑200℃,时间为1‑10h,将反应产物进行固液分离,所得一次滤液含有氢氧化钠,可以回用,所得一次滤渣用水溶解后再次进行固液分离,得到的二次滤液含有钨酸钠,用于回收钨,得到的二次滤渣用水调浆后,加入理论量0.8‑1.5倍的碳酸钠,加热进行苛化反应,对反应产物进行固液分离,所得滤液含有氢氧化钠可以回用,所述滤渣主要为CaCO3。本发明所述白钨矿石提取钨的方法,相比常规苏打压煮工艺降低了反应温度,取消对Na2CO3浓度的限制,降低液固比要求,具有较好的经济效益。
146 | 一种电机供电系统和电机机组 | CN217115943U | 实用新型 | 有效-授权 | 2022-02-22 | 2022-08-02 | H02P5/74(2006.01)I | 黄嘉俊;林奕群;张春波 | 北京品源专利代理有限公司; 厦门钨业股份有限公司 | 北京品源专利代理有限公司 | 本实用新型公开了一种电机供电系统和电机机组。一种电机供电系统包括电源模块和逆变模块;电源模块包括三相电输入端和直流电输出端,三相电输入端用于接收网侧的电源输入;直流电输出端包括正母线输出端和负母线输出端,逆变模块包括正母线接收端和负母线接收端,正母线输出端和正母线接收端电连接,负母线输出端与负母线接收端电连接;电源模块用于将网侧输入的交流电转换为直流电输出至逆变模块;逆变模块还包括驱动输出端,逆变模块的驱动输出端与电机电连接,用于将直流电逆变成可变频率的交流电为电机提供能量。通过采用上述方案,省去现场布线的复杂性和电缆成本,节省电机驱动器内部空间和成本,由于体积更小,方便结构一体式散热设计。
147 | 非球面玻璃镜片热模压成型模具及预烧结模仁坯体 | CN217052027U | 实用新型 | 有效-授权 | 2021-11-25 | 2022-07-26 | C03B11/06(2006.01)I | 张太全;罗文远;林帅宏;刘超;李松;吴松毅 | 北京集佳知识产权代理有限公司; 厦门钨业股份有限公司 | 北京集佳知识产权代理有限公司 | 本实用新型公开了一种非球面玻璃镜片热模压成型模具包括测温模仁,所述测温模仁相远离的第一端端面为成型面、第二端端面沿中心线开设有测温盲孔。在测温模仁远离成型面的一端设置了测温盲孔,以可以放入测温装置,通过中心线设置测温盲孔,以可以更好的将测温装置引向成型面,以能够更好的测试热模压过程中玻璃坯体的温度,进而可以通过温度来控制工艺。该非球面玻璃镜片热模压成型模具能够有效地解决目前非球面玻璃镜片热模压成型模具中玻璃坯体温度测量不准确的问题。本实用新型还公开了一种非球面玻璃镜片热模压成型模具的预烧结模仁坯体。
148 | 钨钼分离方法 | CN112877539B | 发明授权 | 有效-授权 | 2021-01-14 | 2022-07-19 | C22B3/22(2006.01)I;C22B34/36(2006.01)I | 杜庆华;陈杰;王海军 | 北京景闻知识产权代理有限公司; 厦门钨业股份有限公司 | 北京景闻知识产权代理有限公司 | 本发明公开了一种钨钼分离方法,包括以下步骤:S1、将含有钨钼的料液进行一次蒸发结晶,经过一次过滤后得到一次母液和一次结晶仲钨酸铵;S2、将一次母液进行二次蒸发结晶,经过二次过滤后得到二次母液和二次结晶仲钨酸铵;S3、将步骤S2得到的所述二次母液进行钨钼分离;S4、将步骤S2得到的所述二次结晶仲钨酸铵煅烧成黄钨后,将至少一部分黄钨加入步骤S1中的料液中;S5、将步骤S1中加入有步骤S4的黄钨后得到的所述一次结晶仲钨酸铵煅烧成黄钨后,将得到的黄钨溶于浓氨水,得到氨溶二段液。根据本发明的钨钼分离方法,通过采用两次蒸发结晶的方式,提高了蒸发结晶高钼仲钨酸铵中的钨钼比,减少了钼进入后续除钼系统的比例,降低了后续除钼成本。
149 | 一种用于永磁同步电机的转子和永磁同步电机 | CN114744790A | 发明专利 | 实审 | 2022-05-06 | 2022-07-12 | H02K1/22(2006.01)I;H02K1/27(2022.01)I;H02K21/02(2006.01)I | 吴倩楠;蔡锋宾 | 北京品源专利代理有限公司; 厦门钨业股份有限公司 | 北京品源专利代理有限公司 | 本发明公开了一种用于永磁同步电机的转子和永磁同步电机。该用于永磁同步电机的转子,包括转子铁芯,所述转子铁芯上设有多个沿轴向延伸的磁极槽,所述磁极槽内设有沿轴线延伸的永磁体;所述转子铁芯的外表面设有多个辅助槽,所述辅助槽与所述磁极槽相互独立;所述辅助槽存在偏移角。通过采用上述方案,能够减少电机齿槽转矩,修正气隙磁密波形,提高反电动势波形正弦度,降低由电机本体缺陷引起的噪音振动,提高电机的电磁性能。该方案能够避免传统转子斜极所带来的装配工序增加,同时不影响电机转子冲片的结构强度,辅助槽的位置与轴向形状选择更多的效果,在某些特定位置下,不仅能改善电机噪音振动性能,还能不减少电机出力甚至提高出力。
150 | 一体式驱动电机 | CN307442277S | 外观设计 | 有效-授权 | 2022-04-01 | 2022-07-08 | 13-01(13) | 李民;俞晓勇;黄嘉俊 | 厦门钨业股份有限公司 | -- | 1.本外观设计产品的名称:一体式驱动电机。2.本外观设计产品的用途:本外观设计产品用于为其他设备提供动力。3.本外观设计产品的设计要点:在于形状。4.最能表明设计要点的图片或照片:立体图1。
151 | 制氧泵 | CN307436601S | 外观设计 | 有效-授权 | 2022-04-08 | 2022-07-05 | 15-02(13) | 张波 | 厦门钨业股份有限公司 | -- | 1.本外观设计产品的名称:制氧泵。2.本外观设计产品的用途:本外观设计产品用于压缩空气,主要用于制氧机。3.本外观设计产品的设计要点:在于形状。4.最能表明设计要点的图片或照片:立体图1。
152 | 一种高钼高磷白钨矿的处理方法 | CN112877549B | 发明授权 | 有效-授权 | 2021-01-14 | 2022-07-01 | C22B34/36(2006.01)I;C22B3/06(2006.01)I;C22B3/08(2006.01)I;C22B3/10(2006.01)I;C22B3/44(2006.01)I | 杜庆华;黄建华 | 厦门市精诚新创知识产权代理有限公司; 厦门钨业股份有限公司 | 厦门市精诚新创知识产权代理有限公司 | 本发明涉及一种高钼高磷白钨矿的处理方法,包括以下步骤:预处理:将高钼高磷白钨矿和酸性溶液混合调浆,常温反应后过滤洗涤,得到渣相1和酸液1;所述常温反应余酸控制在40‑50g/l;酸分解:取渣相1,加入酸性溶液进行调浆,加热反应后,冷却过滤,得到渣相2和酸液2;所述加热反应余酸控制在180‑200g/l,反应温度为80‑100℃;钨酸氨溶:取渣相2加入氨水,加热反应后过滤洗涤,得到钨酸氨溶液。本发明提供的高钼高磷白钨矿的处理方法,通过预处理和酸分解工艺条件的控制,实现了钨与钼、磷杂质元素的分离,钨的回收率高,同时可以降低生产成本。
153 | 一种低钴高容量AB5型储氢合金及其制备方法 | CN114686728A | 发明专利 | 实审 | 2022-04-02 | 2022-07-01 | C22C19/03(2006.01)I;C22C1/02(2006.01)I;B22D11/06(2006.01)I;B22F9/04(2006.01)I;C01B3/00(2006.01)I;H01M4/24(2006.01)I;H01M4/38(2006.01)I;H01M10/30(2006.01)I | 李瑾瑜;林思杰;林振;陈跃辉;刘宏周;李荣派;徐晟;库浩龙;林正钦;甘毅祥;潘富健 | 厦门市精诚新创知识产权代理有限公司; 厦门钨业股份有限公司 | 厦门市精诚新创知识产权代理有限公司 | 本发明涉及一种低钴高容量AB5型储氢合金及其制备方法,所述低钴高容量AB5型贮氢合金为CaCu5型单相结构,通式为La(1‑x‑y‑z)CexYyMgmZrzNiaCobMncAld,式中,x、y、m、z、a、b、c、d的数值范围为:0.1≤x≤0.3,0.02≤y≤0.04,0≤m≤0.05,0≤z≤0.04,3.8≤a≤4.5,0.2≤b≤0.5,0.2≤c≤0.5,0.2≤d≤0.3,4.9≤a+b+c+d≤5.1。所述低钴高容量AB5型储氢合金的钴含量低于10wt%,同时拥有较好的循环寿命和克容量,其1C克容量≥340mAh/g,循环寿命为160‑220周(容量衰减至最大放电容量的80%),具有较好的市场开发前景。
154 | 一种无电解电容的超薄电机驱动器及一体式立式水泵 | CN216851296U | 实用新型 | 有效-授权 | 2021-12-22 | 2022-06-28 | H02H9/04(2006.01)I;H02M1/44(2007.01)I;H02M5/458(2006.01)I;H02P27/06(2006.01)I;H02P6/08(2016.01)I;F04D13/06(2006.01)I;F04D29/58(2006.01)I | 林奕群;黄嘉俊;尚立库;张春波 | 厦门加减专利代理事务所(普通合伙); 厦门钨业股份有限公司 | 厦门加减专利代理事务所(普通合伙) | 本实用新型涉及驱动器技术领域,特别涉及一种无电解电容的超薄电机驱动器及一体式水泵,包括依次电连接的防浪涌单元、EMI滤波电路、整流单元、DC‑Link滤波单元以及逆变单元;防浪涌单元的输入端与三相输入线连接,逆变单元的输出端用于连接永磁同步电机,DC‑Link滤波单元为高压薄膜电容CB1;EMI滤波电路包括共模电感L1、差模电容CX1、差模电容CX2、差模电容CX3、差模电容CX4、差模电容CX5、差模电容CX6以及共模电容CY1、共模电容CY2。本实用新型提供的驱动器,采用高压薄膜电容来代替电解电容以提升驱动器的可靠性,再配合防浪涌单元、EMI滤波电路、整流单元、逆变单元等电路来提高驱动器的性能,从而使得驱动器具有耐高温、寿命长、可靠性高等优点。
155 | 一种冷凝式恒压结构及冷却剂蒸发冷却式散热系统 | CN216845200U | 实用新型 | 有效-授权 | 2021-12-29 | 2022-06-28 | F25B23/00(2006.01)I;F25B43/00(2006.01)I | 邓栓;牟纳斯;陈秉垚 | 厦门加减专利代理事务所(普通合伙); 厦门钨业股份有限公司 | 厦门加减专利代理事务所(普通合伙) | 本实用新型涉及散热冷却装置技术领域,特别涉及一种冷凝式恒压结构及冷却剂蒸发冷却式散热系统。该冷凝式恒压结构包括冷凝器、通过管路与冷凝器连通的集液器;冷凝器上设有与其内部冷凝通道连通的蒸汽入口,蒸汽入口与设于冷凝器下方的容纳有冷却剂的容器内部连通,以使容器中的气态冷却剂和/或空气通过蒸汽入口流入冷凝通道中;且冷凝器内设有用于使冷凝通道内表面温度小于冷却剂冷凝温度的散热结构,以使冷却剂在冷凝通道中由气态冷凝为液态,并受重力作用回流至容器内;集液器上设有与外部空气连通的外部接口,以使外部空气通过外部接口依次流经集液器、冷凝器进入容器内。其有效解决了冷却剂蒸发冷却式散热系统中的恒压问题。
156 | 一种电机壳体、砂芯及模具 | CN216828526U | 实用新型 | 有效-授权 | 2022-01-06 | 2022-06-28 | B22C9/10(2006.01)I;B22C9/22(2006.01)I;B22C9/02(2006.01)I;H02K5/04(2006.01)I;H02K5/10(2006.01)I | 陈子豪;谢蔓;陈启新 | 北京品源专利代理有限公司; 厦门钨业股份有限公司 | 北京品源专利代理有限公司 | 本实用新型属于机壳制造技术领域,公开一种电机壳体、砂芯及模具,电机壳体包括主体,主体设置为圆筒状,主体上开设有沿主体的周向延伸的环形通道和沿主体的轴向延伸的连接通道,连接通道连通相邻两个环形通道,并且主体上还开设有第一排砂孔,第一排砂孔沿主体的径向延伸,第一排砂孔开设于连接通道的侧壁;砂芯用于成型上述的电机壳体,包括第一支撑部、环形部和连接部,连接部连接相邻两个环形部,第一支撑部凸设在环形部,连接部用于成型连接通道,环形部用于成型环形通道,第一支撑部用于成型进油口和出油口;模具包括上述的砂芯。一体设置的电机壳体能够提高密封性,便于砂芯成型制造,并且第一排砂孔能够更好地排出环形通道之间的型砂。
157 | 一种R-Fe-B系稀土烧结磁铁的晶界扩散方法、HRE扩散源及其制备方法 | CN110070986B | 发明授权 | 有效-授权 | 2017-09-21 | 2022-06-24 | H01F41/02(2006.01)I | 林玉麟;永田浩;廖宗博;谢菊华;叶瀚琴 | 厦门钨业股份有限公司 | -- | 本发明公开了一种R‑Fe‑B系稀土烧结磁铁的晶界扩散方法、HRE扩散源及其制备方法,包括以下步骤:在耐高温载体上形成干燥层的工程A,所述干燥层附着有HRE化合物粉末,所述的HRE是选自Dy、Tb、Gd或Ho的至少一种;在真空中或惰性气氛中,对所述R‑Fe‑B系稀土烧结磁体和所述经过工程A处理的所述耐高温载体进行热处理,向所述R‑Fe‑B系稀土烧结磁铁的表面供给HRE的工程B。该方法可降低重稀土元素的消耗,并在升高矫顽力的同时,控制磁铁剩磁Br的损失。
158 | 一种护理床折叠机构及多功能护理床 | CN216798065U | 实用新型 | 有效-授权 | 2021-12-29 | 2022-06-24 | A61G7/015(2006.01)I;A61G7/00(2006.01)I | 陈有宏;魏煌;陈宝明;陈平锋;陈启新;张建洪 | 厦门加减专利代理事务所(普通合伙); 厦门钨业股份有限公司 | 厦门加减专利代理事务所(普通合伙) | 本实用新型涉及医疗护理设备技术领域,特别涉及一种护理床折叠机构及多功能护理床,包括依次铰接的头部固定架、臀部固定架、尾部固定架以及第一支撑杆、第二支撑杆;第一支撑杆和第二支撑杆的一端可转动地固定在臀部固定架的中部位置,其另一端分别与头部固定架、尾部固定架可转动连接;所述臀部固定架设置有沿竖直方向布置的滑槽,所述滑槽内部设置有滑动销,所述滑动销可转动地连接有分别与第一支撑杆、第二支撑杆铰接的第一连杆、第二连杆。本实用新型提供的折叠机构,结构简单牢靠、操作方便安全,可自动实现护理床的折叠和展开,使得打包、运输更为方便,有效提高装配效率。
159 | 一种钴合金酸浸液中钴的回收方法 | CN111394594B | 发明授权 | 有效-授权 | 2020-04-10 | 2022-06-17 | C22B23/00(2006.01)I;C22B7/00(2006.01)I | 王云武;张伟;倪捷清;杜凯珑 | 厦门市精诚新创知识产权代理有限公司; 厦门钨业股份有限公司 | 厦门市精诚新创知识产权代理有限公司 | 本发明属于二次资源回收领域,涉及一种钴合金酸浸液中钴的回收方法。所述钴合金酸浸液中钴的回收方法包括将钴合金酸浸液和含钴废料的混合体系于酸性条件下进行溶解反应,所述钴合金酸浸液的主要成分为Co
160 | 一种复合固态贮氢材料及其制备方法 | CN114619026A | 发明专利 | 有效-授权 | 2022-03-15 | 2022-06-14 | B22F1/17(2022.01)I;B22F9/04(2006.01)I;C01B3/00(2006.01)I;C22C14/00(2006.01)I;C22C19/03(2006.01)I;C22C30/00(2006.01)I | 林振;郑锦云;黄晟;李荣派;赵艺生;廖文彬;曹俊华;林思杰;陈跃辉 | 厦门市精诚新创知识产权代理有限公司; 厦门钨业股份有限公司 | 厦门市精诚新创知识产权代理有限公司 | 本发明涉及一种复合固态贮氢材料及其制备方法,所述复合固态贮氢材料由AB5型贮氢合金与AB2型贮氢合金复合形成,所述AB5型贮氢合金对所述AB2型贮氢合金形成岛状包覆,所述AB2型贮氢合金作为岛基体,所述AB5型贮氢合金分散地吸附在所述岛基体的外表面;其中,所述AB5型贮氢合金的化学通式为La1‑xYxNi4.5MnyAl0.1,其中x<0.1,0.2<y<0.6;所述AB2型贮氢合金的化学通式为TiNi0.2VaCr0.15MnbFe0.15,a≤0.15、0<b<0.16。该材料改善了合金活化性能,同时具有较高的循环寿命,可以持续、稳定地进行吸放氢过程,在固态贮氢领域具有极高的实际应用价值。
161 | 一种晶体生长设备 | CN216712310U | 实用新型 | 有效-授权 | 2022-01-05 | 2022-06-10 | C30B15/34(2006.01)I;C30B15/26(2006.01)I | 沈仁奇;赵衡煜;刘俊杰;赵艺惠;陈志平;林凤;郑燕青 | 北京品源专利代理有限公司; 厦门钨业股份有限公司 | 北京品源专利代理有限公司 | 本实用新型涉及晶体制备领域,公开了一种晶体生长设备,包括坩埚和观察装置。在生长晶体时,需将熔体放置于模具内,再将模具放置于坩埚的底部,则熔体能够通过加热变成熔液,熔液可上升到模具的刃口。而观察装置包括观察件,观察件包括伸入坩埚内部的头部,头部为圆台结构,利用圆台结构的锥度可扩大观察视角,而且该圆台结构的中轴线与模具的刃口平齐,可更好的观察晶体的生长情况,避免误差。另外,圆台结构与模具的刃口在水平方向上的距离小于等于50mm,头部与熔体的温度较为接近,也可避免熔体挥发物遇冷凝结在头部,遮挡观察视角。因此,该晶体生产设备可保证使用者全程观察晶体的生长情况,调整晶体生长参数,有效提高晶体的成品率。
162 | 基于脉动热管的电机 | CN112104167B | 发明授权 | 有效-授权 | 2020-05-26 | 2022-06-07 | H02K9/20(2006.01)I;H02K1/20(2006.01)I;H02K3/24(2006.01)I | 牟纳斯;邓栓;陈秉垚;蔡锋宾;刘伟 | 厦门市首创君合专利事务所有限公司; 厦门钨业股份有限公司 | 厦门市首创君合专利事务所有限公司 | 本发明提供了一种基于脉动热管的电机,包括分布式的定子绕组、定子铁芯、中心轴和脉动热管,定子绕组、定子铁芯及中心轴均同轴设置;定子铁芯设置有多个用于放置绕组的定子槽;脉动热管包括冷凝段及蒸发段;在定子的径向上,定子槽内的脉动热管的蒸发段位于定子槽的底部与定子绕组的一个有效边之间。本技术方案通过脉动热管直接冷却绕组,降低定子组件的温度,提高电机冷却效率。
163 | 二次供水系统 | CN216689567U | 实用新型 | 有效-授权 | 2021-11-23 | 2022-06-07 | E03B1/00(2006.01)I;E03B7/00(2006.01)I;E03B7/07(2006.01)I;E03B5/00(2006.01)I;E03F1/00(2006.01)I;E03F3/02(2006.01)I;G08B21/00(2006.01)I;G08B25/00(2006.01)I;G08B25/08(2006.01)I | 郑文杰;李晓倩;柯绍棠 | 厦门加减专利代理事务所(普通合伙); 厦门钨业股份有限公司 | 厦门加减专利代理事务所(普通合伙) | 本实用新型提供一种二次供水系统,其包括支架、引流结构、稳流罐、集水槽和排水管。引流结构设置于支架上,其是由多个引流板拼装而成,并具有相对的第一端和第二端,其中,第一端高于第二端。所述引流板设有至少一个弧形凹槽,所述若干引流板的凹槽构成沿第一方向排布的多个引流槽。稳流罐位于引流结构的第一端。集水槽位于引流结构的第二端,并连通于多个引流槽。排水管连接于集水槽。借此设置,该二次供水系统的引流结构模块化拆装方便,便于安装、检修和维护。
164 | 一种真空抑制器防溢水装置及无负压罐设备 | CN216689590U | 实用新型 | 有效-授权 | 2021-11-24 | 2022-06-07 | E03B7/07(2006.01)I;E03B11/06(2006.01)I | 李晓倩;郑文杰;柯绍棠 | 厦门加减专利代理事务所(普通合伙); 厦门钨业股份有限公司 | 厦门加减专利代理事务所(普通合伙) | 本实用新型提供一种真空抑制器防溢水装置及无负压罐设备,真空抑制器防溢水装置直接安装于真空抑制器的上方,包括壳体、集液槽、集液盖和引流板,集液槽连接于壳体,集液盖位于壳体的正上方,引流板固定于集液盖以将溢出水导引至集液槽内。借此装置,可有效解决真空抑制器的溢水问题,减少设备因溢水而受腐蚀的威胁,且成本较低,结构简单,易于生产制造。
165 | 转子冲片及永磁电机磁路拓扑结构 | CN216699642U | 实用新型 | 有效-授权 | 2021-12-13 | 2022-06-07 | H02K1/276(2022.01)I;H02K1/28(2006.01)I;H02K1/14(2006.01)I;H02K5/24(2006.01)I | 谢蔓;蔡锋宾;吴倩楠;陈子豪 | 厦门加减专利代理事务所(普通合伙); 厦门钨业股份有限公司 | 厦门加减专利代理事务所(普通合伙) | 本实用新型提供一种转子冲片以及永磁电机磁路拓扑结构,转子冲片包括若干个沿圆周方向分布且相互连接的转子极以及转轴孔,各转子极的外侧边包括第一弧形边、第二弧形边以及第三弧形边,第二弧形边的两端分别连接第一弧形边和第三弧形边,第一弧形边的圆心和第三弧形边的圆心均偏离于第二弧形边的圆心,转轴孔位于转子冲片的中心处,第二弧形边的圆心与转轴孔的圆心重合。借此设置,可降低气隙磁场的谐波含量,实现反电动势及气隙磁密的正弦化,减小永磁电机的齿槽转矩和各次谐波对电机的影响,进而降低转矩脉动以及减小电机的噪声和振动。
166 | 一种高纯钪产品中杂质的去除方法 | CN111575493B | 发明授权 | 有效-授权 | 2020-07-13 | 2022-05-20 | C22B7/00(2006.01)I;C22B3/38(2006.01)I;C22B59/00(2006.01)I | 王亚兵;林锦池;王艳良;黄艺辉 | 北京集佳知识产权代理有限公司; 厦门钨业股份有限公司 | 北京集佳知识产权代理有限公司 | 本发明涉及金属分离和提纯技术领域,尤其涉及一种高纯钪产品中杂质的去除方法。本发明提供的高纯钪产品中杂质的去除方法包括以下步骤:将高纯钪产品的硝酸溶液与中性膦萃取剂混合,进行萃取,得到净化的高纯钪产品溶液;所述中性膦萃取剂为2‑乙基己基膦酸二(2‑乙基己基)酯。本发明用硝酸溶液处理高纯钪盐产品获得钪盐溶液,杂质则以高价离子存在,加入中性膦萃取剂能优先萃取高价态杂质离子,而钪离子仍保留在水相从而进行除杂。本发明提供的高纯钪产品中杂质的去除方法对杂质的去除效果较优。另外,本发明的去除方法具有明显的技术优势,试剂消耗量少,操作简单。
167 | 一种低钴高倍率AB5型储氢合金及其制备方法 | CN113881872B | 发明授权 | 有效-授权 | 2021-10-27 | 2022-05-20 | C22C19/03(2006.01)I;C22C1/02(2006.01)I;B22D11/06(2006.01)I;B22F9/04(2006.01)I;H01M4/38(2006.01)I;C01B3/00(2006.01)I;H01M10/30(2006.01)I;H01M4/24(2006.01)I | 林思杰;李瑾瑜;刘宏周;李荣派;陈跃辉;林振;甘毅祥 | 厦门市精诚新创知识产权代理有限公司; 厦门钨业股份有限公司 | 厦门市精诚新创知识产权代理有限公司 | 本发明涉及一种低钴高倍率AB5型储氢合金及其制备方法,所述低钴高倍率AB5型储氢合金为CaCu5型单相结构,通式为La(1‑x‑y‑z)CexYyZrzNiaCobMncAld,式中,x、y、z、a、b、c、d的数值范围为:0.2≤x≤0.4,0.02≤y≤0.04,0.02≤z≤0.04,4.4≤a≤4.7,0.1≤b≤0.3,0.1≤c≤0.3,0.2≤d≤0.4,5.0≤a+b+c+d≤5.3。所述低钴高倍率AB5型储氢合金可以在低温下大倍率进行稳定放电,原料成本低,在动力型镍氢电池及备用电源等领域具有极佳的运用前景。
168 | 一种热熔铸锭炉 | CN216550814U | 实用新型 | 有效-授权 | 2021-12-15 | 2022-05-17 | C30B11/00(2006.01)I;C30B28/06(2006.01)I;C30B29/22(2006.01)I | 陈志平;赵衡煜;刘俊杰;赵艺慧;沈仁奇;郭杰;郑燕青 | 北京品源专利代理有限公司; 厦门钨业股份有限公司 | 北京品源专利代理有限公司 | 本实用新型属于多元氧化物晶体原料熔炼技术领域,公开一种热熔铸锭炉,包括:热熔装置,热熔装置包括加热炉以及设置于加热炉内的加热件,加热炉的底部开设有炉口;翻转装置,设置于热熔装置的下方,翻转装置包括旋转动力件以及绕水平线转动连接于旋转动力件的输出端的承接座,承接座用于承载热熔坩埚以及带动热熔坩埚倾倒熔融状态的熔料;旋转动力件用于带动承接座在第一旋转位置和第二旋转位置之间运动,从而实现热熔坩埚承载和倾倒熔料;升降装置,设置于翻转装置的下方,用于支撑并带动热熔坩埚,使其脱离承接座,穿过炉口进入加热炉的内部,以及在加热完成后脱离加热炉回落到承接座内。本实用新型可以降低劳动强度,保证安全。
169 | 一种高费氏低松装密度仲钨酸铵及其生产方法和设备 | CN111217394B | 发明授权 | 有效-授权 | 2020-02-18 | 2022-04-29 | C01G41/00(2006.01)I | 曾微微;陈杰;王海军 | 厦门市精诚新创知识产权代理有限公司; 厦门钨业股份有限公司 | 厦门市精诚新创知识产权代理有限公司 | 本发明涉及一种高费氏低松装密度仲钨酸铵及其生产方法和设备,其生产方法包括:首先原钨酸铵溶液经过一次蒸发结晶,产出的一次仲钨酸铵经高温煅烧成三氧化钨,再将三氧化钨溶于氨水中得到钨酸铵溶液,再与原钨酸铵溶液按照1:4~2:1的比例混合,再将混合后的钨酸铵溶液经二次蒸发结晶成所需的仲钨酸铵产品。采用此工艺生产出的仲钨酸铵产品,相对于一次蒸发结晶的仲钨酸铵,其产品的费氏粒度上升,松装密度同时下降,费氏与松装密度的比值从18~20提升到22~24。该工艺的应用拓展了仲钨酸铵产品系列型号,提供了一种高费氏低松装密度仲钨酸铵的生产工艺。
170 | 一种白钨冶炼渣制备高品质石膏生产原料的方法 | CN111517354B | 发明授权 | 有效-授权 | 2020-04-07 | 2022-04-29 | C01F11/46(2006.01)I;C04B11/26(2006.01)I;C04B11/02(2006.01)I | 黄文璞 | 北京景闻知识产权代理有限公司; 厦门钨业股份有限公司 | 北京景闻知识产权代理有限公司 | 本发明提出了一种制备高品质石膏的方法,根据本发明的实施例,该方法包括:(1)对白钨矿原料进行酸浸出处理,以便获得酸浸出产物钨渣,所述酸浸出处理采用硫酸和磷酸的混合物,所述含钨原料包括白钨矿;(2)对所述酸浸出钨渣进行过滤处理,以便获得滤饼;(3)采用含有氢氧化钙的溶液对所述滤饼进行第一改性处理,以便获得第一改性处理产物;(4)采用含有过氧化氢的溶液对所述第一改性处理产物进行第二改性处理,以便获得第二改性处理产物;以及(5)对所述第二改性处理产物进行煅烧,以便获得所述高品质石膏。
171 | 一种制取人造白钨的方法 | CN111606356B | 发明授权 | 有效-授权 | 2020-06-19 | 2022-04-29 | C01G41/00(2006.01)I | 卢寄万;苏志宏 | 北京景闻知识产权代理有限公司; 厦门钨业股份有限公司 | 北京景闻知识产权代理有限公司 | 本发明公开了一种新型沉淀剂及制取人造白钨的方法,所述新型沉淀剂是由氧化钙和磷酸二氢钙按照质量比0.8~1.2:2.0~2.5组成;制取人造白钨的方法,包括在PH为中性的钨酸钠溶液进料过程中加入氧化钙,并调节PH为10~12,所述氧化钙质量与钨酸钠溶液体积比为800~1200kg:10M3,反应沉钨,即得沉钨母液;取磷酸二氢钙不断加入到步骤(2)沉钨母液中,反应沉钨,即得沉钨溶液;在步骤(3)即得沉钨溶液中加入氯化钙,反应沉钨,所述氯化钙用量为氧化钙和磷酸二氢钙总质量的0.15~0.30倍。该沉淀剂能够代替部分氯化钙制取人造白钨。
172 | 一种桌上升降平台 | CN216393371U | 实用新型 | 有效-授权 | 2021-09-18 | 2022-04-29 | A47B9/10(2006.01)I;A47B21/02(2006.01)I | 陈宝明;陈有宏;魏煌;张波 | 厦门加减专利代理事务所(普通合伙); 厦门钨业股份有限公司 | 厦门加减专利代理事务所(普通合伙) | 为减小外壳的长度,本实用新型提供一种桌上升降平台,包括桌板,桌板用于载物;外壳,外壳上端面设有过孔;和移动组件,移动组件与桌板连接,用于带动桌板在最高位置和最低位置之间移动;桌板在最高位置时,至少一部分的移动组件穿过过孔位于外壳外;桌板在最低位置时,移动组件位于外壳内。通过这一设计,使得气弹簧等驱动元件可以将一部分伸出壳体,增大作业空间,从而在保证桌板行程不变,气弹簧等驱动元件作业不受影响的情况下,可以减小外壳在气弹簧等驱动元件延伸方向上的长度,从而方便升降平台的收纳和运输。
173 | 一种电机扭矩传感器安装结构及电机测试装置 | CN216410462U | 实用新型 | 有效-授权 | 2021-09-26 | 2022-04-29 | G01L3/00(2006.01)I;G01M15/00(2006.01)I | 徐小景;尚立库 | 厦门加减专利代理事务所(普通合伙); 厦门钨业股份有限公司 | 厦门加减专利代理事务所(普通合伙) | 本实用新型涉及检测技术领域,特别涉及一种电机扭矩传感器安装结构及电机测试装置,电机扭矩传感器安装结构包括电机、电机座、限位盖、扭矩传感器和法兰轴。与现有技术相比,本实用新型提供的电机扭矩传感器安装结构,由电机座内设置的轴承将电机浮动设置于电机座内,限制了电机以及与电机相固连的扭矩传感器以及法兰轴整体于轴向和径向上的运动,通过与电机座相固连的限位盖和法兰轴之间的周向固定结构将电机以及与电机相固连的扭矩传感器以及法兰轴整体的周向旋转运动加以限制,实现对于电机的以及扭矩传感器的全定位且不干扰电机和扭矩传感器之间的扭矩或力的传递。消减了对于扭矩传感器固定过定位造成的不良影响。
174 | 一种基于涨套连接的轴端总成、加载电机及电机测试装置 | CN216410672U | 实用新型 | 有效-授权 | 2021-10-18 | 2022-04-29 | G01M15/00(2006.01)I;G01M13/00(2019.01)I | 徐小景;尚立库 | 厦门加减专利代理事务所(普通合伙); 厦门钨业股份有限公司 | 厦门加减专利代理事务所(普通合伙) | 本实用新型涉及检测技术领域,特别涉及一种基于涨套连接的轴端总成、加载电机及电机测试装置,其中,基于涨套连接的轴端总成包括加载电机的转子,转子一端具有容纳被测电机的输出光轴的腔体;第一涨套具有相互垂直的第一锁紧部和第一抵接部;第二涨套具有相互垂直的第二锁紧部和第二抵接部;第一抵接部和第二抵接部依次套设于输出光轴上;第一锁紧部和第二锁紧部位于腔体外,且二者之间具有间隙;输出光轴依次通过第一抵接部和第二抵接部与腔体内壁相抵接;通过紧固件将第一锁紧部和第二锁紧部锁紧,以使第一抵接部向内压缩抱紧输出光轴,第二抵接部向外扩张挤压腔体。该轴端总成减少加载电机与被测电机之间的连接元件,提高检测精度。
175 | 一种转子分离式加载电机及电机测试装置 | CN216414094U | 实用新型 | 有效-授权 | 2021-10-18 | 2022-04-29 | H02K7/14(2006.01)I;H02K1/274(2022.01)I;H02K7/00(2006.01)I;H02K5/04(2006.01)I;H02K5/24(2006.01)I;G01R31/34(2006.01)I | 徐小景;尚立库 | 厦门加减专利代理事务所(普通合伙); 厦门钨业股份有限公司 | 厦门加减专利代理事务所(普通合伙) | 本实用新型涉及检测技术领域,特别涉及一种转子分离式加载电机及电机测试装置,其中,转子分离式加载电机包括转子和环绕转子设置的定子,且转子和定子间无机械接触;转子上还设有刀柄结构,用于与被测电主轴的拉刀同轴固连;旋转变压器和扭矩传感器分别用于测量加载电机的转速和扭矩。通过转子和定子间无机械接触设置,避免了转子与定子之间的摩擦;通过在加载电机的转子上设有刀柄结构,可直接与被测电机电主轴的拉刀直接固连,无需额外使用如联轴器等的连接件,减少加载电机与被测电机之间的连接元件,提高加载电机与被测电机之间安装的便捷性,并且降低对中难度,减少震动,提高检测精度,实现高速电机的测试。
176 | 一种高储氢量的贮氢合金及其制备方法 | CN114107776B | 发明授权 | 有效-授权 | 2021-11-23 | 2022-04-22 | C22C30/00(2006.01)I;C01B3/00(2006.01)I;C22C1/02(2006.01)I | 李瑾瑜;林思杰;林振;甘毅祥;李荣派;徐晟;库浩龙;陈跃辉;刘宏周;林正钦;潘富健 | 厦门市精诚新创知识产权代理有限公司; 厦门钨业股份有限公司 | 厦门市精诚新创知识产权代理有限公司 | 本发明涉及一种高储氢量的贮氢合金及其制备方法,所述高储氢量的贮氢合金为AB2型,A侧由Ti、Zr元素组成,B侧由Mn、Cr、Fe元素组成,化学通式为TiaZr1‑aMnbCrcFed,其中,0.55≤a≤0.78,0.8≤b≤1.0,0.7≤c≤0.85,0≤d≤0.25,1.7≤b+c+d≤2.0。本发明所述贮氢合金储氢量高,可以在经过温度为180℃、氢气压力为1.25Mpa条件下活化3次后达到1.70wt%及以上的储氢量,用于金属固态储氢领域具有较好的市场前景。
177 | 一种碳掺杂化学气相沉积钨涂层的装置 | CN114293173A | 发明专利 | 有效-授权 | 2021-12-17 | 2022-04-08 | C23C16/452(2006.01)I;C23C16/44(2006.01)I;C23C16/14(2006.01)I;C22B34/36(2006.01)I;C22B7/00(2006.01)I | 颜彬游;宋明星;黄泽熙 | 厦门加减专利代理事务所(普通合伙); 厦门钨业股份有限公司 | 厦门加减专利代理事务所(普通合伙) | 本发明涉及化学气相沉积技术领域,特别涉及一种碳掺杂化学气相沉积钨涂层的装置,包括相连通的活化回收炉和沉积炉,活化回收炉内设有活化区及活化区周侧的尾气回收区;活化区的一端连接有第一进气管,活化区的另一端通过活化管路与沉积炉的进气端相连接;尾气回收区的一端分别与回收管路和第四进气管相连接,尾气回收区的另一端与尾气处理机构相连接,回收管路与沉积炉的排气端相连接;沉积炉内设有气体混合装置及沉积平台,气体混合装置分别与活化管路、第二进气管和第三进气管相连接;活化回收炉和沉积炉内均设有加热装置,在加热装置的作用下,所述活化回收炉内进行气体活化或尾气回收,所述沉积炉内进行沉积涂层,降低了反应成本和损耗。
178 | 一种N,N-二烃基氨基羧酸及其制备方法和应用 | CN114302870A | 发明专利 | 有效-授权 | 2021-06-29 | 2022-04-08 | C07C229/30(2006.01)I;C07C229/12(2006.01)I;C07C227/04(2006.01)I;C22B3/32(2006.01)I;C22B59/00(2006.01)I | 王艳良;肖文涛;吴玉远;林锦池 | 上海弼兴律师事务所; 厦门钨业股份有限公司 | 上海弼兴律师事务所 | 本申请提出了一种N,N‑二烃基氨基羧酸及其制备方法和应用。所述的N,N‑二烃基氨基羧酸可作为萃取剂用于从低浓度稀土原料中富集稀土元素,从混合稀土原料中分离和提纯钇元素,从混合稀土原料中分离铝、铁、放射性钍、放射性铀和锕等元素。该化合物合成简单,成本低廉,作为萃取剂化学稳定性好,能够耐受强酸和强碱而不发生分解。
179 | 一种定子整圆组装工装 | CN216216416U | 实用新型 | 有效-授权 | 2021-09-26 | 2022-04-05 | H02K15/02(2006.01)I | 陈子豪;蔡锋宾 | 厦门加减专利代理事务所(普通合伙); 厦门钨业股份有限公司 | 厦门加减专利代理事务所(普通合伙) | 本实用新型涉及电机生产设备领域,特别涉及一种定子整圆组装工装,包括定子底座以及位于定子底座上的定子基台和定位轴,所述定位内轴固定于定子底座的中部,所述定子基台过盈套装在所述定位内轴上,整圆组装时,定子组件置于所述定子基台上且围绕定位内轴呈圆周排布;还包括若干错位设置在定子基台上的整圆环,所述整圆环用于围箍定子组件。本实用新型提供的定子整圆组装工装通过定子基台中部的定位内轴以及外侧的若干错位整圆环来限制定子组件的内外径,从而保证定子组件的整体精度要求,有效解决定子组件在拼圆工装后其圆度、圆柱度差的问题。
180 | 一种夹爪机构和用于电机定转子合装的设备 | CN216216417U | 实用新型 | 有效-授权 | 2021-09-29 | 2022-04-05 | H02K15/02(2006.01)I;H02K15/16(2006.01)I;H02K15/03(2006.01)I | 朱贤会 | 厦门加减专利代理事务所(普通合伙); 厦门钨业股份有限公司 | 厦门加减专利代理事务所(普通合伙) | 本实用新型涉及电机生产设备技术领域,特别涉及一种夹爪机构和用于电机定转子合装的设备,夹爪机构包括固定架、设置在固定架上且可沿竖直方向运动的驱动组件、与驱动组件连接的顶杆和至少两组夹爪组件;所述顶杆开设有至少两组与竖直方向呈一定倾斜角度的顶杆槽;每组所述夹爪组件包括连接杆与夹爪,所述连接杆一端与顶杆槽滑动连接,另一端与夹爪连接;还包括套设在所述顶杆外侧且与固定架连接的导向套,所述导向套开设有引导连接杆仅沿水平方向穿过的导向孔。该夹爪机构结构简单,操作方便,通过更换夹爪及连接杆可实现对不同规格工件的夹持作业,适用性强。提供的电机定转子合装设备可有效实现高精度对中合装。
181 | 一种含稀土超细粉体悬浊液的固液分离方法 | CN114195244A | 发明专利 | 有效-授权 | 2021-05-07 | 2022-03-18 | C02F1/56(2023.01)I;C02F9/00(2023.01)I;C08G8/36(2006.01)I;C02F103/16(2006.01)N;C02F1/00(2023.01)N;C02F1/38(2023.01)N | 黄艺辉;王艳良;林锦池;龚财 | 北京集佳知识产权代理有限公司; 厦门钨业股份有限公司 | 北京集佳知识产权代理有限公司 | 本发明涉及稀土废水处理技术领域,尤其涉及一种含稀土超细粉体悬浊液的固液分离方法,包括以下步骤:将絮凝剂加入到碱性的含稀土超细粉体悬浊液中,搅拌混合后,静置,然后进行固液分离;所述絮凝剂为具有式(Ⅰ)所示结构:式(I)中,n为线性聚合苯氧羧酸的聚合度,n为2~100的自然数,R为C1~C8的烷基。本发明中,具有式(Ⅰ)所示结构的絮凝剂加入到碱性的含稀土超细粉体悬浊液中,悬浊液中的超细颗粒迅速团聚变大,沉降迅速,固液分离效果明显提高。同时,具有式(Ⅰ)所示结构的絮凝剂在水相中的溶解度很小,几乎没有残余,不会造成水体二次污染。另外,本发明所需化工原料消耗量极少。
182 | 一种N,N-二烃基酰胺羧酸及其制备方法和应用 | CN114206828A | 发明专利 | 有效-授权 | 2021-06-24 | 2022-03-18 | C07C233/05(2006.01)I;C07C231/02(2006.01)I;C22B59/00(2006.01)I;C22B3/32(2006.01)I | 王艳良;肖文涛;吴玉远;林锦池 | 上海弼兴律师事务所; 厦门钨业股份有限公司 | 上海弼兴律师事务所 | 本发明提出了一种N,N‑二烃基酰胺羧酸及其制备方法和应用。所述的N,N‑二烃基酰胺羧酸可作为萃取剂用于从低浓度稀土原料中富集稀土元素,从混合稀土原料中分离和提纯钇元素,从混合稀土原料中分离铝、铁、放射性钍、放射性铀和锕等元素。该化合物合成简单,成本低廉,作为萃取剂化学稳定性好,能够耐受强酸和强碱而不发生分解。
183 | 转子冲片及永磁电机磁路拓扑结构 | CN114157068A | 发明专利 | 实审 | 2021-12-13 | 2022-03-08 | H02K1/276(2022.01)I;H02K1/28(2006.01)I;H02K1/14(2006.01)I;H02K5/24(2006.01)I | 谢蔓;蔡锋宾;吴倩楠;陈子豪 | 厦门钨业股份有限公司; 厦门加减专利代理事务所(普通合伙) | 厦门加减专利代理事务所(普通合伙) | 本发明提供一种转子冲片以及永磁电机磁路拓扑结构,转子冲片包括若干个沿圆周方向分布且相互连接的转子极以及转轴孔,各转子极的外侧边包括第一弧形边、第二弧形边以及第三弧形边,第二弧形边的两端分别连接第一弧形边和第三弧形边,第一弧形边的圆心和第三弧形边的圆心均偏离于第二弧形边的圆心,转轴孔位于转子冲片的中心处,第二弧形边的圆心与转轴孔的圆心重合。借此设置,可降低气隙磁场的谐波含量,实现反电动势及气隙磁密的正弦化,减小永磁电机的齿槽转矩和各次谐波对电机的影响,进而降低转矩脉动以及减小电机的噪声和振动。
184 | 直线阻尼测试装置 | CN215984965U | 实用新型 | 有效-授权 | 2021-06-22 | 2022-03-08 | G01L3/24(2006.01)I | 陈子豪;陈启新;姚继东;尚立库 | 北京集佳知识产权代理有限公司; 厦门钨业股份有限公司 | 北京集佳知识产权代理有限公司 | 本实用新型公开了一种直线阻尼测试装置,包括:滑轨,所述滑轨用于支撑直线阻尼装置,且所述滑轨能够与所述直线阻尼装置的移动件滑动配合;测功机;传动组件,所述传动组件的动力输入端与所述测功机连接,所述传动组件的动力输出端能够与直线阻尼装置的移动件固定连接,所述测功机带动所述传动组件的动力输入端转动,所述传动组件的动力输出端能够带动所述直线阻尼装置的移动件沿所述滑轨滑动。测功机带动传动组件的动力输入端转动,进而传动组件的动力输出端带动直线阻尼装置的移动件沿滑轨滑动,直线阻尼装置的移动件滑动过程中产生阻尼力,最终根据直线阻尼装置的移动件的移动距离、测功机的做功等参数计算得出直线阻尼装置的阻尼力。
185 | 一种低成本高性能的稀土系贮氢合金及其制备方法 | CN114107740A | 发明专利 | 有效-授权 | 2021-11-16 | 2022-03-01 | C22C19/03(2006.01)I;C22C1/02(2006.01)I;H01M4/38(2006.01)I;H01M10/30(2006.01)I | 林振;林思杰;郑锦云;李瑾瑜;李荣派;林志杰;徐晟;库浩龙;刘宏周;陈跃辉 | 厦门市精诚新创知识产权代理有限公司; 厦门钨业股份有限公司 | 厦门市精诚新创知识产权代理有限公司 | 本发明涉及一种低成本高性能的稀土系贮氢合金及其制备方法,所述低成本高性能的稀土系贮氢合金为稀土系CaCu5型贮氢合金,化学通式为:LaaR1‑aNibMncAldZre,其中,R为包含稀土元素、Y、Sc中的1种或2种;0.80≤a≤1,4.35≤b≤4.50,0.4≤c≤0.5,0.25≤d≤0.35,0<e≤0.20,5.10≤b+c+d+e≤5.25。该稀土系贮氢合金不含有钴元素,生产成本低,在性能上具有较高的比容量和较好的循环稳定性,具有极佳的市场运用前景。
186 | 一种高储氢量的贮氢合金及其制备方法 | CN114107776A | 发明专利 | 有效-授权 | 2021-11-23 | 2022-03-01 | C22C30/00(2006.01)I;C01B3/00(2006.01)I;C22C1/02(2006.01)I | 李瑾瑜;林思杰;林振;甘毅祥;李荣派;徐晟;库浩龙;陈跃辉;刘宏周;林正钦;潘富健 | 厦门市精诚新创知识产权代理有限公司; 厦门钨业股份有限公司 | 厦门市精诚新创知识产权代理有限公司 | 本发明涉及一种高储氢量的贮氢合金及其制备方法,所述高储氢量的贮氢合金为AB2型,A侧由Ti、Zr元素组成,B侧由Mn、Cr、Fe元素组成,化学通式为TiaZr1‑aMnbCrcFed,其中,0.55≤a≤0.78,0.8≤b≤1.0,0.7≤c≤0.85,0≤d≤0.25,1.7≤b+c+d≤2.0。本发明所述贮氢合金储氢量高,可以在经过温度为180℃、氢气压力为1.25Mpa条件下活化3次后达到1.70wt%及以上的储氢量,用于金属固态储氢领域具有较好的市场前景。
187 | 一种无隔磁桥凸极永磁同步电机转子 | CN215835213U | 实用新型 | 有效-授权 | 2021-04-09 | 2022-02-15 | H02K1/24(2006.01)I;H02K1/27(2006.01)I | 蔡锋宾;吴倩楠;谢蔓 | 北京集佳知识产权代理有限公司; 厦门钨业股份有限公司 | 北京集佳知识产权代理有限公司 | 本实用新型公开了一种无隔磁桥凸极永磁同步电机转子,包括磁钢外铁芯与磁钢内铁芯,磁钢外铁芯沿其外周均布有若干个安装槽,每个安装槽均沿磁钢外铁芯的轴向贯通于磁钢外铁芯的两端,磁钢内铁芯配合插装于安装槽内,且磁钢内铁芯与磁钢外铁芯之间设有非导磁材料的填充层。利用非导磁材料的填充层使磁钢内铁芯与磁钢外铁芯没有直接接触,增大磁钢内铁芯所在位置的磁阻,利用磁阻转矩能够显著增大电机的转矩密度和功率密度,从而在达到相同输出扭矩的情况下,减少单台电机的磁钢用量。且相比于内嵌式的电机没有隔磁桥,降低电机漏磁系数。
188 | 盘式裂齿永磁磁场调制电机 | CN215835215U | 实用新型 | 有效-授权 | 2021-08-05 | 2022-02-15 | H02K1/2795(2022.01)I;H02K1/12(2006.01)I;H02K1/17(2006.01)I | 林启芳;蔡锋宾;刘伟;吴倩楠 | 厦门加减专利代理事务所(普通合伙); 厦门钨业股份有限公司 | 厦门加减专利代理事务所(普通合伙) | 本实用新型涉及电机技术领域,提供一种盘式裂齿永磁磁场调制电机,包括定子、第一转子以及电枢绕组。定子包括若干个定子齿与定子轭,定子齿连接于定子轭,相邻二个定子齿之间形成定子槽。第一转子耦接于定子的第一侧,并与定子之间形成第一气隙。第一转子包括若干个第一转子齿与若干个第一磁钢,第一磁钢分布于第一转子齿之间。各个定子齿靠近第一侧的表面嵌入有m个第二磁钢,m为正整数。电枢绕组设置于定子槽内。借由磁钢之设置,可在单层气隙的情况下进行磁场调制,并利用调磁原理解耦定子槽数与转子极对数之间的限制关系,使得电极在低转速情况下仍可提供较大的转矩。
189 | 一种裂齿定子结构、裂齿定转子排列结构及永磁电机 | CN215835210U | 实用新型 | 有效-授权 | 2021-08-05 | 2022-02-15 | H02K1/17(2006.01)I;H02K1/274(2022.01)I;H02K1/2783(2022.01)I | 林启芳;蔡锋宾;刘伟;吴倩楠 | 厦门加减专利代理事务所(普通合伙); 厦门钨业股份有限公司 | 厦门加减专利代理事务所(普通合伙) | 本实用新型涉及电机制造技术领域,特别涉及一种裂齿定子结构、裂齿定转子排列结构及双边永磁电机,包括定子本体,所述定子本体圆周上设置有齿槽结构的定子齿、定子槽以及位于定子齿内的定子磁钢,其中,所述定子齿端部分裂出若干定子裂齿以及裂齿槽,所述定子裂齿的弧度角θ3与定子磁钢的弧度角θ1应满足θ1>θ3。本实用新型提供的一种裂齿定子结构,将定子结构中定子磁钢分布占比设置为大于定子裂齿分布占比的结构,不仅能够大大降低气隙中的无效谐波含量,还可以降低电机的转矩波动,其结构简单,在相同制作成本下,安装于电机上使得电机效率更高。
190 | 组合舟皿 | CN215638828U | 实用新型 | 有效-授权 | 2021-06-21 | 2022-01-25 | F27D5/00(2006.01)I;B22F3/10(2006.01)I | 范超颖;陈启新;刘超;刘滨;罗文远;文晓 | 厦门钨业股份有限公司 | -- | 本实用新型属于烧结设备领域,本实用新型提供一种组合舟皿,包括底板、侧壁和隔条;侧壁设置于底板上,侧壁上开设有相对的两个前后安装台阶,两个前后安装台阶上设置有至少一个位于被加工件之间的、用于限制被加工件位置的隔条,隔条的两端分别搭在两个前后安装台阶上。本实用新型提供的组合舟皿,在侧壁上设置安装台阶以放置隔条,通过隔条在较高的位置限制被加工件的位置,以防止被加工件倾倒,而且可拆卸的隔条方便涂刷隔绝材料,防止渗碳反应。
191 | 一种收尘器出风管漏料快速检测装置 | CN215639930U | 实用新型 | 有效-授权 | 2021-09-15 | 2022-01-25 | G01M3/00(2006.01)I;B01D46/10(2006.01)I | 刘兴润 | 厦门市精诚新创知识产权代理有限公司; 厦门钨业股份有限公司 | 厦门市精诚新创知识产权代理有限公司 | 本实用新型公开一种收尘器出风管漏料快速检测装置,包括杆部以及与杆部一端连接并能够从风管视窗处适配地伸入到风管内的筒体,筒体呈两端贯通状,且筒体中设置有台阶凸缘,台阶凸缘处设置有过滤层,且筒体内适配地套置有一能够与台阶凸缘相互夹紧配合的套管,过滤层的外缘部分由台阶凸缘与套管相互配合夹紧固定。本实用新型的整个检测过程快速简单、方便高效,不影响收尘器正常工作,且过滤层的安装更换简便快捷,有利于提高检测效率,并提高用户使用体验。
192 | 仲钨酸铵调浆设备 | CN215464178U | 实用新型 | 有效-授权 | 2020-12-31 | 2022-01-11 | B01F35/75(2022.01)I;B01F35/12(2022.01)I | 杜庆华 | 北京景闻知识产权代理有限公司; 厦门钨业股份有限公司 | 北京景闻知识产权代理有限公司 | 本实用新型公开了一种仲钨酸铵调浆设备,所述仲钨酸铵调浆设备包括:调浆容器,所述调浆容器内具有调浆槽,所述调浆槽用于容纳溶解仲钨酸铵的料液,所述调浆槽的底壁构造成由外周缘向中心处逐渐向下倾斜的斜面;下料仓,所述下料仓用于向所述调浆槽投放仲钨酸铵;搅拌器,所述搅拌器伸入所述调浆槽,用于将所述仲钨酸铵和所述料液混合成浆料;打料泵,所述打料泵与所述调浆槽连通,用于将所述浆料输送出所述调浆槽。根据本实用新型实施例的仲钨酸铵调浆设备,能够避免浆料堆积,具有清洁度高、氨溶后技术参数影响小、生产效率高等优点。
193 | 一种工装及外转子组件 | CN215452738U | 实用新型 | 有效-授权 | 2021-06-09 | 2022-01-07 | H02K15/03(2006.01)I | 陈子豪;尚立库;姚继东 | 厦门加减专利代理事务所(普通合伙); 厦门钨业股份有限公司 | 厦门加减专利代理事务所(普通合伙) | 本实用新型涉及电机组装工装技术领域,特别涉及一种工装,包括安装部和定位部,所述定位部的直径大于所述安装部;所述安装部用于安装定位转子铁芯和磁钢,所述安装部的侧壁沿周向等间距地布设有用于磁钢安装导向和磁钢溢胶收集的若干台阶槽。通过安装部的侧壁沿周向等间距地布设有用于磁钢安装导向和溢胶收集的若干台阶槽,解决了现有技术中存在磁钢粘胶溢出粘合住工装,工装不易于取出的问题,同时实现磁钢装配定位,外转子组件装配定位,防止粘胶粘合工装的多功能效果,减少工装成本、数量,满足大批量生产需求。
194 | 一种非接触式快速加载装置 | CN215448273U | 实用新型 | 有效-授权 | 2021-06-24 | 2022-01-07 | G01L3/24(2006.01)I | 徐小景;尚立库 | 厦门加减专利代理事务所(普通合伙); 厦门钨业股份有限公司 | 厦门加减专利代理事务所(普通合伙) | 本实用新型涉及测功机技术领域,特别涉及一种非接触式快速加载装置,包括励磁盘和导体盘;励磁盘与导体盘平行间隔设置,励磁盘与被测物的输出轴可拆卸固连;还包括定位件,被测物抵靠定位件。本实用新型将励磁盘与被测物的输出轴直接连为一体,并通过被测物的位置固定使得励磁盘与导体盘平行间隔设置;被测物的位置限定通过定位件实现,使用时仅需将被测物紧靠至定位件即可使得与被测物相连接的励磁盘和导体盘之间具有确定的间隔,当被测物的输出轴转速确定时即可施加确定的负载转矩。与现有技术相比,本实用新型仅需将带有励磁盘的被测物快速装夹于定位件处即可进行测试,测试完成后也可进行快速拆卸,可以满足生产线上大批量快速测试的需求。
195 | 一种低钴高倍率AB5型储氢合金及其制备方法 | CN113881872A | 发明专利 | 有效-授权 | 2021-10-27 | 2022-01-04 | C22C19/03(2006.01)I;C22C1/02(2006.01)I;B22D11/06(2006.01)I;B22F9/04(2006.01)I;H01M4/38(2006.01)I;C01B3/00(2006.01)I;H01M10/30(2006.01)I;H01M4/24(2006.01)I | 林思杰;李瑾瑜;刘宏周;李荣派;陈跃辉;林振;甘毅祥 | 厦门市精诚新创知识产权代理有限公司; 厦门钨业股份有限公司 | 厦门市精诚新创知识产权代理有限公司 | 本发明涉及一种低钴高倍率AB5型储氢合金及其制备方法,所述低钴高倍率AB5型储氢合金为CaCu5型单相结构,通式为La(1‑x‑y‑z)CexYyZrzNiaCobMncAld,式中,x、y、z、a、b、c、d的数值范围为:0.2≤x≤0.4,0.02≤y≤0.04,0.02≤z≤0.04,4.4≤a≤4.7,0.1≤b≤0.3,0.1≤c≤0.3,0.2≤d≤0.4,5.0≤a+b+c+d≤5.3。所述低钴高倍率AB5型储氢合金可以在低温下大倍率进行稳定放电,原料成本低,在动力型镍氢电池及备用电源等领域具有极佳的运用前景。
196 | 一种电机内冷却系统及潜水电机 | CN215419966U | 实用新型 | 有效-授权 | 2021-04-07 | 2022-01-04 | H02K9/197(2006.01)I | 张丽彬;郑鹏兴;赖永楷;郑达彬;卢俊锦;黄兆荣;牟纳斯;张建洪 | 厦门加减专利代理事务所(普通合伙); 厦门钨业股份有限公司 | 厦门加减专利代理事务所(普通合伙) | 本实用新型涉及电机技术领域,特别涉及一种电机内冷却系统及潜水电机,所述冷却系统,包括机筒、定子、转子、主轴,以及上端盖组件和下端盖组件,位于定子和转子之间设有一屏蔽套,屏蔽套的内壁依次与主轴的下部外侧面、转子的外侧面以及主轴的上部外侧面构成一可使冷却介质在其间流动的通道一;主轴内具有一可使冷却介质在其内流动的通道二,通道二的上端部通过一连接通道与通道一的上端部连通,通道二的下端部通过下端盖组件内的流通腔室与通道一的下端部连通;屏蔽套的内壁上设有螺旋波纹。采用本实用新型提供的电机内冷却系统,使得电机内部的轴向上温度分布更为均匀,散热效果更优,具有广泛的市场应用前景。
197 | 烧结筒和组合舟皿 | CN215337711U | 实用新型 | 有效-授权 | 2021-06-21 | 2021-12-28 | F27B21/00(2006.01)I;F27B21/08(2006.01)I | 刘超;陈启新;范超颖;文晓;罗文远;刘滨 | 厦门钨业股份有限公司 | -- | 本实用新型属于烧结设备领域,本实用新型提供一种一种烧结筒,包括侧壁和限位块,侧壁上开设有安装台阶,限位块设置于安装台阶上,限位块具有向侧壁中间突出的限位凸起。本实用新型提供的烧结筒,在侧壁上设置安装台阶以放置限位块,通过限位块可以在较高的位置限制被加工件的位置,以防止被加工件倾倒,而且可拆卸的限位块方便涂刷隔绝材料,防止渗碳反应。本实用新型还提供一种组合舟皿,包括舟皿主体和烧结筒,烧结筒设置于舟皿主体内,舟皿主体包括承载烧结筒的舟皿底。可以将多个烧结筒放置在舟皿主体上,组成组合舟皿,方便同时烧结多个工件。
198 | 一种白钨冶炼渣中回收钨的方法 | CN111349788B | 发明授权 | 有效-授权 | 2020-04-07 | 2021-12-17 | C22B7/00(2006.01)I;C22B34/36(2006.01)I | 黄文璞 | 北京景闻知识产权代理有限公司; 厦门钨业股份有限公司 | 北京景闻知识产权代理有限公司 | 本发明提出了从白钨冶炼渣中回收钨的方法,该方法包括:(1)对白钨冶炼渣进行酸浸处理并过滤,以便得到酸浸滤液和酸浸尾渣,酸浸过滤渣中含有钨酸、钨酸钙及未洗涤干净的磷钨杂多酸;(2)对酸浸滤渣进行废盐酸酸洗处理并过滤,以便得到酸洗滤液①和酸洗滤渣a,酸洗滤液中含有钨酸;(3)对酸洗后滤渣a再次碱洗,以便得到碱洗滤液②和碱洗滤渣b,以及(4)将酸浸滤液①和碱浸滤液②进行混合并发生反应,以便得到人造白钨。该方法具有工艺简单,流程短,成本低,钨回收率高以及废水少并且可循环利用的优点,最后残余滤渣还可以作为高附加值建材原料再利用。
199 | 从钨酸铵料液硫化除钼渣中回收钨的方法 | CN111534696B | 发明授权 | 有效-授权 | 2020-05-12 | 2021-12-17 | C22B7/00(2006.01)I;C22B34/36(2006.01)I | 杨文波;苏志宏 | 北京景闻知识产权代理有限公司; 厦门钨业股份有限公司 | 北京景闻知识产权代理有限公司 | \N本发明公开了一种从钨酸铵料液硫化除钼渣中回收钨的方法,包括以下步骤:S1、在钨酸铵料液硫化除钼渣中加入氧化剂进行调浆水煮,将钨酸铵料液硫化除钼渣中的硫元素氧化为硫酸盐;S2、调浆水煮后反应第一预定时间,得到预处理固液混合物;S3、对预处理固液混合物进行过滤,得到初滤液和初滤渣;S4、对初滤液进行脱氨后沉淀白钨;S5、在初滤渣中加入碱液,在预定温度下反应第二预定时间,得到再处理固液混合物;S6、对再处理固液混合物进行过滤,得到滤液和滤渣;S7、沉淀滤液中的白钨后得到回收滤液。根据本发明实施例的方法,可以有效回收钨酸铵料液硫化除钼渣中的钨,大大提高了钨的回收率。
200 | 一种液压水平平面微调装置 | CN215215369U | 实用新型 | 有效-授权 | 2021-02-03 | 2021-12-17 | F16M7/00(2006.01)I;F15B15/14(2006.01)I;F15B15/26(2006.01)I | 周坤;王炜 | 厦门钨业股份有限公司 | -- | 本实用新型属于实验室器材领域。本实用新型提供一种液压水平平面微调装置,包括多个支撑地脚、支撑底板,为支撑地脚提供液压油的液压泵、连接支撑地脚和液压泵的液压管;支撑地脚安装于支撑底板上,支撑地脚包括相互配合的液压柱塞和缸体,以及至少一根辅助支撑螺杆,以及与辅助支撑螺杆配合的锁止螺母,缸体固定于支撑底板;辅助支撑杆的第一端与液压柱塞和支撑底板中的一者连接固定,第二端插入另一者上开设的孔槽,锁止螺母旋紧后使辅助支撑螺杆的一端顶紧液压柱塞连接,另一端顶紧支撑底板。通过液压泵驱动液压柱塞调整被支撑物的水平位置,并通过辅助支撑杆防止调整完后液压柱塞下降,保护设备正常运动。
201 | 一种电机液冷结构 | CN215221912U | 实用新型 | 有效-授权 | 2021-04-01 | 2021-12-17 | H02K5/20(2006.01)I;H02K9/19(2006.01)I | 牟纳斯;邓栓;陈秉垚 | 厦门钨业股份有限公司 | -- | 本实用新型属于电机冷却技术领域,本实用新型提供一种电机液冷结构,包括设置于机壳内的冷却流道,冷却流道具有至少一个进液口和至少一个出液口,至少一条设置于冷却流道中的隔流板,隔流板将冷却流道分为至少两条分流支道,冷却流道还包括多个开设于隔流板、连通隔流板两侧的分流支道的连通槽,连通槽的两端连接压强不同的两个区域。通过在隔流板上的斜切槽增加了流道内的对流换热面积,并促进不同分支流道间的流体混合,增强扰流,破坏流道内壁面上的流体边界层,提升对流换热系数。
202 | 一种圆筒压坯的压制模具 | CN215144694U | 实用新型 | 有效-授权 | 2021-07-29 | 2021-12-14 | B22F3/03(2006.01)I;B22F5/10(2006.01)I | 张太全;吴松毅;刘超 | 北京集佳知识产权代理有限公司; 厦门钨业股份有限公司 | 北京集佳知识产权代理有限公司 | 本实用新型公开了一种圆筒压坯的压制模具,包括垫片、挡板和用于套设于预制压坯的中心孔内的组合芯杆,垫片和挡板用于贴附于预制压坯的两端面,垫片设置于预制压坯与挡板之间;组合芯杆包括外锥形芯杆、套筒键销、芯杆堵头以及用于与中心孔的内壁面贴合的内锥形套筒,外锥形芯杆套设于内锥形套筒内,外锥形芯杆的锥角与内锥形套筒的锥角相同,外锥形芯杆与内锥形套筒通过套筒键销连接,套筒键销贯穿所述内锥形套筒的壁面,芯杆堵头可拆卸连接于外锥形芯杆的两端面或内锥形套筒的两端面,芯杆堵头的外径大于内锥形套筒的内径且小于或等于内锥形套筒的外径。内锥形套筒和外锥形芯杆的接触面为圆锥面且套筒的键销连接处为缺口状,组合芯杆易脱模。
203 | 盘式永磁磁场调制电机 | CN113746231A | 发明专利 | 有效-授权 | 2021-08-05 | 2021-12-03 | H02K1/17(2006.01)I;H02K1/2798(2022.01)I;H02K1/18(2006.01)I | 林启芳;蔡锋宾;刘伟;吴倩楠 | 厦门加减专利代理事务所(普通合伙); 厦门钨业股份有限公司 | 厦门加减专利代理事务所(普通合伙) | 本发明涉及电机技术领域,提供一种盘式永磁磁场调制电机,包括定子、第一转子、若干个第二磁钢以及电枢绕组。定子包括若干个定子齿与定子轭,定子齿连接于定子轭,相邻二个定子齿之间形成定子槽。第一转子耦接于定子的第一侧,并与定子之间形成第一气隙。第一转子包括若干个第一转子齿与若干个第一磁钢,第一磁钢分布于第一转子齿之间。第二磁钢分布于定子齿靠近第一侧的表面,且第二磁钢的数量少于定子齿的数量。电枢绕组设置于定子槽内。借由定子齿表面设置的磁钢,可在单层气隙的情况下进行磁场调制,省去传统磁齿轮复合电机中的调磁环,简化结构。
204 | 树脂输送系统 | CN214890529U | 实用新型 | 有效-授权 | 2021-02-05 | 2021-11-26 | F17D1/12(2006.01)I;F17D3/01(2006.01)I;F17D5/00(2006.01)I | 黄进强;吕喆;吴秀华;李志雄 | 北京景闻知识产权代理有限公司; 厦门钨业股份有限公司 | 北京景闻知识产权代理有限公司 | 本实用新型公开了一种树脂输送系统,树脂输送系统包括:第一离子交换柱,第一离子交换柱上形成有第一进口和第一出口,树脂和水的混合物适于通过第一进口进入到第一离子交换柱内;第二离子交换柱,第二离子交换柱上形成有第二进口;输送管路,输送管路的两端分别与第一出口和第二进口相连,输送管路上设有至少一个进水口,进水口处设有进水阀。根据本实用新型的树脂输送系统,通过将输送管路的两端分别与第一出口和第二进口相连,输送管路上设有至少一个进水口,进水口处设有进水阀。由此,可以有效地保证在树脂输送过程中输送管路内充满水,保证树脂离子交换的吸附容量,且节省人力,同时可以有效避免树脂滴漏,保证操作环境的洁净。
205 | 一种柱状晶氧化锆粉体及其制备方法与应用 | CN113683412A | 发明专利 | 有效-授权 | 2021-10-11 | 2021-11-23 | C04B35/48(2006.01)I;C04B35/622(2006.01)I;C04B35/626(2006.01)I | 王亚兵;谢文琦 | 北京品源专利代理有限公司; 厦门钨业股份有限公司 | 北京品源专利代理有限公司 | 本发明提供一种柱状晶氧化锆粉体及其制备方法与应用,所述柱状晶氧化锆粉体的组成为AlxYaZr1‑aO2‑0.5a+1.5x,其中:0≤x≤0.003,0.03≤a≤0.12;所述柱状晶氧化锆粉体中柱状晶的柱径分布为D50=2‑3μm;所述柱状晶氧化锆粉体中柱状晶的平均长度为10‑20μm。所述制备方法包括依次进行的配液、沉煮、分离和晶化。采用本发明提供的柱状晶氧化锆粉体制得陶瓷片在可见光范围内的直线透过率≥53%,且所述陶瓷片在制备过程中的烧结温度≤1100℃,简化了制备流程,降低了能耗和生产成本。
206 | 一种升降桌 | CN214759766U | 实用新型 | 有效-授权 | 2020-12-30 | 2021-11-19 | A47B21/02(2006.01)I;A47B21/06(2006.01)I;A47B9/00(2006.01)I;A47B13/02(2006.01)I | 陈宝明;邹鹏飞;余凯峰;牟纳斯 | 厦门钨业股份有限公司 | -- | 本实用新型属于桌子技术领域。本实用新型提供一种升降桌,包括桌板、第一桌腿和桌脚;桌脚用于支撑第一桌腿和桌板;第一桌腿具有升降立柱和伸缩罩组件,升降立柱与桌脚固定连接,升降立柱用于驱动桌板升降;伸缩罩组件包括上外罩和下外罩;下外罩与桌脚连接,不随桌板升降;上外罩连接桌板,随桌板升降;上外罩内具有沿竖直方向延伸的第一通道;下外罩内具有沿竖直方向延伸的第二通道;第一通道与第二通道连通,以构成穿线通道;上外罩的上端设有穿线通道的进线口,下外罩的下端设有穿线通道的出线口。本实用新型提供的升降桌,可以通过桌腿内的穿线通道收纳隐藏升降桌搭载的设备的电线,使办公环境整体外观更加整洁。
207 | 一种可反复拆装的桌板连接结构 | CN214759714U | 实用新型 | 有效-授权 | 2020-12-30 | 2021-11-19 | A47B13/00(2006.01)I;A47B3/06(2006.01)I;A47B13/02(2006.01)I;F16B5/02(2006.01)I | 陈宝明;邹鹏飞;余凯峰 | 厦门钨业股份有限公司 | -- | 本实用新型属于桌子技术领域。本实用新型提出一种可反复拆装的桌板连接结构,包括桌板、桌板连接件、支撑梁、第一紧定螺钉;支撑梁用于连接桌腿,并支撑桌板;桌板连接件固定于桌板的下方;桌板连接件上开设有与第一紧定螺钉配合的第一螺纹孔,第一紧定螺钉旋紧后其螺纹杆穿过第一螺纹孔,并顶紧支撑梁以固定桌板连接件与支撑梁之间的竖直相对位置。通过第一紧定螺钉顶紧支撑梁,固定桌板和支撑梁之间的竖直相对位置。对于支撑梁和桌板连接件的厚度要求低,适用于采用金属折弯件作为支撑梁连接桌板的钢木桌。
208 | 床垫 | CN306947677S | 外观设计 | 有效-授权 | 2021-06-18 | 2021-11-19 | 06-09(13) | 陈有宏;魏煌;陈宝明 | 厦门钨业股份有限公司 | -- | 1.本外观设计产品的名称:床垫。2.本外观设计产品的用途:本外观设计产品用于电动辅助护理的床垫。3.本外观设计产品的设计要点:在于形状。4.最能表明设计要点的图片或照片:设计1立体图1。5.指定设计1为基本设计。
209 | 一种电机测试台架 | CN214750706U | 实用新型 | 有效-授权 | 2021-02-02 | 2021-11-16 | G01R31/34(2006.01)I | 朱贤会;王清江;周坤 | 厦门加减专利代理事务所(普通合伙); 厦门钨业股份有限公司 | 厦门加减专利代理事务所(普通合伙) | 本实用新型涉及电机测试装置技术领域,特别涉及一种电机测试台架,其中,所述台架,包括台架本体,所述台架本体上设有一用于固定待测电机的容置槽以及一设于待测电机上方并用于配合容置槽使所述待测电机固定的第一固装结构;所述容置槽的两侧壁上至少各自具有一向内倾斜的接触面以使当待测电机置于容置槽内时,所述待测电机两侧与所述容置槽的接触端分别抵靠在所述接触面上;至少一个所述接触面上设有对中调节机构,通过调节所述对中调节机构在接触面上的位置以改变抵靠在所述对中调节机构上待测电机的固定位置。采用本实用新型提供的台架,通过结构和工装,有效解决了电机简易更换、安装、固定、对中等一系列问题,整个操作过程更简便。
210 | 一种N,N-二烷基酰胺羧酸类化合物的应用及方法 | CN113584305A | 发明专利 | 有效-授权 | 2021-07-28 | 2021-11-02 | C22B3/32(2006.01)I;C22B59/00(2006.01)I;B01D11/04(2006.01)I | 王艳良;杨少波;李来超;赵德森;郑仙荣 | 北京品源专利代理有限公司; 厦门钨业股份有限公司 | 北京品源专利代理有限公司 | 本发明涉及一种N,N‑二烷基酰胺羧酸类化合物的应用及方法,所述N,N‑二烷基酰胺羧酸类化合物的结构式中,R1和R2分别为独立的C1‑C9烷基,n为1‑6的自然数。所述方法包括如下步骤:将含所述N,N‑二烷基酰胺羧酸类化合物的稀释液和含铝和/或铁的稀土溶液混合,之后加入碱液进行萃取。通过采用N,N‑二烷基酰胺羧酸类化合物作为萃取剂分离稀土溶液中铁和/或铝,对溶液中的铝和铁具有很好的去除效果,萃取过程有机相没有乳化现象发生。
211 | 一种废旧硬质合金淬火和回收的方法 | CN111500829B | 发明授权 | 有效-授权 | 2020-04-27 | 2021-10-29 | C21D1/18(2006.01)I;C21D1/42(2006.01)I;C22B7/00(2006.01)I | 刘会明;祝小明 | 厦门市精诚新创知识产权代理有限公司; 厦门钨业股份有限公司 | 厦门市精诚新创知识产权代理有限公司 | \N本发明属于废旧硬质合金回收领域,涉及一种废旧硬质合金淬火和回收的方法。所述回收废旧硬质合金的方法包括将清洁干燥的废旧硬质合金依次进行淬火、破碎和电溶,所述淬火在中频炉中进行。采用本发明提供的方法对废旧硬质合金进行淬火和回收,加热速度快,效率高,能耗低,淬火效果好,有利于废旧硬质合金的破碎,淬火过程中硬质合金烧损少,所得硬质合金的纯度、收率均较高。
212 | 一种用于镍锂分离的混合萃取剂及分离方法 | CN111041203B | 发明授权 | 有效-授权 | 2019-12-27 | 2021-10-22 | C22B3/40(2006.01)I;C22B23/00(2006.01)I;C22B26/12(2006.01)I;C22B7/00(2006.01)I | 王艳良;王亚兵;林锦池 | 北京东方亿思知识产权代理有限责任公司; 厦门钨业股份有限公司 | 北京东方亿思知识产权代理有限责任公司 | 本发明公开一种用于镍锂分离的混合萃取剂及分离方法,该混合萃取剂为单取代烷基苯氧羧酸和双取代苯氧羧酸的混合物。采用所述混合萃取剂分离镍和锂的方法包括以下步骤:(1)将混合萃取剂与无机碱混合后得到皂化的混合萃取剂;(2)将皂化的混合萃取剂加入含有镍和锂的料液中并搅拌,进行萃取,使镍与混合萃取剂结合,而锂仍然留在溶液中;(3)使用无机酸对萃取了镍的混合萃取剂进行反萃取,使镍进入无机酸溶液中。混合萃取剂可反复循环使用,结构没有明显变化。本混合萃取剂制备简单,成本低廉。镍和锂的分离效果好,分离系数大于662,远远超过传统萃取剂P507。
213 | 稀硫酸配制装置 | CN214438289U | 实用新型 | 有效-授权 | 2021-01-29 | 2021-10-22 | B01F7/18(2006.01)I;B01F15/00(2006.01)I;B01F15/02(2006.01)I;B01F3/08(2006.01)I;C01B17/74(2006.01)I | 赖文贤;郭露 | 北京景闻知识产权代理有限公司; 厦门钨业股份有限公司 | 北京景闻知识产权代理有限公司 | 本实用新型公开了一种稀硫酸配制装置,所述稀硫酸配制装置包括:储罐;搅拌装置,所述搅拌装置设在所述储罐上,所述搅拌装置用于对所述储罐内的液体进行搅拌;进液管,所述进液管包括彼此连通的进液段和出液段,所述进液段的一端位于所述储罐外,所述出液段位于所述储罐内,且所述出液段上形成有多个出液口,多个所述出液口间隔设置且均与所述储罐内部连通。根据本实用新型的稀硫酸配制装置,从进液管流入的浓硫酸可以小流量地流至储罐内,避免浓硫酸与水反应产生大量的热而使储罐发生热膨胀现象,从而可以减少稀硫酸配制装置中中间槽的设置,进而可以降低稀硫酸配制装置的造价、电耗和水耗,同时便于对进液管进行检修。
214 | 硫化铵溶液防护系统 | CN214422244U | 实用新型 | 有效-授权 | 2021-02-05 | 2021-10-19 | B67D7/02(2010.01)I;B67D7/32(2010.01)I;B01D53/18(2006.01)I;C02F1/66(2006.01)I;C02F103/18(2006.01)N | 黄进强;黄文璞 | 北京景闻知识产权代理有限公司; 厦门钨业股份有限公司 | 北京景闻知识产权代理有限公司 | 本实用新型公开了一种硫化铵溶液防护系统,所述硫化铵溶液防护系统包括:槽车,所述槽车包括罐体,所述罐体上形成有进排口和出口,所述进排口处设有第一阀门,所述罐体用于装载所述硫化铵溶液;至少一个储液罐,所述储液罐通过第一液泵与所述出口相连,当所述第一液泵工作时所述罐体内的所述硫化铵溶液通过所述出口、所述第一液泵进入所述储液罐,在所述第一液泵的工作过程中所述第一阀门可打开且所述硫化铵溶液从所述出口排出的排出速度大于所述罐体内的气体从所述进排口逸出的逸出速度。根据本实用新型的硫化铵溶液防护系统降低了硫化铵溶液所产生的有害气体泄漏的风险。
215 | 一种电机定子热套工装 | CN214412543U | 实用新型 | 有效-授权 | 2021-01-22 | 2021-10-15 | H02K15/02(2006.01)I;H02K15/14(2006.01)I | 张丽彬;郑鹏兴;黄兆荣;赖永楷;郑达彬;卢俊锦;王顺德 | 厦门加减专利代理事务所(普通合伙); 厦门钨业股份有限公司 | 厦门加减专利代理事务所(普通合伙) | 本实用新型涉及电机制造领域,特别涉及一种电机定子热套工装。其包括吊具,所述吊具包括底板以及设置在底板上的内撑柱体;所述吊具内开设有柱形的通孔;所述内撑柱体上设有转动压块;所述转动压块的第一端用于当柱状体插入所述通孔时接触柱状体,以使所述转动压块产生转动,以带动所述转动压块的第二端配合底板将套设于所述内撑柱体上的定子紧固。该电机定子热套工装使得热套时定子准确定位,有效解决了定子热套不到位时误判的问题,且其通用性强,适用于不同尺寸的定子的热套。
216 | 一种便携式电机齿槽转矩测试装置 | CN214407833U | 实用新型 | 有效-授权 | 2021-02-07 | 2021-10-15 | G01L3/00(2006.01)I;H02K7/10(2006.01)I | 邹松;孙起升;郭亮;周坤;许艺青;郑文杰 | 厦门加减专利代理事务所(普通合伙); 厦门钨业股份有限公司 | 厦门加减专利代理事务所(普通合伙) | 本实用新型涉及电机技术领域,特别涉及一种便携式电机齿槽转矩测试装置。其包括驱动带轮、从动带轮、测力组件以及驱动电机;所述驱动带轮套设于所述驱动电机的输出轴,以使驱动电机带动所述驱动带轮旋转;所述测力组件包括条带状牵引件和用于检测条带状牵引件拉力的测力计;所述测力组件套设于驱动带轮和从动带轮的外周,以使驱动带轮带动从动带轮旋转;所述从动带轮套设于待测电机的输出轴,以使从动带轮带动所述待测电机输出轴旋转。本实用新型排除了人工操作拉伸的不稳定性,且操作便捷、结构简单、装置小型化、能有效提高齿槽转矩测试的测试效率、测试精度和结果准确性。
217 | 一种离子型稀土富集用复合絮凝剂及富集方法 | CN113493870A | 发明专利 | 有效-授权 | 2020-04-08 | 2021-10-12 | C22B3/22(2006.01)I;C22B3/44(2006.01)I;C22B59/00(2006.01)I | 王艳良;王亚兵;林锦池 | 北京集佳知识产权代理有限公司; 厦门钨业股份有限公司 | 北京集佳知识产权代理有限公司 | 本发明涉及稀土的富集与分离技术领域,尤其涉及一种离子型稀土富集用复合絮凝剂及富集方法。本发明提供了一种离子型稀土富集用复合絮凝剂,包括烷基苯氧羧酸和烷基苯醚;所述烷基苯氧羧酸具有式(Ⅰ)所示的结构,所述烷基苯醚具有式(Ⅱ)所示的结构;其中,m选自1~5的自然数;R1和R2独立地选自甲基、乙基、异丙基、叔丁基、叔戊基或叔辛基;R3选自甲基苯基、乙基苯基、异丙基苯基、叔丁基苯基、叔戊基苯基或叔辛基苯基。本发明将烷基苯氧羧酸和烷基苯醚混合,组成离子型稀土富集用复合絮凝剂,使得稀土沉淀完全沉降的时间较短,稀土的沉淀率较高。
218 | 一种高纯钪盐的提纯方法 | CN113493874A | 发明专利 | 有效-授权 | 2020-04-08 | 2021-10-12 | C22B59/00(2006.01)I;C22B3/32(2006.01)I | 王亚兵;王艳良;林锦池 | 北京集佳知识产权代理有限公司; 厦门钨业股份有限公司 | 北京集佳知识产权代理有限公司 | 本发明涉及金属的分离和提纯技术领域,尤其涉及一种高纯钪盐的提纯方法,包括:将高纯钪盐的水溶液与固体萃取剂搅拌混合,进行萃取,得到杂质沉淀和纯化后的钪盐溶液;所述高纯钪盐中的杂质离子包括钍离子、锆离子和铁离子;所述固体萃取剂选自单取代烷基苯氧羧酸和双取代烷基苯氧羧酸中的一种或几种;所述单取代烷基苯氧羧酸具有式(Ⅰ)所示的结构,所述双取代烷基苯氧羧酸具有式(Ⅱ)所示的结构;其中,m和n独立地选自1~5的自然数,R1,R2,R3独立地选自甲基、乙基、异丙基、叔丁基、叔戊基或叔辛基。本发明提供的提纯方法可以高效除去高纯钪盐中的钍离子、锆离子和铁离子。
219 | 一种分离稀土元素的方法 | CN113481391A | 发明专利 | 有效-授权 | 2021-06-24 | 2021-10-08 | C22B59/00(2006.01)I;C22B3/32(2006.01)I;C07C231/02(2006.01)I;C07C233/09(2006.01)I;C07C233/05(2006.01)I;C07C233/13(2006.01)I | 王艳良;肖文涛;吴玉远;林锦池 | 上海弼兴律师事务所; 厦门钨业股份有限公司 | 上海弼兴律师事务所 | 本发明提出了一种分离稀土元素的方法,使用N,N‑二烃基酰胺羧酸化合物作为用于分离稀土元素的萃取剂,该萃取剂能够从混合稀土原料中分离和提纯钇元素;包括以下步骤a)、将萃取剂与有机溶剂混合,得到萃取剂溶液;b)、将所述萃取剂溶液与无机碱溶液混合,进行皂化,得到皂化的萃取剂溶液;c)、将所述皂化的萃取剂溶液与稀土溶液混合,进行萃取,钇在水相中富集,贫钇稀土在有机相中富集。该萃取剂合成简单,成本低廉,作为萃取剂化学稳定性好,能够耐受强酸和强碱而不发生分解。镧系元素与钇的分离系数优于环烷酸,因此能够取代环烷酸,具有良好的应用前景。
220 | 一种N,N-二烃基氨基羧酸化合物及其制备方法和应用 | CN113480443A | 发明专利 | 有效-授权 | 2021-06-30 | 2021-10-08 | C07C227/04(2006.01)I;C07C229/30(2006.01)I;C07C229/22(2006.01)I;C07C231/02(2006.01)I;C07C233/05(2006.01)I;C07C233/09(2006.01)I;C22B3/32(2006.01)I;C22B59/00(2006.01)I | 王艳良;肖文涛;吴玉远;林锦池 | 上海弼兴律师事务所; 厦门钨业股份有限公司 | 上海弼兴律师事务所 | 本发明提出了一种N,N‑二烃基氨基羧酸化合物及其制备方法和应用。所述的N,N‑二烃基氨基羧酸化合物可作为萃取剂用于从低浓度稀土原料中富集稀土元素,从混合稀土原料中分离和提纯钇元素,从混合稀土原料中分离铝、铁、放射性钍、放射性铀和锕等元素。该化合物合成简单,成本低廉,作为萃取剂化学稳定性好,能够耐受强酸和强碱而不发生分解。
221 | 一种功率因数校正电路及装置 | CN214380651U | 实用新型 | 有效-授权 | 2021-02-05 | 2021-10-08 | H02M1/42(2007.01)I;H02M1/00(2007.01)I | 谢扬旭;吕吉炜 | 厦门钨业股份有限公司 | -- | 本实用新型属于电网功率因数校正技术领域,本实用新型提供一种功率因数校正电路,包括分别设置在三条相线上的三个相线可调滤波电感器、三个单相调谐滤波器和控制模块,相线可调滤波电感器的第一端连接电网,相线可调滤波电感器的第二端连接负载;三个单相调谐滤波器的第一端分别与三个相线可调滤波电感器的第二端连接,三个单相调谐滤波器的第二端相互连接,控制模块用于调整相线可调滤波电感器和单相调谐滤波器中的电容器和电感器。提供了无功功率的补偿,降低了反馈回电网的高次谐波电流,减小交流侧反馈回电网的电流畸变率THD,减小电网电压电流之间的相位角,提高功率因数。本实用新型还提供一种功率因数校正装置。
222 | 一种稀土离子的富集方法 | CN113462910A | 发明专利 | 有效-授权 | 2021-06-30 | 2021-10-01 | C22B59/00(2006.01)I;C22B3/44(2006.01)I | 孔维长;刘文利;吴玉远;林锦池;王艳良 | 北京集佳知识产权代理有限公司; 厦门钨业股份有限公司 | 北京集佳知识产权代理有限公司 | 本发明提供了一种稀土离子的富集方法。本发明提供的富集方法,包括以下步骤:S1、将固体有机膦沉淀剂与碱性液体混合,得到皂化的有机膦酸溶液;S2、将所述皂化的有机膦酸溶液与含稀土离子料液混合反应后,固液分离,得到富集稀土沉淀物;S3、将所述富集稀土沉淀物与无机酸液混合洗脱,得到稀土富集液和再生固体有机膦沉淀剂;所述步骤S1中,所述固体有机膦沉淀剂选自式(I)~式(III)所示的化合物中的一种或多种。本发明提供的富集方法中,固体有机膦沉淀剂能够直接与低浓度稀土形成沉淀,且沉淀颗粒较大,沉淀迅速完全,能够实现稀土的高效、经济性富集,还能够减少设备投资,减少有机膦污染。
223 | 一种混合萃取剂及其富集稀土的方法 | CN113444883A | 发明专利 | 有效-授权 | 2020-03-26 | 2021-09-28 | C22B3/40(2006.01)I;C22B3/06(2006.01)I;C22B59/00(2006.01)I | 王艳良;林锦池 | 北京集佳知识产权代理有限公司; 厦门钨业股份有限公司 | 北京集佳知识产权代理有限公司 | 本发明提供了一种混合萃取剂,其特征在于,包括对特辛基苯氧乙酸和具有式(I)所示结构的化合物。本发明将对特辛基苯氧乙酸组分和烷基苯酚或者烷基苯醚组分混合后,对特辛基苯氧乙酸的熔点明显降低,并且对特辛基苯氧乙酸能够与烷基苯酚或者烷基苯醚形成氢键从而导致其在水溶液中的溶解度明显减小。本发明提供的混合萃取剂用于稀土的富集,可以避免乳化,降低洗脱的温度,显著提高稀土的总富集率。
224 | 一种N,N-二烃基酰胺羧酸化合物及其制备方法和应用 | CN113429312A | 发明专利 | 有效-授权 | 2021-06-24 | 2021-09-24 | C07C233/05(2006.01)I;C07C233/09(2006.01)I;C07C231/02(2006.01)I;C22B3/32(2006.01)I;C22B59/00(2006.01)I | 王艳良;肖文涛;吴玉远;林锦池 | 北京品源专利代理有限公司; 厦门钨业股份有限公司 | 北京品源专利代理有限公司 | 本发明提出了一种N,N‑二烃基酰胺羧酸化合物及其制备方法和应用。所述的N,N‑二烃基酰胺羧酸化合物可作为萃取剂用于从低浓度稀土原料中富集稀土元素,从混合稀土原料中分离和提纯钇元素,从混合稀土原料中分离铝、铁、放射性钍、放射性铀和锕等元素。该化合物合成简单,成本低廉,作为萃取剂化学稳定性好,能够耐受强酸和强碱而不发生分解。
225 | 一种分离稀土元素的方法 | CN113430373A | 发明专利 | 有效-授权 | 2021-06-30 | 2021-09-24 | C22B3/32(2006.01)I;C22B59/00(2006.01)I;C07C227/04(2006.01)I;C07C229/12(2006.01)I;C07C229/30(2006.01)I;C07C231/02(2006.01)I;C07C233/05(2006.01)I;C07C233/09(2006.01)I | 王艳良;肖文涛;吴玉远;林锦池 | 上海弼兴律师事务所; 厦门钨业股份有限公司 | 上海弼兴律师事务所 | 本发明提出了一种分离稀土元素的方法,使用N,N‑二烃基胺基羧酸化合物作为用于分离稀土元素的萃取剂,该萃取剂能够从混合稀土原料中分离和提纯钇元素;包括以下步骤:a)、将萃取剂与有机溶剂混合,得到萃取剂溶液;b)、将所述萃取剂溶液与无机碱溶液混合,进行皂化,得到皂化的萃取剂溶液;c)、将所述皂化的萃取剂溶液与稀土溶液混合,进行萃取,钇在水相中富集,贫钇稀土在有机相中富集。该萃取剂合成简单,成本低廉,作为萃取剂化学稳定性好,能够耐受强酸和强碱而不发生分解。镧系元素与钇的分离系数优于环烷酸,因此能够取代环烷酸,具有良好的应用前景。
226 | 一种N,N-二烃基氨基羧酸化合物及其制备方法和应用 | CN113402406A | 发明专利 | 有效-授权 | 2021-06-30 | 2021-09-17 | C07C227/04(2006.01)I;C07C229/30(2006.01)I;C07C229/12(2006.01)I;C07C231/02(2006.01)I;C07C233/09(2006.01)I;C22B3/32(2006.01)I;C22B59/00(2006.01)I | 王艳良;肖文涛;吴玉远;林锦池 | 上海弼兴律师事务所; 厦门钨业股份有限公司 | 上海弼兴律师事务所 | 本发明提出了一种N,N‑二烃基氨基羧酸化合物及其制备方法和应用。所述的N,N‑二烃基氨基羧酸化合物可作为萃取剂用于从低浓度稀土原料中富集稀土元素,从混合稀土原料中分离和提纯钇元素,从混合稀土原料中分离铝、铁、放射性钍、放射性铀和锕等元素。该化合物合成简单,成本低廉,作为萃取剂化学稳定性好,能够耐受强酸和强碱而不发生分解。
227 | 一种电机转子冷却结构 | CN214205126U | 实用新型 | 有效-授权 | 2020-12-28 | 2021-09-14 | H02K1/27(2006.01)I;H02K1/32(2006.01)I | 陈秉垚;牟纳斯;邓栓;吴倩楠 | 厦门钨业股份有限公司 | -- | 本实用新型提供一种用于内嵌式转子的电机转子冷却结构,转子铁芯上开设有磁钢槽,磁钢位于磁钢槽内,磁钢槽包括位于转子铁芯和磁钢之间的空隙部,转子两端开有通气孔,通气孔的位置与空隙部的位置对应,通气孔和空隙部连通,以形成轴向贯通的空气通道,其中,转子的一端上的通气孔为具有内凹的导流结构的进气孔。不需要配合风扇即可利用磁钢槽风冷转子,具有较小的的轴向尺寸;对已经定型量产的电机,可以通过替换其原有的转子端部盖板或者平衡环,将其改造为本提案提供的电机转子冷却机构来冷却电机转子,改造后不会增加转子的轴向尺寸,也不会增加可能与其他零件干涉的凸起,不影响转子磁路的电磁设计。
228 | 一种化合物及制备方法、与应用 | CN113388735A | 发明专利 | 有效-授权 | 2021-07-21 | 2021-09-14 | C22B3/32(2006.01)I;C22B59/00(2006.01)I | 王艳良;钟可祥;肖文涛;吴玉远;林锦池 | 上海弼兴律师事务所; 厦门钨业股份有限公司 | 上海弼兴律师事务所 | 本发明涉及化学领域,尤其涉及一种化合物及制备方法、与应用。一种化合物,具有式(Ⅰ)所示结构;式(Ⅰ)中,R1和R2独立的选自C1~C9的烷基,n为1~20的自然数。本发明提供的化合物作为萃取剂能有效地将钇与镧系元素分离,与工业应用的环烷酸萃取剂相比,该化合物组分单一,化学结构稳定,萃取有机相浓度不降低,萃取性能稳定;并且,所述化合物对轻稀土元素和钇分离系数明显高于环烷酸,对重稀土元素和钇分离系数同样高于环烷酸,在分离能效上能完全取代环烷酸,具有十分良好的应用前景。
229 | 一种从稀土溶液中分离稀土元素的方法 | CN113388736A | 发明专利 | 有效-授权 | 2021-07-21 | 2021-09-14 | C22B3/32(2006.01)I;C22B59/00(2006.01)I | 王艳良;钟可祥;肖文涛;吴玉远;林锦池 | 上海弼兴律师事务所; 厦门钨业股份有限公司 | 上海弼兴律师事务所 | 本发明涉及一种从稀土溶液中分离稀土元素的方法,将具有式(I)结构的化合物活化后与稀土溶液进行反应;式(I)中,R1和R2独立的选自H或C1~C9的烷基,n为1~20的自然数,x为1~5的自然数,y为1~5的自然数。本发明提供的方法能有效地将钇与镧系元素分离,本发明使用指定的化合物作为萃取剂,与工业应用的环烷酸萃取剂相比,该化合物组分单一,化学结构稳定,萃取有机相浓度不降低,萃取性能稳定;并且,所述化合物对轻稀土元素和钇分离系数明显高于环烷酸,对重稀土元素和钇分离系数同样高于环烷酸,在分离能效上能完全取代环烷酸,具有十分良好的应用前景。
230 | 一种小体积的电机及风机 | CN214124997U | 实用新型 | 有效-授权 | 2020-11-03 | 2021-09-03 | H02K5/04(2006.01)I;H02K5/16(2006.01)I | 许艺青 | 厦门加减专利代理事务所(普通合伙); 厦门钨业股份有限公司 | 厦门加减专利代理事务所(普通合伙) | 本实用新型涉及电机技术领域,特别涉及一种小体积的电机及风机,包括机壳、安装在所述机壳上的前端盖、穿设于前端盖通孔的转轴以及设置在所述转轴上的轴承;所述前端盖外表面设置有轴承盖板;所述前端盖通孔的周沿具有向后延伸的圆筒部;所述圆筒部的后端具有朝所述转轴的中轴线径向延伸的凸缘;所述轴承位于所述圆筒部内且其外圈被限于所述凸缘与轴承盖板之间。本实用新型提供的小体积电机,将轴承盖板设置在前端盖外表面,并通过凸缘和轴承盖板轴向固定单个轴承,一方面使得本方案的操作空间大,易于安装,提高了电机的安装效率;另一方面,采用单个轴承,使得轴向空间缩小,大大减小了电机体积,简化了电机结构,降低了电机成本。
231 | 一种用于外转子电机的试验台架夹持工装 | CN214122416U | 实用新型 | 有效-授权 | 2020-11-30 | 2021-09-03 | G01R31/34(2006.01)I;G01R1/04(2006.01)I | 陈有宏;张洵;蔡锋宾 | 厦门加减专利代理事务所(普通合伙); 厦门钨业股份有限公司 | 厦门加减专利代理事务所(普通合伙) | 本实用新型涉及电机试验台架加持工装技术应用,特别涉及一种用于外转子电机的试验台架夹持工装,其中,所述用于外转子电机的试验台架夹持工装,包括出线端传动轴固定组件和输出端支撑组件,所述输出端支撑组件包括支撑架以及设于支撑架上并且一端与电机的输出端平键连接的过渡法兰。本实用新型提供的用于外转子电机的试验台架夹持工装,在台架上进行测试外转子电机的性能时,使得外转子电机在空间上能根据需要进行调节,保证扭矩传感器与外转子电机对中精确、稳固连接,同时起到支撑作用。
232 | 一种N,N-二烃基酰胺羧酸化合物及其制备方法和应用 | CN113321593A | 发明专利 | 有效-授权 | 2021-06-24 | 2021-08-31 | C07C233/05(2006.01)I;C07C233/09(2006.01)I;C07C231/02(2006.01)I;C22B3/32(2006.01)I;C22B59/00(2006.01)I | 王艳良;肖文涛;吴玉远;林锦池 | 北京品源专利代理有限公司; 厦门钨业股份有限公司 | 北京品源专利代理有限公司 | 本发明提出了一种N,N‑二烃基酰胺羧酸化合物及其制备方法和应用。所述的N,N‑二烃基酰胺羧酸化合物可作为萃取剂用于从低浓度稀土原料中富集稀土元素,从混合稀土原料中分离和提纯钇元素,从混合稀土原料中分离铝、铁、放射性钍、放射性铀和锕等元素。该化合物合成简单,成本低廉,作为萃取剂化学稳定性好,能够耐受强酸和强碱而不发生分解。
233 | 一种电机转轴散热结构 | CN214014068U | 实用新型 | 有效-授权 | 2020-12-03 | 2021-08-20 | H02K9/19(2006.01)I;H02K7/00(2006.01)I;H02K5/04(2006.01)I | 邓栓;牟纳斯;陈秉垚 | 北京集佳知识产权代理有限公司; 厦门钨业股份有限公司 | 北京集佳知识产权代理有限公司 | 本实用新型公开了一种电机转轴散热结构,包括空心转轴和喷管,所述喷管的输出口靠近所述空心转轴的头部,所述喷管用于向所述空心转轴的内部输送用于冷却所述空心转轴的冷却介质;所述空心转轴的内部设有与所述空心转轴固接的扰流组件,通过所述扰流组件跟随所述空心转轴旋转以搅动所述空心转轴内的冷却介质并能够推动冷却介质沿远离所述喷管的输出口的方向流动。上述电机转轴散热结构能够对冷却介质起到搅动和推动的作用,从而达到强化对流散热以及降低冷却介质在转轴内的流动阻力的目的,并可以将转轴的热量传递至扰流组件,从而提升散热的效率;同时,上述电机转轴散热结构还可以降低生产成本,其可行性和通用性更高。
234 | 一种通讯电路及通讯系统 | CN214011774U | 实用新型 | 有效-授权 | 2021-01-20 | 2021-08-20 | G05B19/042(2006.01)I | 庄学添;高佳圣;吕吉炜;林奕群;戴颖超;谢扬旭 | 北京集佳知识产权代理有限公司; 厦门钨业股份有限公司 | 北京集佳知识产权代理有限公司 | 本实用新型公开了一种通讯电路,包括逻辑开关模块、控制模块;逻辑开关模块的输入端用于通过N个输入接口连接输入设备,逻辑开关模块的输出端用于连接处理模块;控制模块用于向逻辑开关模块发送第i控制信号,控制逻辑开关模块导通第i通道,以连通第i输入接口和处理模块;还包括多个分别设置于逻辑开关模块的各通道上的信号调整模块,信号调整模块用于将自第i输入接口输入的第i输入信号调整为电压值在处理模块的输入电压范围内的电压信号。通过不同的信号调整模块将不同类型的模拟信号调整为电压值在处理模块的输入电压范围内的电压信号,可以使后端的同一个处理模块接口接收不同的传感器输出的模拟信号。
235 | 一种外转子电机测试胀紧式连接机构及测试系统 | CN213956783U | 实用新型 | 有效-授权 | 2020-11-03 | 2021-08-13 | G01M15/00(2006.01)I;G01M15/02(2006.01)I | 陈子豪;陈昕伟;张春波;尚立库 | 厦门加减专利代理事务所(普通合伙); 厦门钨业股份有限公司 | 厦门加减专利代理事务所(普通合伙) | 本实用新型涉及外转子电机测试技术领域,特别涉及一种外转子电机测试胀紧式连接机构及测试系统,其中,一种外转子电机测试胀紧式连接机构,包括通过螺栓相连接的过渡法兰和胀紧法兰,所述过渡法兰包括过渡法兰盘及设于所述过渡法兰盘上的过渡法兰轴和过渡法兰环;所述过渡法兰轴设于所述过渡法兰盘的一侧,所述过渡法兰轴用于与扭矩传感器相连接;所述过渡法兰环设于所述过渡法兰盘的另一侧,所述过渡法兰环外套设有所述胀紧法兰;本实用新型提供的胀紧式连接机构和测试系统,避免外转子电机直接与扭矩传感器等高精度测试设备直接连接,减小了对扭矩传感器等高精度测试设备的损害,进而提高了测试数据准确度,降低了生产成本。
236 | 直线平板电机定子、直线平板电机 | CN213906392U | 实用新型 | 有效-授权 | 2020-11-05 | 2021-08-06 | H02K1/14(2006.01)I;H02K1/17(2006.01)I;H02K16/00(2006.01)I;H02K41/02(2006.01)I | 林启芳;蔡锋宾;刘伟;吴倩楠;尚立库 | 厦门钨业股份有限公司 | -- | 本实用新型提出一种高磁钢利用率的直线平板电机定子,包括由第一定子模块、第二定子模块和第三定子模块中两种以上的定子模块的组合;第一定子模块包括从左向右依次连接的第一导磁块、第一磁钢和第二导磁块,第一磁钢的励磁方向向左;第二定子模块包括从左向右依次连接的第一导磁块、第二磁钢和第二导磁块,第二磁钢的励磁方向向右;第三定子模块包括从左向右依次连接的第一导磁块、第一磁障和第二导磁块。本实用新型还提出了一种直线平板电机,其包括上述的直线平板电机定子。磁钢用量减少一半,提高了磁钢的利用率。
237 | 一种苯氧羧酸类固相萃取剂、其制备方法及应用 | CN113201649A | 发明专利 | 有效-授权 | 2021-05-07 | 2021-08-03 | C22B3/32(2006.01)I;C22B59/00(2006.01)I | 林锦池;王艳良;王亚兵 | 北京集佳知识产权代理有限公司; 厦门钨业股份有限公司 | 北京集佳知识产权代理有限公司 | 本发明涉及稀土富集和分离技术领域,尤其涉及一种苯氧羧酸类固相萃取剂、其制备方法及应用。所述苯氧羧酸类固相萃取剂具有式(Ⅰ)所示结构;式(I)中,n为线性聚合苯氧羧酸的聚合度,n为2~100的自然数,R为C1~C8的烷基。本发明提供的苯氧羧酸类固相萃取剂在常温下为固态,能够选择性萃取稀土离子。将苯氧羧酸类固相萃取剂通过造粒成微球填充在柱体里,低浓度稀土离子通过时在固液界面发生选择性吸附从而得到富集,且稀土离子的富集率较高。实验结果表明,采用本发明的苯氧羧酸类固相萃取剂能够从低浓度稀土溶液中富集回收稀土元素,稀土离子的富集效果较优。
238 | 离子交换柱的安装装置 | CN213699910U | 实用新型 | 有效-授权 | 2020-10-27 | 2021-07-16 | B01J47/02(2017.01)I | 漆辉杏;陈杰;王海军 | 北京景闻知识产权代理有限公司; 厦门钨业股份有限公司 | 北京景闻知识产权代理有限公司 | 本实用新型公开了一种离子交换柱的安装装置,离子交换柱的安装装置包括:安装支架;固定板,固定板水平放置在安装支架上,固定板上适于穿设有至少一个离子交换柱,且离子交换柱适于与固定板固定连接,固定板与离子交换柱的底部的距离为h,离子交换柱的长度为H,其中h、H满足:h/H≥1/2。根据本实用新型的离子交换柱的安装装置,通过将固定板放置在安装支架上,离子交换柱穿设在固定板上,且离子交换柱与固定板固定连接,既可以保证离子交换柱在工作时垂直放置,保证子交换柱内部的离子交换反应的正常进行,又可以实现快速更换树脂或其他操作,且操作简单,成本低,同时大幅提高了离子交换柱的使用率。
239 | 一种储能泄放电路和变频器 | CN213717841U | 实用新型 | 有效-授权 | 2020-11-12 | 2021-07-16 | H02M1/14(2006.01)I;H02M1/15(2006.01)I;H02M3/158(2006.01)I;H02M5/42(2006.01)I;H02M5/458(2006.01)I | 高佳圣 | 北京集佳知识产权代理有限公司; 厦门钨业股份有限公司 | 北京集佳知识产权代理有限公司 | 本申请公开了一种储能泄放电路和变频器,其中,储能泄放电路包括:用于对输入的第一直流电进行滤波、调压,并输出第二直流电的储能泄放模块;用于采集第一直流电或第二直流电的采集模块;用于根据采集模块所采集的第一直流电或第二直流电控制储能泄放模块中开关管的导通或关断,以使第二直流电保持在预设范围的控制模块。利用该储能泄放电路来代替现有技术中变频器中的电解电容来对变频器中整流模块所输出的第一直流电进行滤波与调压,可以使得变频器输出稳定的交流电。显然,由于薄膜电容具有体积小、成本低、耐高温和使用寿命长的优点,所以,在降低变频器造价成本和体积的同时,也可以增加变频器的使用寿命。
240 | 对中工装及电机测试系统的对中工装 | CN213688186U | 实用新型 | 有效-授权 | 2020-08-07 | 2021-07-13 | G01B5/252(2006.01)I;G01M15/02(2006.01)I;G01M15/00(2006.01)I | 孙起升;邹松;黄钇欣 | 厦门市首创君合专利事务所有限公司; 厦门钨业股份有限公司 | 厦门市首创君合专利事务所有限公司 | 本实用新型提供了一种对中工装及电机测试系统的对中工装,包括底座、第一平移装置、第二平移装置、第三平移装置和零件安装座;所述第一平移装置、第二平移装置使零件安装座于水平面位移且第一平移装置和第二平移装置的平移方向相互垂直,所述第三平移装置使零件安装座于垂直面位移;所述第一平移装置包括第一平移座及第一调整块;所述第一调整块与所述底座固定连接,第一调节件的两端分别连接所述第一调整块及所述第一平移座,通过第一调节件作用于所述第一平移座使得所述第一调整块与第一平移座的相对距离改变;应用本技术方案可实现同时精准调整多个自由度。
241 | 一种电机液冷结构 | CN113078764A | 发明专利 | 实审 | 2021-04-01 | 2021-07-06 | H02K5/20(2006.01)I;H02K9/19(2006.01)I | 牟纳斯;邓栓;陈秉垚 | 厦门钨业股份有限公司 | -- | 摘要本发明属于电机冷却技术领域,本发明提供一种电机液冷结构,包括设置于机壳内的冷却流道,冷却流道具有至少一个进液口和至少一个出液口,至少一条设置于冷却流道中的隔流板,隔流板将冷却流道分为至少两条分流支道,冷却流道还包括多个开设于隔流板、连通隔流板两侧的分流支道的连通槽,连通槽的两端连接压强不同的两个区域。通过在隔流板上的斜切槽增加了流道内的对流换热面积,并促进不同分支流道间的流体混合,增强扰流,破坏流道内壁面上的流体边界层,提升对流换热系数。
242 | 一种WC基硬质合金粉体及其定量表征方法和硬质合金 | CN113042730A | 发明专利 | 有效-授权 | 2021-03-16 | 2021-06-29 | B22F1/052(2022.01)I;B22F1/06(2022.01)I;B22F1/12(2022.01)I;G01N15/00(2006.01)I;B22F9/04(2006.01)I;C22C1/05(2006.01)I;C22C29/08(2006.01)I;C22C29/02(2006.01)I | 张太全;刘超;吴松毅;蔡晓康;郑文庆 | 北京集佳知识产权代理有限公司; 厦门钨业股份有限公司 | 北京集佳知识产权代理有限公司 | 本发明提供了一种WC基硬质合金粉体,包括:所述WC基硬质合金粉体的颗粒等效直径D:3D0≤D≤3.5D0的数量少于5个且D>3.5D0的数量0个;颗粒圆度F:0.05≤F≤0.1的数量少于30个且F<0.05的数量少于15个;颗粒长径比Z:4.0≤Z≤4.5的数量少于8个且Z>4.5的数量0个;并且分形维数DL:DL≤1.15。本发明通过直接批量化定量表征混料后粉体的单颗粒形貌特性,数据直观可靠,可直接判定混料工艺是否合适,大大减少检测周期和制备成本。本发明提供的WC基硬质合金粉体能够制备得到性能较好的硬质合金。本发明还提供了一种WC基硬质合金粉体的定量表征方法和硬质合金的制备方法。
243 | 一种吸水泵直驱电机的防泄漏结构和电机直驱吸水泵 | CN213540731U | 实用新型 | 有效-授权 | 2020-07-21 | 2021-06-25 | F04D13/06(2006.01)I;F04D29/12(2006.01)I | 王顺德;尚立库;黄兆荣;郑鹏兴;徐静媛;郑达彬;赖永楷;卢俊锦 | 厦门市首创君合专利事务所有限公司; 厦门钨业股份有限公司 | 厦门市首创君合专利事务所有限公司 | 本实用新型提供了一种吸水泵直驱电机的防泄漏结构,包括:电机、吸水泵、泄漏回流管道;所述电机通过法兰盘连接至吸水泵,使得电机的输出转轴伸入吸水泵中并驱动吸水泵的叶轮转动;所述输出转轴与法兰盘之间设置有密封件;所述泄漏回流管道的一端连通至吸水泵的低压入水口,利用低压入水口产生的负压将从密封件中泄漏的液体吸入低压入水口,避免电机因进水而损坏,从而增加了电机的使用寿命。
244 | 潜水泵电机测试装置 | CN213544760U | 实用新型 | 有效-授权 | 2020-08-20 | 2021-06-25 | G01R31/34(2006.01)I;G01F23/00(2006.01)I | 周坤;王炜 | 厦门市首创君合专利事务所有限公司; 厦门钨业股份有限公司 | 厦门市首创君合专利事务所有限公司 | 本实用新型提供了一种潜水泵电机测试装置,包括电机水箱;所述电机水箱用于放置被测电机;所述电机水箱的侧面设置有第一让位口;还包括可拆卸地安装于电机水箱的转接盘;所述电机水箱的外侧且位于所述第一让位口的外圈设置有第一止口,所述转接盘设置有与第一止口匹配的第二止口;所述第一止口和第二止口之间设置有第一密封装置;所述转接盘的中部向远离水箱的方向凹陷从而形成让位槽,所述让位槽的中部开设有第二让位口;所述被测电机设置有前端盖;所述前端盖穿过第一让位口并顶抵所述让位槽;所述前端盖与让位槽之间设置有第二密封装置。应用本技术方案可实现兼备密封性能、及适用于多种类型电机的测试装置。
245 | 从含有硅钨杂多酸渣中回收钨的方法 | CN112941343A | 发明专利 | 驳回 | 2021-01-29 | 2021-06-11 | C22B34/36(2006.01)I;C22B7/04(2006.01)I | 杨文波;黄文璞 | 北京景闻知识产权代理有限公司; 厦门钨业股份有限公司 | 北京景闻知识产权代理有限公司 | 摘要本发明公开了从含有硅钨杂多酸渣中回收钨的方法,该方法包括:(1)利用热水对含有硅钨杂多酸渣进行调浆、压滤并水洗至中性,以便使得部分钨浸出,得到第一滤液和第一滤渣;(2)将所述第一滤渣进行球磨后加入第一辅材和第二辅材进行第一煮并过滤,以便得到第二滤液和第二滤渣;以及(3)将所述第二滤渣中加入第三辅材并进行第二煮并过滤,以便得到第三滤液和尾渣。该方法能够有效解决含有硅钨杂多酸渣中回收钨的问题,进而将萃取过程析出的硅钨杂多酸中的钨及时回收,并返回流程使用,有效降低钨损失。该方法工艺简便,容易实施,且成本低。
246 | 一种永磁同步电机和永磁同步电机转子结构 | CN213402602U | 实用新型 | 有效-授权 | 2020-10-10 | 2021-06-08 | H02K1/22(2006.01)I;H02K1/27(2006.01)I | 吴倩楠;蔡锋宾;尚立库;林启芳 | 北京集佳知识产权代理有限公司; 厦门钨业股份有限公司 | 北京集佳知识产权代理有限公司 | 本实用新型公开了一种永磁同步电机和永磁同步电机转子结构,永磁同步电机转子结构包括:转子铁芯和沿转子铁芯周向间隔且独立设置的若干磁极结构,磁极结构包括一个导磁块和至少一块磁钢,导磁块设于磁钢的表面,磁钢位于转子铁芯与导磁块之间并将转子铁芯与导磁块隔开。由于本装置中各个磁极结构之间为间隔设置,也即各个导磁块间隔设置、相互独立分离,不存在隔磁桥,因此,大部分的磁力线会优先通过导磁块与电机定子形成匝链,大大降低漏磁现象,从而有效提高磁钢利用率,降低磁钢成本。且本装置结构简单,使用方便,可以进行推广使用。
247 | 从含钨磷酸铵盐渣中回收钨的方法 | CN112921191A | 发明专利 | 驳回 | 2021-01-26 | 2021-06-08 | C22B34/36(2006.01)I;C22B7/00(2006.01)I | 卢寄万;王永洪 | 北京景闻知识产权代理有限公司; 厦门钨业股份有限公司 | 北京景闻知识产权代理有限公司 | 本发明公开了一种从含钨磷酸铵盐渣中回收钨的方法,包括以下步骤:S1、在第一预设温度下,对母料进行搅拌处理,以形成浆料;S2、在第二预设温度下,向浆料加入碱性化合物,并控制PH值在预设范围的条件下,搅拌以得到反应液;S3、对反应液进行压滤,分离得到尾渣与含钨料液;其中,碱性化合物为碳酸钠,母料为含钨磷酸铵盐渣。根据本发明实施例的从含钨磷酸铵盐渣中回收钨的方法,通过在第一预设温度和第二预设温度的条件下,加入碳酸钠,使得溶液环境处于碱性环境,钨更易从磷酸铵盐渣中析出,回收率更高,有效降低能源浪费。其不仅工艺和设备简单,而且辅材使用量较少,辅材成本低,可有效的降低处理成本。
248 | 除钼渣的处理方法 | CN112899482A | 发明专利 | 有效-授权 | 2021-01-15 | 2021-06-04 | C22B7/00(2006.01)I;C22B34/34(2006.01)I;C22B34/36(2006.01)I;C22B15/00(2006.01)I | 杜庆华;陈杰;王海军 | 北京景闻知识产权代理有限公司; 厦门钨业股份有限公司 | 北京景闻知识产权代理有限公司 | 本发明公开了一种除钼渣的处理方法,除钼渣中含有铜、钨和钼,处理方法包括以下步骤:S1、检测除钼渣中钨、钼和水分含量,按照预定固液比加入反应物,对除钼渣进行第一浸出处理,获得第一滤渣和第一滤液,第一滤渣包括硫铜渣,第一滤液包括钨钼浸出液;S2、对第一滤液进行第二浸出处理,以用于获得第二滤渣和第二滤出液,第二滤渣包括钨沉淀和钼沉淀;S3、对第二滤渣进行第三浸出处理,获得第三滤出液,第三滤出液中包括钨溶液和钼溶液;S4、对第三滤出液进行钨钼分离处理。根据本发明的除钼渣的处理方法能够针对原除钼渣中含钨含钼偏高或存放已久被氧化的混合处理,提高对于除钼渣中钨钼铜的有效回收。
249 | 一种无隔磁桥凸极永磁同步电机转子 | CN112910124A | 发明专利 | 实审 | 2021-04-09 | 2021-06-04 | H02K1/24(2006.01)I;H02K1/27(2006.01)I | 蔡锋宾;吴倩楠;谢蔓 | 北京集佳知识产权代理有限公司; 厦门钨业股份有限公司 | 北京集佳知识产权代理有限公司 | 本发明公开了一种无隔磁桥凸极永磁同步电机转子,包括磁钢外铁芯与磁钢内铁芯,磁钢外铁芯沿其外周均布有若干个安装槽,每个安装槽均沿磁钢外铁芯的轴向贯通于磁钢外铁芯的两端,磁钢内铁芯配合插装于安装槽内,且磁钢内铁芯与磁钢外铁芯之间设有非导磁材料的填充层。利用非导磁材料的填充层使磁钢内铁芯与磁钢外铁芯没有直接接触,增大磁钢内铁芯所在位置的磁阻,利用磁阻转矩能够显著增大电机的转矩密度和功率密度,从而在达到相同输出扭矩的情况下,减少单台电机的磁钢用量。且相比于内嵌式的电机没有隔磁桥,降低电机漏磁系数。
250 | 钨冶炼的钨钼解析方法 | CN112877540B | 发明授权 | 有效-授权 | 2021-01-13 | 2021-06-01 | C22B3/42 | 许圳安;唐娟娟;王海军 | 北京景闻知识产权代理有限公司; 厦门钨业股份有限公司 | 北京景闻知识产权代理有限公司 | 本发明公开了一种钨冶炼的钨钼解析方法,包括以下步骤:S1、将具有钨酸铵和钼酸铵的第一混合溶液硫化处理,得到硫化后的第二混合溶液;S2、将硫化后的第二混合溶液导入离子交换柱,以吸附钼离子,钨离子进入交后液;S3、配置解析剂,向分离出钨离子的交后液中导入第一体积的解析剂形成解钨液,解析后的解钨液和洗涤水进行脱氨处理;S4、对吸附有钼离子的离子交换柱进行预处理;S5、向预处理后的离子交换柱导入第二体积的解析剂形成解钼液,解析后的解钼液和洗涤水进行脱氨处理。根据本发明的钨冶炼的钨钼解析方法,以氯化钠和氢氧化钠作为解析剂,能够有效节约水资源,缩短作业周期,降低脱氨治理成本。
251 | 钨冶炼的钨钼解析方法 | CN112877540A | 发明专利 | 有效-授权 | 2021-01-13 | 2021-06-01 | C22B3/42(2006.01)I;C22B34/36(2006.01)I;C22B34/34(2006.01)I | 许圳安;唐娟娟;王海军 | 北京景闻知识产权代理有限公司; 厦门钨业股份有限公司 | 北京景闻知识产权代理有限公司 | 本发明公开了一种钨冶炼的钨钼解析方法,包括以下步骤:S1、将具有钨酸铵和钼酸铵的第一混合溶液硫化处理,得到硫化后的第二混合溶液;S2、将硫化后的第二混合溶液导入离子交换柱,以吸附钼离子,钨离子进入交后液;S3、配置解析剂,向分离出钨离子的交后液中导入第一体积的解析剂形成解钨液,解析后的解钨液和洗涤水进行脱氨处理;S4、对吸附有钼离子的离子交换柱进行预处理;S5、向预处理后的离子交换柱导入第二体积的解析剂形成解钼液,解析后的解钼液和洗涤水进行脱氨处理。根据本发明的钨冶炼的钨钼解析方法,以氯化钠和氢氧化钠作为解析剂,能够有效节约水资源,缩短作业周期,降低脱氨治理成本。
252 | 一种高钼高磷白钨矿的处理方法 | CN112877549A | 发明专利 | 有效-授权 | 2021-01-14 | 2021-06-01 | C22B34/36(2006.01)I;C22B3/06(2006.01)I;C22B3/08(2006.01)I;C22B3/10(2006.01)I;C22B3/44(2006.01)I | 杜庆华;黄建华 | 厦门市精诚新创知识产权代理有限公司; 厦门钨业股份有限公司 | 厦门市精诚新创知识产权代理有限公司 | 本发明涉及一种高钼高磷白钨矿的处理方法,包括以下步骤:预处理:将高钼高磷白钨矿和酸性溶液混合调浆,常温反应后过滤洗涤,得到渣相1和酸液1;所述常温反应余酸控制在40‑50g/l;酸分解:取渣相1,加入酸性溶液进行调浆,加热反应后,冷却过滤,得到渣相2和酸液2;所述加热反应余酸控制在180‑200g/l,反应温度为80‑100℃;钨酸氨溶:取渣相2加入氨水,加热反应后过滤洗涤,得到钨酸氨溶液。本发明提供的高钼高磷白钨矿的处理方法,通过预处理和酸分解工艺条件的控制,实现了钨与钼、磷杂质元素的分离,钨的回收率高,同时可以降低生产成本。
253 | 钨钼分离方法 | CN112877539A | 发明专利 | 有效-授权 | 2021-01-14 | 2021-06-01 | C22B3/22(2006.01)I;C22B34/36(2006.01)I | 杜庆华;陈杰;王海军 | 北京景闻知识产权代理有限公司; 厦门钨业股份有限公司 | 北京景闻知识产权代理有限公司 | 本发明公开了一种钨钼分离方法,包括以下步骤:S1、将含有钨钼的料液进行一次蒸发结晶,经过一次过滤后得到一次母液和一次结晶仲钨酸铵;S2、将一次母液进行二次蒸发结晶,经过二次过滤后得到二次母液和二次结晶仲钨酸铵;S3、将步骤S2得到的所述二次母液进行钨钼分离;S4、将步骤S2得到的所述二次结晶仲钨酸铵煅烧成黄钨后,将至少一部分黄钨加入步骤S1中的料液中;S5、将步骤S1中加入有步骤S4的黄钨后得到的所述一次结晶仲钨酸铵煅烧成黄钨后,将得到的黄钨溶于浓氨水,得到氨溶二段液。根据本发明的钨钼分离方法,通过采用两次蒸发结晶的方式,提高了蒸发结晶高钼仲钨酸铵中的钨钼比,减少了钼进入后续除钼系统的比例,降低了后续除钼成本。
254 | 钨冶炼协同除硅的方法 | CN112853123A | 发明专利 | 驳回 | 2021-01-18 | 2021-05-28 | C22B34/36(2006.01)I;C22B3/44(2006.01)I;C22B3/42(2006.01)I | 杨正;许圳安;王海军 | 北京景闻知识产权代理有限公司; 厦门钨业股份有限公司 | 北京景闻知识产权代理有限公司 | 本发明公开了一种钨冶炼协同除硅的方法,包括以下步骤:S1、将钨矿与除硅剂、磷酸钠和水混合,得到第一浆料;S2、在预设温度和预设压力条件下,对第一浆料进行处理,得到处理后的料液;S3、向料液中加入除磷剂,得到第二浆料;S4、将第二浆料进行过滤,得到钨渣和钨酸钠浓料;其中,除硅剂包括铝酸钠和氧化镁。根据本发明的钨冶炼协同除硅的方法,通过使用铝酸钠和氧化镁作为除硅剂进行协同除硅,不会和其他杂质反应而引入新的杂质,铝酸钠还可起到絮凝剂的作用,使生成的不溶物质沉淀颗粒变大,易于从浆料中析出,达到更好的除硅效果,提高了产品钨的品质,而且氧化镁价格低廉,可有效地节约钨除硅成本,大大降低了钨的生产成本。
255 | 白钨分解方法 | CN112831655A | 发明专利 | 驳回 | 2021-01-04 | 2021-05-25 | C22B3/10(2006.01)I;C22B34/36(2006.01)I | 许圳安;陈杰;吴道奕;王海军 | 北京景闻知识产权代理有限公司; 厦门钨业股份有限公司 | 北京景闻知识产权代理有限公司 | 本发明公开了一种白钨分解方法,包括以下步骤:S1、计算测定样品中浸出氧化钨所需的含磷添加剂的量,记为第一加量;S2、对测定样品中的碳酸钙的含量测定;S3、根据测定样品中的碳酸钙的含量计算在碱性条件下消耗该含量的碳酸钙所需要的含磷添加剂的量,记为第二加量;S4、将第一加量与第二加量求和,获取测定样品需要消耗的含磷添加剂的总量;S5、根据步骤S4中的总量,计算待处理的白钨矿石分解时需要添加的含磷添加剂的量;S6、在碱性条件下,根据步骤S5中计算的含磷添加剂的量向待处理的白钨矿石中加入含磷添加剂进行白钨分解。根据本发明的白钨分解方法,采用测定碳酸钙的含量计算含磷添加剂的第二加量,提高了含磷添加剂的添加量的准确性。
256 | 单三相能量回馈电路 | CN213243841U | 实用新型 | 有效-授权 | 2020-09-08 | 2021-05-18 | H02P3/18(2006.01)I;H02J3/38(2006.01)I;H02M7/797(2006.01)I;H02M3/155(2006.01)I | 庄学添 | 厦门钨业股份有限公司 | -- | 本实用新型属于变频电路技术领域,本实用新型提供一种单三相能量回馈电路,包括依次连接的单相整流逆变电路、升降压电路和三相整流逆变电路,还包括控制电路,在所述控制电路的控制下,所述单向整流逆变电路和所述三相整流逆变电路可以切换至整流模式,也可以切换至逆变模式,所述升降压电路可以切换至升压模式,也可以切换至降压模式。通过控制电路进行调节,可以将制动能量回馈给电网。
257 | 一种钨冶炼除硅的方法 | CN109825724B | 发明授权 | 有效-授权 | 2019-03-13 | 2021-05-14 | C22B34/36(2006.01)I;C22B3/44(2006.01)I | 许圳安;郑枝木;王海军 | 厦门市精诚新创知识产权代理有限公司; 厦门钨业股份有限公司 | 厦门市精诚新创知识产权代理有限公司 | 本发明属于钨冶金技术领域,公开了一种钨冶炼除硅的方法,包括:(1)将钨矿与除硅剂、磷酸钠和水混匀,得到料浆A,之后将所述浆料A进行高温高压反应,将所得反应产物除磷,得到浆料B;(2)将所述浆料B过滤,所得滤液即为经除硅后的产物。本发明通过将钨矿与除硅剂、磷酸钠和水混匀,经高温高压反应,使得钨矿中的二氧化硅与除硅剂(如铝酸钠)反应而转化为沉淀(如铝硅酸钠沉淀),该沉淀在后续的过滤工序中进入钨渣固体中,从而有效降低了钨酸钠滤液中的硅含量,除硅率能够达到95%以上,从而为后续的离子交换处理工序提供的交前液杂质含量低,提高了产品合格率,降低了废水除硅成本。
258 | 一种二苯氨基氧代羧酸萃取剂、其制备方法及应用 | CN112760481A | 发明专利 | 撤回 | 2020-12-22 | 2021-05-07 | C22B3/32(2006.01)I;C22B59/00(2006.01)I | 王艳良;吴玉远;肖文涛;林锦池 | 北京集佳知识产权代理有限公司; 厦门钨业股份有限公司 | 北京集佳知识产权代理有限公司 | 本发明涉及稀土资源回收技术领域,尤其涉及一种二苯氨基氧代羧酸萃取剂、其制备方法及应用。所述二苯氨基氧代羧酸萃取剂具有式(Ⅰ)所示结构;式(I)中,R1和R2独立的选自H或C1~C9的烷基,n为1~6的自然数。本发明提供的二苯氨基氧代羧酸萃取剂能有效地将钇与镧系元素分离,与工业应用的环烷酸萃取剂相比,该萃取剂组分单一,化学结构稳定,萃取有机相浓度不降低,萃取性能稳定;并且,所述二苯氨基氧代羧酸类萃取剂对轻稀土元素和钇分离系数明显高于环烷酸,对重稀土元素和钇分离系数同样高于环烷酸,在分离能效上能完全取代环烷酸,具有十分良好的应用前景。
259 | 一种适合生产工序中快速鉴定仲钨酸铵湿料含硫的方法 | CN112730402A | 发明专利 | 实审 | 2020-12-24 | 2021-04-30 | G01N21/82(2006.01)I | 胡富纯; 苏志宏 | 北京景闻知识产权代理有限公司; 厦门钨业股份有限公司 | 北京景闻知识产权代理有限公司 | 本发明涉及一种适合生产工序中快速鉴定仲钨酸铵湿料含硫的方法,该方法快速简单,方法准确性高。
260 | 钨矿分解的尾气处理方法 | CN112705002A | 发明专利 | 驳回 | 2021-01-13 | 2021-04-27 | B01D53/00(2006.01)I;B01D53/14(2006.01)I | 杨正;陈杰;许圳安 | 北京景闻知识产权代理有限公司; 厦门钨业股份有限公司 | 北京景闻知识产权代理有限公司 | \N本发明公开了一种钨矿分解的尾气处理方法,包括以下步骤:S1、将钨矿分解产生的尾气进行降温处理,得到低温废气;S2、将所述低温废气通过紫外光进行一次处理,得到光解后的废气;S3、将光解后的所述废气通过第一处理液进行二次处理,并排出二次处理后的废气。根据本发明实施例的钨矿分解的尾气处理方法,通过将钨矿分解过程中产生的尾气降温处理后,进行紫外光分解,将有毒、有异味的气体解离成无毒、无异味且对环境友好的低分子化合物,提高尾气处理的彻底性,保证处理后的尾气不会对环境造成影响。
261 | 一种高比重钨合金粉末及其制备方法 | CN112692294A | 发明专利 | 有效-授权 | 2020-12-22 | 2021-04-23 | B22F9/02(2006.01)I;B22F9/04(2006.01)I;B22F1/14(2022.01)I | 郭秋实;王威;刘春佳;宋久鹏 | 厦门钨业股份有限公司; 广州三环专利商标代理有限公司 | 广州三环专利商标代理有限公司 | 本发明提供了一种高比重钨合金粉末及其制备方法,属于3D打印材料领域。本发明在保护气保护下将金属粉末、成形剂和溶剂混合球磨,得到粉末颗粒尺寸为1.8~2.5μm、流速为3.0~3.5L/H并且固含量为75~85%的料浆,再将料浆进行离心喷雾干燥造粒,筛分,得到高比重钨合金粉末。本发明通过控制所得料浆满足上述三个指标,使所得高比重钨合金粉末的粒径为18~48μm,粒径18~40μm的球形粉末重量占比95%以上,霍尔流速≤8s/50g,球形度98%以上,松装密度为理论密度的30%~40%,实心率≥98%,适用于3D打印;进一步通过在保护气保护下进行球磨、离心喷雾干燥造粒以及筛分,控制所得高比重钨合金粉末的氧含量不高于60ppm。本发明工艺简单,投资和生产成本低,适于工业化生产。
262 | 酸性废气处理系统 | CN112691528A | 发明专利 | 驳回 | 2020-12-28 | 2021-04-23 | B01D53/75(2006.01)I;B01D53/40(2006.01)I;B01D53/78(2006.01)I;B01D53/44(2006.01)I;B01D53/76(2006.01)I | 漆辉杏 | 北京景闻知识产权代理有限公司; 厦门钨业股份有限公司 | 北京景闻知识产权代理有限公司 | 本发明公开了一种酸性废气处理系统,所述酸性废气处理系统包括:碱性喷淋塔,所述碱性喷淋塔具有废气进口、废气出口和排液口,所述碱性喷淋塔通过向酸性废气喷淋碱性喷淋液以将所述酸性废气中和成中性气体;氧化反应塔,所述氧化反应塔具有中性气体进口、中性气体出口和排废口,所述中性气体进口与所述废气出口连通,所述氧化反应塔通过氧化对由所述废气出口进入所述中性气体进口的中性气体中的有机物进行净化;风机,所述风机设于所述废气进口处、所述中性气体出口处或者所述废气出口与所述中性气体进口之间。根据本发明实施例的酸性废气处理系统,具有操作简便、环保可靠等优点。
263 | 一体式驱动电机装置 | CN213027599U | 实用新型 | 有效-授权 | 2020-07-15 | 2021-04-20 | H02K5/04(2006.01)I;H02K5/10(2006.01)I;H02K5/124(2006.01)I;H02K11/33(2016.01)I | 张洵;蔡锋宾 | 厦门钨业股份有限公司 | -- | 本实用新型提供一种一体式驱动电机装置,驱动器壳罩设在电机外壳上,电机输出轴穿过驱动器壳,在电机输出轴的轴向上,驱动器壳位于电机外壳的一侧,驱动器板设置在驱动器壳内远离电机外壳的一侧。通过将驱动器壳罩设在电机外壳的一侧,在保证电机和驱动器一体设置的情况下,使驱动器壳尽可能地远离了电机的主要发热源:定转子,并通过将驱动器板设置在驱动器壳内远离电机外壳的一侧,使驱动器尽可能远离定转子,保证了驱动器的工作寿命。
264 | 一种超高压水切割用水刀砂管的制备方法及模具 | CN112661514A | 发明专利 | 有效-授权 | 2021-01-08 | 2021-04-16 | C04B35/56(2006.01)I;C04B35/622(2006.01)I;C04B35/645(2006.01)I | 张太全;刘超;郑文庆;蔡晓康;吴松毅 | 厦门钨业股份有限公司 | -- | \N本发明公开了一种超高压水切割用水刀砂管的制备方法及模具,包括:使用包含原料粉末的混合物,通过挤压成型挤出带有中心孔的棒状成形体的工序(A),对所述成形体进行脱脂的工序(B);和烧结所述脱脂后成形体以获得烧结体的工序(C);在所述工序(A)结束后,实施至少一次包括端部内锥状口加工的机械加工;所述工序(C)至少包括第一次真空烧结和第二次真空烧结,所述第二次真空烧结工序中,在所述第一次真空烧结后的成形体上表面覆盖至少一层石墨纸。采用本发明的水刀砂管制备方法能够明显减少带有中心孔细长棒材烧结过程发生弯曲或椭圆变形的现象,最终制得中心孔孔径为φ0.76mm的水刀砂管产品的合格率达到97%以上。
265 | 一种电主轴密封结构 | CN212868456U | 实用新型 | 有效-授权 | 2020-06-12 | 2021-04-02 | F16J15/40(2006.01)I;F16J15/447(2006.01)I;B23B19/02(2006.01)I | 朱贤会 | 厦门钨业股份有限公司 | -- | \N本实用新型提供一种电主轴密封结构,包括转子和密封套,密封套设置于电主轴前轴承和前端盖之间,密封套与转子之间留有间隙,转子上设置有密封台阶,密封台阶由相连的圆柱面和环形面构成,密封套具有多个直接连通圆柱面的第一气道和多个直接连通环形面的第二气道,通过第一气道和第二气道连通气源,多个第一气道的出气口与多个第二气道的出气口在转子的周向上错开设置。形成多层密封气幕,在更加靠近前端盖的第一层密封气幕不均匀的情况下,更加远离前端盖的第二层密封气幕可以对第一层密封气幕原本气压薄弱的部分进行补充,最后形成一个更加均匀的密封气幕。
266 | 一种二烷基氨基苯氧乙酸萃取剂及其制备方法和应用 | CN112575188A | 发明专利 | 有效-授权 | 2020-11-24 | 2021-03-30 | C22B3/32(2006.01)I;C22B59/00(2006.01)I | 林锦池;王艳良;吴玉远;肖文涛 | 北京集佳知识产权代理有限公司; 厦门钨业股份有限公司 | 北京集佳知识产权代理有限公司 | 本发明属于稀土资源回收领域,尤其涉及一种二烷基氨基苯氧乙酸萃取剂及其制备方法和应用。本发明提供的二烷基氨基苯氧乙酸萃取剂具有式(I)所示的化学结构;其中,R1和R2独立地选自C1~C10的烷基。本发明提供的二烷基氨基苯氧乙酸萃取剂能有效地将钇与其他镧系元素分离,与工业应用的环烷酸萃取剂相比,该萃取剂组分单一,不乳化,萃取工艺更稳定;而与其他烷基取代的苯氧羧酸萃取剂相比,该萃取剂保持了较高的轻稀土元素与钇的分离系数,同时提高了重稀土元素与钇的分离系数,能够进一步减少萃取级数,缩短工艺,节约经济成本,提高生产效率。
267 | 一种萃取剂及制备方法和分离稀土元素钇与镧系的方法 | CN112574028A | 发明专利 | 有效-授权 | 2020-12-03 | 2021-03-30 | C07C59/84(2006.01)I;C07C51/373(2006.01)I;C22B59/00(2006.01)I;C22B3/32(2006.01)I | 王艳良;林锦池;吴玉远;肖文涛 | 北京集佳知识产权代理有限公司; 厦门钨业股份有限公司 | 北京集佳知识产权代理有限公司 | \N本发明属于稀土资源回收领域,提供了一种萃取剂,包括烷基苯基氧代丁酸;所述烷基苯基氧代丁酸包括式(I)和/或式(II)结构化合物中的一种或几种,其中,R1、R2和R3独立的选自C1~C12的烷基。本发明提供的烷基苯基氧代丁酸萃取剂可直接应用于稀土金属离子的萃取分离,特别是稀土金属钇与其他镧系稀土金属离子的分离,具有良好的分离效果。本发明还提供了萃取剂的制备方法和分离稀土元素钇与镧系的方法。
268 | 一种畜牧风机用永磁直驱一体EC电机 | CN212850069U | 实用新型 | 有效-授权 | 2020-08-24 | 2021-03-30 | H02K5/10(2006.01)I;H02K5/22(2006.01)I;H02K11/33(2016.01)I;H02K9/00(2006.01)I | 张洵;俞晓勇;陈晓钧;许艺青;尚立库 | 厦门钨业股份有限公司 | -- | \N本实用新型提供一种畜牧风机用永磁直驱一体EC电机,用于控制电机的驱动器板设置于电机后端盖与驱动器外壳之间,驱动器板和电机内部电路通过分别设置于驱动器板和电机后端盖上的插头和插座电连接,驱动器板安装于电机后端盖上。通过插头和插座连接驱动器板和电机内部电路,避免了软线影响驱动器板工作,而且将驱动器板安装在电机后端盖上,可以先插接插头和插座,通过插头和插座来为驱动器板进行定位,然后固定安装驱动器板;在安装和维护过程中不会损坏插头和插座,而且加工精度要求不高,安装和维护的时候操作方便。
269 | 从高钨高钼钨钼酸盐溶液中沉淀分离钨钼的方法 | CN110106358B | 发明授权 | 有效-授权 | 2019-05-09 | 2021-03-23 | C22B7/00(2006.01)I;C22B34/34(2006.01)I;C22B34/36(2006.01)I | 王存锦;王海军;方奇 | 北京景闻知识产权代理有限公司; 厦门钨业股份有限公司 | 北京景闻知识产权代理有限公司 | \N本发明公开了一种从高钨高钼钨钼酸盐溶液中沉淀分离钨钼的方法,包括:(1)将高钨高钼钨钼酸盐溶液与pH调整剂混合,以便得到pH为5.5~6.8的混合溶液;(2)将所述混合溶液与含有二价锰和/或二价铁和/或三价铁的沉淀剂混合后进行加热搅拌,以便得到固液混合物;(3)将所述固液混合物进行固液分离,以便得到含钨滤液和富钼滤渣。采用该方法可以实现高钨高钼钨钼酸盐溶液中钨钼的高效分离,并且得到的含钨滤液可以直接回用于钨冶炼的原料,富钼滤渣经洗涤、烘干和包装等后可以作为钼冶炼的原料,具有流程更短,成本更低,钨回收率更高等优点,且对环境无污染,在钨冶炼行业中具有很大的推广意义。
270 | 处理钨矿石的方法 | CN110343857B | 发明授权 | 有效-授权 | 2019-07-15 | 2021-03-23 | C22B3/08(2006.01)I;C22B3/42(2006.01)I;C22B3/22(2006.01)I;C22B3/44(2006.01)I;C22B34/36(2006.01)I | 杜庆华;朱宾权;王海军 | 北京景闻知识产权代理有限公司; 厦门钨业股份有限公司 | 北京景闻知识产权代理有限公司 | \N本发明公开了处理钨矿石的方法,包括:(1)将钨矿石与碱液混合进行碱分解后固液分离,得到钨酸盐滤液以及含有铁锰沉淀和钨渣的第一过滤渣;(2)将含有铁锰沉淀和钨渣的第一过滤渣进行酸溶后固液分离,得到含有铁锰的第二过滤液和钨渣;(3)将钨渣与硝钠、尿素和片碱混合后进行煅烧氧化,得到钨酸钠熔融渣;(4)将钨酸钠熔融渣进行水浸后固液分离,得到钨酸钠和压滤渣;(5)将含有铁锰的第二过滤液经离子交换柱吸附后解吸,得到含有铁锰的外排液以及含有钨酸根和铬酸根的解吸液;(6)将含有钨酸根和铬酸根的解吸液进行除杂后固液分离,得到含有钨酸盐的压滤液和含铬渣,并将所述含有钨酸盐的压滤液返回步骤(1)。
271 | 一种二烷基氨基苯氧乙酸沉淀剂及其制备方法和应用 | CN112430192A | 发明专利 | 驳回 | 2020-11-24 | 2021-03-02 | C07C217/84(2006.01)I;C07C213/00(2006.01)I;C22B59/00(2006.01)I;C22B3/44(2006.01)I | 林锦池;王艳良;吴玉远;肖文涛 | 北京集佳知识产权代理有限公司; 厦门钨业股份有限公司 | 北京集佳知识产权代理有限公司 | \N本发明属于稀土资源回收领域,尤其涉及一种二烷基氨基苯氧乙酸沉淀剂及其制备方法和应用。本发明提供的二烷基氨基苯氧乙酸沉淀剂具有式(I)所示化学结构,其中,R1和R2独立地选自C6~C12的烷基。与现有工业应用沉淀剂相比,本发明提供的二烷基氨基苯氧乙酸沉淀剂具有更高的沉淀能力,沉淀效率高,沉淀颗粒较大,有利于稀土沉淀与水相的分离;另外该沉淀剂的水相残留低,并可重复使用,节约经济成本,提高生产效率。与现有其他烷基苯氧羧酸类沉淀剂(比如仲辛基苯氧乙酸)相比,由于本发明提供的沉淀剂具有O和N两种配位点,因此能吸附更多稀土离子,这使得它在平衡时的饱和负载能力明显更高,所需用量更少,可节约工艺成本。
272 | 电机测试台架 | CN212622945U | 实用新型 | 有效-授权 | 2020-05-18 | 2021-02-26 | G01R31/34(2006.01)I;G01R1/04(2006.01)I | 陈子豪;姚继东;尚立库 | 北京集佳知识产权代理有限公司; 厦门钨业股份有限公司 | 北京集佳知识产权代理有限公司 | 本实用新型公开了一种电机测试台架,包括基座,基座的顶面上设有用于安装待测电机和检测设备的安装结构,基座上并列设置有相互独立的水路凹槽和电路走线通道。水路凹槽开设于顶面上。电路走线通道的走线进口开设于顶面上且走线出口开设于基座的侧表面。将待测电机及检测设备安装于安装结构后,待测电机及检测设备连接的冷却水路放置在水路凹槽中,单独走水路凹槽,待测电机及检测设备的电线经基座顶面的走线进口向下伸入电路走线通道中,并从基座的侧表面上的走线出口伸出,由于电路走线通道和水路凹槽为相互独立的通结构,即使插拔冷却水管的过程中出现漏水问题,水不会流至电线所在的电路走线通道中,降低触电漏电风险。
273 | 直线平板电机定子、直线平板电机、直线圆筒电机定子和直线圆筒电机 | CN112260425A | 发明专利 | 实审 | 2020-11-05 | 2021-01-22 | H02K1/14(2006.01)I;H02K1/17(2006.01)I;H02K16/00(2006.01)I;H02K41/02(2006.01)I | 林启芳;蔡锋宾;刘伟;吴倩楠;尚立库 | 厦门钨业股份有限公司 | -- | \N一方面,本发明提出一种高磁钢利用率的直线平板电机定子,分别属于两个相邻的定子模块的第一导磁块和第二导磁块的第二竖向导磁结构也构成定子凸级齿,使磁钢在所有定子齿中间隔放置的,与传统的磁通切换电机相比,磁钢用量减少一半,提高了磁钢的利用率。另一方面,本发明提出一种高磁钢利用率的直线圆筒电机定子,分别属于两个相邻的定子模块的第三导磁块和第四导磁块的第二径向导磁结构也构成定子凸级齿,使磁钢在所有定子齿中间隔放置的,与传统的磁通切换电机相比,磁钢用量减少一半,提高了磁钢的利用率。
274 | 一种无感矢量变频器的拷机测试设备及系统 | CN212391546U | 实用新型 | 有效-授权 | 2020-01-20 | 2021-01-22 | G01R31/00(2006.01)I | 高佳圣;庄学添;王三发 | 北京集佳知识产权代理有限公司; 厦门钨业股份有限公司 | 北京集佳知识产权代理有限公司 | \N本实用新型公开了一种无感矢量变频器的拷机测试设备及系统,该设备包括:包括电机检测传感器的检测部件,用于利用每个可拆卸安装在电机上的电机检测传感器,检测各自对应的电机参数信号;与检测部件连接的第一处理器,用于根据检测部件发送的接收的电机参数信号和无感矢量变频器中的第二处理器发送的电机驱动信号,确定电机参数和变频器参数,控制无感矢量变频器对电机的驱动;与第一处理器连接的第一显示器;本实用新型利用检测部件中的电机检测传感器,能够在拷机测试过程中检测无感矢量变频器实际负载的电机参数,提高了测试结果的准确性;并且利用拷机测试设备中第一显示器直接显示所测试无感矢量变频器的拷机测试结果,便于用户观测。
275 | 一种测功机及电机试验装置 | CN212391157U | 实用新型 | 有效-授权 | 2020-05-21 | 2021-01-22 | G01L3/24(2006.01)I;G01M15/00(2006.01)I | 侯宗毅;朱贤会;余凯峰;陈宝明 | 北京集佳知识产权代理有限公司; 厦门钨业股份有限公司 | 北京集佳知识产权代理有限公司 | \N本实用新型公开一种测功机,负载电机与被测电机直接对中相连,仅需一次连接便可完成组装,且能够消除连接轴对对中性和被测电机转速的影响,扩大检测范围;电机座罩于负载电机外周,后端盖固定于电机座远离负载电机输入轴的一端,扭矩传感器连接于后端盖与负载电机之间,避免居中设置扭矩传感器,消除扭矩传感器对被测电机转速的影响,进一步扩大被测电机的检测范围,适应性仍有所提升。因此,本实用新型所提供的测功机的对中性、适应性及便捷性均有所提升。本实用新型还公开一种包含前述测功机的电机试验装置。
276 | 一种电主轴机壳及其电主轴 | CN212371190U | 实用新型 | 有效-授权 | 2019-11-14 | 2021-01-19 | B23B19/02(2006.01)I;B23Q11/00(2006.01)I;B23Q11/12(2006.01)I | 朱贤会;侯宗毅;尚立库 | 厦门市首创君合专利事务所有限公司; 厦门钨业股份有限公司 | 厦门市首创君合专利事务所有限公司 | 本实用新型公开了一种电主轴机壳,包括内壳和外壳,外壳套设于内壳外且外壳和内壳之间形成密封的空腔,空腔内形成有冷却流道结构,内壳的外侧壁上设有至少一个轴向延伸的装配槽,该装配槽贯穿内壳的两侧端面,所述装配槽用于嵌装轴向延伸的气密管,气密管不阻挡冷却液于冷却流道结构内流通。本实用新型还公开了一种具有上述电主轴机壳的电主轴。本实用新型的气流通路为外置于内壳外壁的气密管,即在内壳的外壁开设轴向的装配槽,并将气密管安装于装配槽内,可实现气液分离,气体从电主轴后端直接通过气密管输送到前端实现气密封,不仅减小了电主轴机壳的壁厚,增大了磁路设计的空间,而且装配槽可直接利用普通的机床进行加工,降低了加工成本。
277 | 钴渣与镍钼矿混合浸出提取钴、镍的方法 | CN110205493B | 发明授权 | 有效-授权 | 2019-05-09 | 2021-01-12 | C22B7/00(2006.01)I;C22B23/00(2006.01)I | 刘会明;方奇;刘华旭 | 北京景闻知识产权代理有限公司; 厦门钨业股份有限公司 | 北京景闻知识产权代理有限公司 | 本发明公开了钴渣与镍钼矿混合浸出提取钴、镍的方法,包括(1)将镍钼矿进行研磨,以便得到镍钼矿粉;(2)将钴渣进行调浆,以便得到钴渣浆料;(3)将所述镍钼矿粉作为还原剂与所述钴渣浆料按照一定比例混合后在酸性体系下进行浸出处理,以便使得钴和镍的金属氧化物被还原浸出,得到浸出后浆料;(4)将所述浸出后浆料进行压滤,以便得到含有钴和镍的浸出液和含有钼的浸出渣;以及(5)将所述浸出液进行钴镍提纯分离处理,以便得到氧化钴和硫酸镍。本发明的方法具有试剂消耗少、处理工艺简单、金属回收率高等优点。
278 | 电池级碳酸钴连续烘干的系统和方法 | CN112197518A | 发明专利 | 驳回 | 2020-09-09 | 2021-01-08 | F26B5/08(2006.01)I;F26B11/18(2006.01)I;F26B25/00(2006.01)I;C01G51/06(2006.01)I | 陈财华;刘华旭;祝小明;陈少辉 | 北京景闻知识产权代理有限公司; 厦门钨业股份有限公司 | 北京景闻知识产权代理有限公司 | 本发明公开了一种电池级碳酸钴连续烘干的系统和方法,系统包括:碳酸钴反应器、碳酸钴搅拌槽、无盐水储槽、卸料离心机单元、缓冲仓、干燥机、螺旋出料机、星型料阀、真空料仓、真空滤筒收尘装置和真空上料机。采用该系统可以从根本上解决碳酸钴制备、分离、洗水、烘干到成品全自动化处理工艺全过程,且产出的成品符合指标要求,可实现工业化生产需求。
279 | 增氧机用叶轮及水车式增氧机 | CN212232723U | 实用新型 | 有效-授权 | 2019-12-25 | 2020-12-29 | A01K63/04(2006.01)I;H02K9/00(2006.01)I;F03B7/00(2006.01)I;F03B13/00(2006.01)I | 牟纳斯;刘伟;黄兆荣;尚立库 | 厦门市首创君合专利事务所有限公司; 厦门钨业股份有限公司 | 厦门市首创君合专利事务所有限公司 | 本实用新型提供一种用于水车式增氧机的叶轮,包括相连的套筒和若干叶片,套筒设有用于连接增氧机的转轴的套筒孔,叶片相对于套筒孔的轴线倾斜设置。通过相对于与套筒孔的轴线倾斜设置的叶片,改变叶轮带动的水流的方向,提高增氧机叶轮向转轴轴线方向扬洒的水量,从而增加扬洒在增氧机电机上的水量,提高对增氧机电机进行冷却的效率。
280 | 碳酸钴粉料的真空输送系统和方法 | CN112141716A | 发明专利 | 实审 | 2020-09-09 | 2020-12-29 | B65G53/46(2006.01)I;B65G53/48(2006.01)I;B65G53/40(2006.01)I;B65G53/34(2006.01)I;B65G69/20(2006.01)I;B65G65/32(2006.01)I | 陈财华;郭露;王杰 | 北京景闻知识产权代理有限公司; 厦门钨业股份有限公司 | 北京景闻知识产权代理有限公司 | 本发明公开了碳酸钴粉料的真空输送系统和方法,系统包括:干燥机、螺旋给料机、星型料阀、真空料仓、滤筒收尘装置和真空上料机,干燥机具有碳酸钴湿料入口和碳酸钴干料出口;星型料阀与螺旋给料机的出料口相连;真空料仓上包括至少两个料仓,每个料仓上均设有物料入口和抽风口,物料入口处设有第一阀门,抽风口处设有第二阀门,物料入口通过管道与星型料阀相连,管道上靠近星型料阀的一端设有空气过滤器;滤筒收尘装置具有进气口和抽气口,进气口与抽风口相连,抽气口处设有第三阀门,滤筒收尘装置下部与螺旋给料机出料口相连,滤筒收尘装置下部沿其高度方向设有A气动阀和B气动阀,滤筒收尘装置上方设有振打器;真空上料机与抽气口相连。
281 | 一种电机主轴浮动机构和一种减速电机 | CN212258635U | 实用新型 | 有效-授权 | 2020-06-15 | 2020-12-29 | H02K5/173(2006.01)I;H02K5/24(2006.01)I | 魏恺健;陈贵强;尚立库;陈子豪;谢蔓;陈昕伟 | 厦门钨业股份有限公司 | -- | \N本实用新型属于电机结构领域。本实用新型提供一种电机主轴浮动机构,包括主轴,设置在主轴输出端和电机前轴承座之间的前轴承,前轴承座的内圆柱面直径大于前轴承的外径,前轴承的外圆柱面和前轴承座的内圆柱面之间设置有在主轴轴向上相间隔的第一弹性件和第二弹性件,第一弹性件和第二弹性件的内外两侧分别抵靠前轴承和前轴承座。在通过弹性件形成浮动机构消除电机内应力的情况下,有效防止轴承内外圈偏转,使电机轴只在径向处做上下浮动,而非倾斜式偏移,减少电机的振动、噪音。本实用新型还提供一种减速电机。
282 | 试验电机安装装置 | CN212193039U | 实用新型 | 有效-授权 | 2020-01-07 | 2020-12-22 | B25H1/08(2006.01)I;B25H1/16(2006.01)I | 王炜;周坤 | 厦门市首创君合专利事务所有限公司; 厦门钨业股份有限公司 | 厦门市首创君合专利事务所有限公司 | \N本实用新型实施例提供一种试验电机安装装置包括:电机支架,多个用于将电机支架压紧在T型槽平台上的锁紧机构,和多个用于支撑电机支架,并调整电机支架的竖直高度的高度调节机构;高度调节机构包括底座、下支撑座和上支撑座;底座的下端设置于T型槽平台的T型槽内,下支撑座设置于T型槽平台上,底座的上端与下支撑座的下端螺纹配合以将下支撑座固定在T型槽平台上;上支撑座的下端与下支撑座螺纹配合,上支撑座的支撑电机支架。可快速调整试验电机在T型槽平台上的高度。
283 | 一种用于主轴的位移补偿机构及装置 | CN212191261U | 实用新型 | 有效-授权 | 2020-04-14 | 2020-12-22 | B23B19/02(2006.01)I | 侯宗毅;朱贤会;尚立库 | 厦门加减专利代理事务所(普通合伙); 厦门钨业股份有限公司 | 厦门加减专利代理事务所(普通合伙) | \N本实用新型提供一种用于主轴的位移补偿机构及装置,其中,用于主轴的位移补偿机构,包括机体、轴芯,所述机体内置有信号采集模块、控制模块、执行模块和预紧机构;所述控制模块与信号采集模块和执行模块通讯连接;所述信号采集模块测量所述轴芯的位置;所述控制模块控制所述执行模块对轴芯位置进行补偿。本实用新型提供的用于主轴的位移补偿机构,通过内置的信号采集模块、控制模块、执行模块和预紧机构形成闭环,对轴芯热伸长/冷缩短形成实时控制;无需依赖外置的系统,有效降低了装置设备的配置门槛;同时也降低在零件加工时出现漏切或过切的概率,有效提升机床的加工精度。
284 | 一种基于物联网的新型二次供水系统 | CN212200577U | 实用新型 | 有效-授权 | 2020-04-22 | 2020-12-22 | E03B7/07(2006.01)I;E03B7/09(2006.01)I | 李晓倩;柯绍棠;郑文杰;卢俊锦;王文庆 | 厦门加减专利代理事务所(普通合伙); 厦门钨业股份有限公司 | 厦门加减专利代理事务所(普通合伙) | \N本实用新型涉及二次供水设施技术领域,特别涉及一种基于物联网的新型二次供水系统,包括抽水组件、PLC及用于检测二次供水系统供水压力的压力传感器,所述抽水组件包括至少一个用于抽水的水泵、用于驱动所述水泵抽水的驱动电机及与所述驱动电机数量相对应的变频器;所述驱动电机内设有用于采集所述驱动电机振动信号的检测芯片,所述压力传感器、所述变频器和所述检测芯片均与所述PLC相连接,所述PLC用于接收所述检测芯片的信号并根据所述驱动电机的振动信号判断水泵是否异常;所述PLC还用于接收所述压力传感器的信号并根据二次供水系统供水压力大小、通过所述变频器控制所述驱动电机转动带动所述水泵抽水,以使二次供水系统为用户恒压供水。
285 | 一种电机绕组温升测试快速接线控制装置 | CN212207607U | 实用新型 | 有效-授权 | 2020-05-11 | 2020-12-22 | G01R31/34(2006.01)I;G01R1/04(2006.01)I | 郭亮;孙起升 | 厦门加减专利代理事务所(普通合伙); 厦门钨业股份有限公司 | 厦门加减专利代理事务所(普通合伙) | \N本实用新型提供一种电机绕组温升测试快速接线控制装置,包括接触器KM、第一指示灯L1、控制开关和供电回路;接触器KM的主电路输入端用于与电机控制器电连接;接触器KM的主电路输出端用于与电机绕组电连接;接触器KM的控制电路输入端与第一指示灯L1串联在供电回路上;供电回路设置有控制开关。使用该装置仅需一人即可快速完成切换、放电、测试数据记录等一系列操作,且根据与接触器KM串联的第一指示灯L1的亮灭指示,即可判断电机处于通电状态或者断电状态。
286 | 一种防止空气压缩机电机轴向窜动的结构及空气压缩机 | CN212202387U | 实用新型 | 有效-授权 | 2020-05-15 | 2020-12-22 | F04B35/04(2006.01)I;F04B39/00(2006.01)I;F04B39/12(2006.01)I;H02K5/04(2006.01)I;H02K7/00(2006.01)I;F16D3/06(2006.01)I;F16D3/74(2006.01)I | 许艺青;邹鹏飞 | 厦门加减专利代理事务所(普通合伙); 厦门钨业股份有限公司 | 厦门加减专利代理事务所(普通合伙) | \N本实用新型提供一种防止空气压缩机电机轴向窜动的结构及空气压缩机,其中,防止空气压缩机电机轴向窜动的结构中,电机的芯轴一端与空气压缩机的轴伸之间设有第一弹性部件,芯轴远离轴伸的一侧设有第二弹性部件,第一弹性部件与第二弹性部件限制芯轴沿轴向位移;芯轴与轴伸通过键连接,以使轴伸随芯轴同步转动;电机的壳体与空气压缩机的壳体固定连接。本实用新型提供的防止空气压缩机电机轴向窜动的结构,通过键连接结构能够提高传动电机与空气压缩机的传动效率;通过第一弹性部件和第二弹性部件的结构设计,极大提高了电机承受轴向力或者热障冷缩的能力。
287 | 一种双电压永磁电机及新型设备 | CN212210885U | 实用新型 | 有效-授权 | 2020-06-04 | 2020-12-22 | H02P27/08(2006.01)I;H02P4/00(2006.01)I | 蔡锋宾;高佳圣;刘伟;姚继东;张洵 | 厦门加减专利代理事务所(普通合伙); 厦门钨业股份有限公司 | 厦门加减专利代理事务所(普通合伙) | \N本实用新型提供一种双电压永磁电机及新型设备,其中,双电压永磁电机包括电机主体和变频驱动装置;变频驱动装置中设有主电路;主电路包括整流模块、逆变模块、电压检测模块、控制模块和驱动模块。本实用新型提供的双电压永磁电机,在实际使用时,能够在单相、三相双电压输入时正常工作,输出所需的转速和转矩,解决了现有的永磁电机在同一台电机上无法同时适配于220V的单相电及380V的三相电的问题,从而能同时适用于单相、三相双电压的运用场合,扩大了电机的使用范围。
288 | 一种非接触式电机转矩测试装置 | CN212206435U | 实用新型 | 有效-授权 | 2020-06-18 | 2020-12-22 | G01L3/00(2006.01)I | 吴建鹏;徐小景;邹鹏飞;尚立库 | 厦门加减专利代理事务所(普通合伙); 厦门钨业股份有限公司 | 厦门加减专利代理事务所(普通合伙) | 本实用新型提供一种非接触式电机转矩测试装置,包括转矩转速传感器、励磁盘和导体涡流盘;转矩转速传感器的转轴的一端传动连接励磁盘,另一端用于连接被测电机;励磁盘在转矩转速传感器的带动下以励磁盘的轴线为旋转中心转动;励磁盘与导体涡流盘平行相对;励磁盘与导体涡流盘之间距离可调节设置。该非接触式电机转矩测试装置,直接将施加载荷的电机去掉,就能实现相同的加载功能;并且通过改变励磁盘与导体涡流盘的距离来改变力矩大小,适用于各类中高速电机的扭矩测试;此外,该装置只需要保证励磁盘与导体涡流盘的平行度,从自由度上说,同轴度需要通过4个自由度进行保证,平行度只需要通过两个自由度进行保证,降低了加工和对中调试的难度。
289 | 组合式变频器 | CN212183399U | 实用新型 | 有效-授权 | 2019-12-16 | 2020-12-18 | H02M1/10(2006.01)I;H02M1/00(2007.01)I | 林振 | 厦门市首创君合专利事务所有限公司; 厦门钨业股份有限公司 | 厦门市首创君合专利事务所有限公司 | \N本实用新型公开了组合式变频器,包括控制模块、AC/DC电路、DC/DC电路、DC/AC电路和模式转换开关;所述模式转换开关连接电源、所述AC/DC电路和所述DC/DC电路,所述模式转换开关还连接负载、所述DC/DC电路和所述DC/AC电路;所述控制模块根据电源的输入电源的类型控制所述模式转换开关接通电源和所述AC/DC电路或接通电源和所述DC/DC电路,根据外接负载的类型控制所述模式转换开关接通所述AC/DC电路和负载或接通所述DC/DC电路和负载。它具有如下优点:可适用于AC输入和DC输入,可接交流负载和直流负载,具有多功能性。
290 | 基于脉动热管的电机 | CN112104167A | 发明专利 | 有效-授权 | 2020-05-26 | 2020-12-18 | H02K9/20(2006.01)I;H02K1/20(2006.01)I;H02K3/24(2006.01)I | 牟纳斯;邓栓;陈秉垚;蔡锋宾;刘伟 | 厦门市首创君合专利事务所有限公司; 厦门钨业股份有限公司 | 厦门市首创君合专利事务所有限公司 | \N本发明提供了一种基于脉动热管的电机,包括分布式的定子绕组、定子铁芯、中心轴和脉动热管,定子绕组、定子铁芯及中心轴均同轴设置;定子铁芯设置有多个用于放置绕组的定子槽;脉动热管包括冷凝段及蒸发段;在定子的径向上,定子槽内的脉动热管的蒸发段位于定子槽的底部与定子绕组的一个有效边之间。本技术方案通过脉动热管直接冷却绕组,降低定子组件的温度,提高电机冷却效率。
291 | 添加液体催化剂的装置和具有其的蒸发器 | CN212166553U | 实用新型 | 有效-授权 | 2020-01-20 | 2020-12-18 | B01D1/30(2006.01)I;B01B1/00(2006.01)I | 李志雄;袁仁伟 | 北京景闻知识产权代理有限公司; 厦门钨业股份有限公司 | 北京景闻知识产权代理有限公司 | 本实用新型公开了一种添加液体催化剂的装置和具有其的蒸发器,添加液体催化剂的装置包括:支架、储存器、测量器、输入导管和输出导管,所述储存器设置于所述支架上,所述储存器用于存放液体催化剂,所述测量器设置于所述支架上,所述测量器用于测量液体催化剂的体积,所述导管连接在所述储存器与所述测量器之间,所述输出导管连接在所述测量器上且一端为输出端。通过将储存器和测量器之前结合起来,可以给蒸发器添加定量的液体催化剂,操作简单,并且可以改善作业环境。
292 | 一种用于稀土富集的萃取剂及其应用 | CN112063862A | 发明专利 | 有效-授权 | 2020-09-17 | 2020-12-11 | C22B59/00(2006.01)I;C22B3/40(2006.01)I | 林锦池;王艳良;王亚兵 | 北京集佳知识产权代理有限公司; 厦门钨业股份有限公司 | 北京集佳知识产权代理有限公司 | \N本发明涉及稀土富集和分离技术领域,尤其涉及一种用于稀土富集的萃取剂及其应用。所述用于稀土富集的萃取剂包括组分A和组分B;组分A为对特辛基苯氧异丙酸;所述对特辛基苯氧异丙酸具有式(Ⅰ)所示结构;组分B包括2‑乙基己基膦酸单2‑乙基己基酯或二(2,4,4‑三甲基戊基)次膦酸;所述组分A和组分B的质量比为1:0.05~5。本发明提供的用于稀土富集的萃取剂为固相萃取剂,这种萃取剂用于稀土元素的富集时,可以显著降低洗脱温度,同时,特定的组分协同作用提高了萃取剂对重稀土元素的络合能力,用无机酸梯度洗脱能够优先选择性洗脱镧铈等轻稀土组分,保留其余重稀土组分,从而实现轻重稀土的分离,重稀土富集效果较优。
293 | 一种电主轴实验装置 | CN212134073U | 实用新型 | 有效-授权 | 2020-05-21 | 2020-12-11 | G01M15/00(2006.01)I | 侯宗毅;朱贤会;余凯峰;陈宝明 | 北京集佳知识产权代理有限公司; 厦门钨业股份有限公司 | 北京集佳知识产权代理有限公司 | \N本实用新型公开一种电主轴实验装置,连接轴的第一端用于直接与被测电机的电主轴卡接固连,第二端用于连接负载电机的输入轴;夹持组件包括锥形夹套和锁紧件,锥形夹套套设于连接轴上且锥形夹套具有外锥面;输入轴开设有用于与锥形夹套的外锥面配合的夹持锥槽;锁紧件配合输入轴沿输入轴的轴向压紧锥形夹套,使锥形夹套夹紧固定连接轴。检测时仅需将连接轴插入电主轴锥孔和负载电机卡接锥槽便能够使被测电机与负载电机实现固连组装较方便,便捷性较好;联轴器的取消使被测电机与负载电机之间的连接刚性不受联轴器的连接刚性限制,且锥形夹套和夹持锥槽之间的锥面配合比联轴器的对中性更好。
294 | 粉末压球生产线 | CN212094323U | 实用新型 | 有效-授权 | 2020-01-14 | 2020-12-08 | B22F3/02(2006.01)I | 王世良;胡庆民 | 北京景闻知识产权代理有限公司; 厦门钨业股份有限公司 | 北京景闻知识产权代理有限公司 | \N本实用新型公开了一种粉末压球生产线,包括:进料装置、搅拌装置和压球装置,所述进料装置具有第一进料口和第一出料口,所述搅拌装置具有第二进料口和第二出料口,所述第一进料口与所述进料装置的第一出料口相对应,所述压球装置具有第三进料口和出球口,所述第三进料口和所述第二出料口相对应,所述出球口用于出球。通过粉末压球生产线将粉末材质压制成球,可以在生产或运输过程中避免产生扬尘,从而可以避免对环境造成污染。此外,将粉末制成球可以在生产过程中降低收尘器爆燃事故的发生几率,提升使用安全,并且将粉末制成球状可以提高直收率。
295 | 一种干粉调浆装置 | CN211988243U | 实用新型 | 有效-授权 | 2020-04-17 | 2020-11-24 | B01F7/18(2006.01)I;B01F15/00(2006.01)I;B01D46/00(2006.01)I | 陈少辉;郭露;王杰 | 厦门市精诚新创知识产权代理有限公司; 厦门钨业股份有限公司 | 厦门市精诚新创知识产权代理有限公司 | \N本实用新型属于干粉调浆领域,涉及一种干粉调浆装置,包括粉料桶、粉料中转桶、粉料调浆槽和收尘式真空机;所述粉料中转桶包括高料位传感器和低料位传感器;所述收尘式真空机包括依次连通的粉尘室、过滤装置和洁净室,所述收尘式真空机内的压力通过真空泵控制;所述粉料桶与粉料中转桶连通,所述粉料中转桶顶部与收尘式真空机的粉尘室连通且连通管路上设置有阀门V1、底部与粉料调浆槽连通且连通管路上设置有阀门V3,所述粉料调浆槽的顶部与收尘式真空机的粉尘室连通且连通管路上设置有阀门V2。采用本实用新型提供的干粉调浆装置能够避免粉料泄漏,实现99.5%以上的直收率,操作现场粉尘含量即可达标。
296 | 变频一体式永磁同步电机 | CN306174814S | 外观设计 | 有效-授权 | 2020-05-22 | 2020-11-17 | 13-01(12) | 王顺德;尚立库;贾团社;郑鹏兴 | 厦门钨业股份有限公司 | -- | \N1.本外观设计产品的名称:变频一体式永磁同步电机。2.本外观设计产品的用途:本外观设计产品用于为其他设备提供动力。3.本外观设计产品的设计要点:在于形状。4.最能表明设计要点的图片或照片:立体图1。
297 | 一种从萃余液中回收萃取剂的设备 | CN211897060U | 实用新型 | 有效-授权 | 2020-04-10 | 2020-11-10 | C22B3/02(2006.01)I;C22B3/26(2006.01)I | 杜凯珑;张伟;王云武;倪捷清 | 厦门市精诚新创知识产权代理有限公司; 厦门钨业股份有限公司 | 厦门市精诚新创知识产权代理有限公司 | 本实用新型属于萃取剂回收领域,涉及一种从萃余液中回收萃取剂的设备,包括pH值调节装置、首级萃取剂澄清器、n级萃取剂回收器和末级萃取剂澄清器,pH值调节装置出口与首级萃取剂澄清器入口连通,首级萃取剂澄清器水相出口与第1级萃取剂回收器入口连通;每一级萃取剂回收器均设置有捕捉剂循环回路,每一级萃取剂回收器的萃余液出口与下一级萃取剂回收器入口连通,且每一级萃取剂回收器的捕捉剂出口与上一级萃取剂回收器入口连通;最后一级萃取剂回收器的萃余液出口与末级萃取剂澄清器入口连通,末级萃取剂澄清器的油相出口与最后一级萃取剂回收器入口连通。采用该设备能够对萃取剂进行有效捕捉回收,减少萃取剂损失,降低对下一工序的影响。
298 | 一种吸水泵电机的冷却循环系统 | CN211874738U | 实用新型 | 有效-授权 | 2019-12-13 | 2020-11-06 | F04D13/06(2006.01)I;F04D29/42(2006.01)I;H02K7/14(2006.01)I;H02K5/20(2006.01)I;F16K1/00(2006.01)I;F16K1/32(2006.01)I;F16K41/04(2006.01)I | 尚立库;王顺德 | 厦门市首创君合专利事务所有限公司; 厦门钨业股份有限公司 | 厦门市首创君合专利事务所有限公司 | \N本实用新型提供了一种吸水泵电机的冷却循环系统,包括:吸水泵、法兰、变频器和电机;所述吸水泵和电机通过法兰连接为一体;所述吸水泵包括泵体,所述泵体具有一主出水口和支路出水口;所述泵体内设置有连通主管道和支路出水口的支路管道;所述支路出水口通过法兰连通至变频器的散热板冷却流道的入口;所述变频器的散热板冷却流道的出口与电机的机壳水冷通道连通,机壳水冷通道的出口通过法兰连通至泵体的冷却回流通道。上述的吸水泵电机的冷却循环系统,能够实现水路全隐藏设计。
299 | 一种吸水泵 | CN211874731U | 实用新型 | 有效-授权 | 2019-12-13 | 2020-11-06 | F04D1/00(2006.01)I;F04D13/06(2006.01)I;F04D29/42(2006.01)I;F04D15/00(2006.01)I;F04D29/58(2006.01)I | 王顺德;尚立库 | 厦门市首创君合专利事务所有限公司; 厦门钨业股份有限公司 | 厦门市首创君合专利事务所有限公司 | \N本实用新型提供了一种吸水泵,包括:泵体,所述泵体具有一主出水口和支路出水口;所述泵体内设置有连通主管道和支路出水口的支路管道;所述泵体内还设置有压力调节件,所述压力调节件调节支路管道与支路出水口连通处的过流面积,改变支路出水口的出水水压。上述的吸水泵,集成了传统泵和阀门的功能,实现了合二为一。
300 | 一种高费氏低松装密度仲钨酸铵的生产设备 | CN211847171U | 实用新型 | 有效-授权 | 2020-02-18 | 2020-11-03 | C01G41/00(2006.01)I | 曾微微;陈杰;王海军 | 厦门市精诚新创知识产权代理有限公司; 厦门钨业股份有限公司 | 厦门市精诚新创知识产权代理有限公司 | 本实用新型涉及一种高费氏低松装密度仲钨酸铵的生产设备,包括依次连接的蒸发锅A、过滤槽A、煅烧炉、氨溶槽、混合配制槽、蒸发锅B、过滤槽B和烘干机。采用此设备生产出的仲钨酸铵产品,相对于一次蒸发结晶的仲钨酸铵,其产品的费氏粒度上升,松装密度同时下降,费氏与松装密度的比值从18~20提升到22~24。该设备的应用拓展了仲钨酸铵产品系列型号,可生产出高费氏低松装密度的仲钨酸铵。
301 | 一种料液取样器 | CN211856021U | 实用新型 | 有效-授权 | 2020-04-08 | 2020-11-03 | G01N1/16(2006.01)I | 张伟;王云武;倪捷清 | 厦门市精诚新创知识产权代理有限公司; 厦门钨业股份有限公司 | 厦门市精诚新创知识产权代理有限公司 | 本实用新型公开一种料液取样器,包括筒体,筒体内形成有上下排布并相互连通的第一料腔和第二料腔,第二料腔底部开设有一个进料口,第二料腔内设有一个能将进料口密封堵塞的活动块,筒体内设有一控制件,控制件下端连接在活动块上,另一端穿出筒体上端。本实用新型通过提拉控制件能带动活动块抬升,进而使进料口敞开,而后便可将筒体从上至下竖直伸入到料液中去,在筒体竖直伸入到料液中的过程,各个深度的料液能从进料处进入到筒体内的第一料腔和第二料腔中,实现均匀取样,避免只取某一深度的样品,提高了样品料液的代表性。
302 | 一种主轴卸刀限位结构 | CN211803846U | 实用新型 | 有效-授权 | 2019-12-04 | 2020-10-30 | B23B19/02(2006.01)I;B23Q3/12(2006.01)I | 侯宗毅;黄兆荣;朱贤会 | 厦门市首创君合专利事务所有限公司; 厦门钨业股份有限公司 | 厦门市首创君合专利事务所有限公司 | 本实用新型公开了一种主轴卸刀限位结构,包括主轴、机体和限位套,该主轴能相对该机体转动,该机体设有下轴承座,该下轴承座和该主轴间设有下轴承;该下轴承座具有用于轴向定位下轴承的环形定位面,该环形定位面凹设形成有定位凹槽;该限位套具有相连的安装部和定位部;该限位套通过该安装部连接下轴承座,并通过该定位部抵靠在该定位凹槽底部来限定该限位套的安装位置;该主轴设有轴肩,该限位套具有支撑面,该主轴穿过限位套且通过该支撑面与该轴肩配合限制主轴在卸刀过程中的移动距离。它具有如下优点:避免轴承承受卸刀力的冲击,提高了产品精度并降低了加工成本。
303 | 一种电机转子 | CN211791000U | 实用新型 | 有效-授权 | 2020-01-20 | 2020-10-27 | H02K1/32(2006.01)I;H02K1/27(2006.01)I | 牟纳斯;刘伟;黄兆荣;尚立库 | 厦门市首创君合专利事务所有限公司; 厦门钨业股份有限公司 | 厦门市首创君合专利事务所有限公司 | 本实用新型提供一种电机转子,包括铁芯和以转子的轴线为中心线以辐射对称的方式阵列在铁芯外周壁的至少两个磁钢,每相邻的两个磁钢之间形成导风通道,磁钢在转子以预定的工作方向旋转时推动导风通道内的气体穿过电机气隙;在导风通道内进风口处,磁钢设导流曲面,导流曲面上任一点的法向与转子在该点上的线速度之间的夹角为钝角,导流曲面为凸曲面。本实用新型提供的电机转子,通过在磁钢表面上设置突出的导流曲面,提高磁钢表面的流体贴合性,加强电机内部的空气扰动和流动,降低形成涡流的可能性,降低气流在导风通道内流动的阻力,提高通过电机气隙的气流量,从而提高对电机的冷却效果。
304 | 一种可满足多类型轴承锁紧螺母的拆装机构 | CN211639753U | 实用新型 | 有效-授权 | 2020-02-26 | 2020-10-09 | B25B27/14(2006.01)I | 朱贤会;侯宗毅;陈宝明;余凯峰 | 厦门加减专利代理事务所(普通合伙); 厦门钨业股份有限公司 | 厦门加减专利代理事务所(普通合伙) | 本实用新型涉及机械领域,特别涉及一种可满足多类型轴承锁紧螺母的拆装机构,其中,包括固定座和若干扳杆,若干所述扳杆沿固定座呈圆周分布,所述扳杆呈轴向设置,一端连接于所述固定座上且可沿所述固定座径向移动,另一端作用于锁紧螺母;所述固定座上远离所述锁紧螺母的一侧设有施力部,拆卸工具作用于所述施力部带动所述固定座旋转,以使所述锁紧螺母随固定座转动。本实用新型提供一种可满足多类型轴承锁紧螺母的拆装机构,将支架设计成腰型槽结构,扳杆可以径向和纵向自由调节,使该轴承锁紧螺母的拆装机构可以适用于多种类型的锁紧螺母,同时,该拆装机构结构简单,易操作,易调节,大大提高轴承锁紧螺母拆装的便利性。
305 | 一种表贴式转子的磁钢辅助安装装置 | CN211655948U | 实用新型 | 有效-授权 | 2020-04-29 | 2020-10-09 | H02K15/03(2006.01)I | 余凯峰;朱贤会;陈宝明;侯宗毅 | 厦门加减专利代理事务所(普通合伙); 厦门钨业股份有限公司 | 厦门加减专利代理事务所(普通合伙) | \N本实用新型提供一种表贴式转子的磁钢辅助安装装置,包括转子轴夹具、磁钢抓取机构、滑动机构和阻力发生件;磁钢抓取机构部署于滑动机构上;转子轴夹具位于磁钢抓取机构的一侧;滑动机构能够驱动磁钢抓取机构向转子轴夹具移动;滑动机构与阻力发生件连接,当磁钢抓取机构向转子轴夹具靠近时,阻力发生件对滑动机构施加阻力。该磁钢辅助安装装置,转子轴夹具用于夹持电机的转子轴;磁感抓取机构通电产生磁力吸附住磁钢,在滑动机构的驱动下靠近转子轴,滑动机构的活动组件在向转子轴靠近的时候会受到阻力发生件一定阻力的影响,以达到缓冲作用,用于克服部分磁钢对转子轴产生的吸引力,防止磁钢不经控制直接撞上转子轴。
306 | 一种单相转三相电源装置及系统 | CN211579884U | 实用新型 | 有效-授权 | 2020-01-13 | 2020-09-25 | H02M5/458(2006.01)I;H02M3/158(2006.01)I;H02M7/5387(2007.01)I | 庄学添;高佳圣;王三发 | 北京集佳知识产权代理有限公司; 厦门钨业股份有限公司 | 北京集佳知识产权代理有限公司 | 本实用新型提供了一种单相转三相电源装置,包括依次串联的整流电路、升压电路及逆变电路;升压电路包括第一电感、第一开关管、第二开关管及第一电容;其中:第一电感的第一端与整流电路的输出正端连接,第一电感的第二端分别与第一开关管的第一端、第一电容的第一端及逆变电路的输入正端连接,第一开关管的第二端分别与第二开关管的第一端和第一电容的第二端连接,第二开关管的第二端分别与整流电路的输出负端和逆变电路的输入负端连接,逆变电路的输出端与用于在逆变电路关闭时提供电能的储能电路连接。通过第一电容可吸收漏感并在逆变电路工作初期减缓尖峰电流,从而提高电路的抗扰性能。
307 | 一种磁钢安装工具 | CN211579831U | 实用新型 | 有效-授权 | 2020-04-26 | 2020-09-25 | H02K15/03(2006.01)I | 孙起升;邹松 | 厦门加减专利代理事务所(普通合伙); 厦门钨业股份有限公司 | 厦门加减专利代理事务所(普通合伙) | 本实用新型涉及永磁电机工装领域,特别涉及一种磁钢安装工具,其中,包括主体和定位装置,主体上设有上下开口的导向槽,导向槽的下端开口的形状与转子上的磁槽的槽口的形状相匹配;定位装置用于与转子配合,以使导向槽的下端开口与磁槽的槽口相对齐,以便于磁钢经导向槽进入磁槽;主体上还设有位置可调的阻挡开关,当阻挡开关位于第一位置时,阻挡开关突入导向槽内,阻挡磁钢通过导向槽。该磁钢安装工具能够避免人工装配磁钢过程中由于磁性的作用导致磁钢放歪和夹手的情况发生,进而避免磁钢表面出现损伤,降低成本,并且工人可在磁钢进入磁槽前再次确认磁钢的摆放状态,确认后再打开阻挡开关放行磁钢,避免磁钢磁极放置错误,提高装配效率。
308 | 一种永磁电机内嵌式磁钢装配工装 | CN211579832U | 实用新型 | 有效-授权 | 2020-04-29 | 2020-09-25 | H02K15/03(2006.01)I | 陈宝明;余凯峰;侯宗毅;朱贤会;尚立库 | 厦门加减专利代理事务所(普通合伙); 厦门钨业股份有限公司 | 厦门加减专利代理事务所(普通合伙) | 本实用新型涉及永磁电机技术领域,特别涉及一种永磁电机内嵌式磁钢装配工装,其中,所述装配工装,包括磁钢导向装置,磁钢导向装置包括不导磁隔板和不导磁隔套,不导磁隔板上开设有与转子铁芯的磁钢槽相对应的、用于在装配磁钢时引导磁钢进入磁钢槽的导向槽;不导磁隔套设置在所述不导磁隔板的上表面上,磁钢导向装置上开设有为电机转轴让位并贯穿不导磁隔板和不导磁隔套的第一通孔;不导磁隔套位于第一通孔和导向槽之间。本实用新型提供的永磁电机内嵌式磁钢配装工装,通过不导磁隔板与不导磁隔套有效避免磁钢在装配时会吸附在转子铁芯或者转轴上,方便磁钢的进入、夹出。
309 | 一种复合含有Pr和W的R-Fe-B系稀土烧结磁铁 | CN108352233B | 发明授权 | 有效-授权 | 2016-09-23 | 2020-09-18 | H01F1/057(2006.01)I | 永田浩 | 厦门钨业股份有限公司 | -- | 本发明公开了一种复合含有Pr和W的R‑Fe‑B系稀土烧结磁铁,该稀土烧结磁铁含有R2Fe14B型主相,R为至少包括Pr的稀土元素,其特征在于,其原料成分包括2wt%以上的Pr和0.0005wt%~0.03wt%的W;所述稀土烧结磁铁包括如下的步骤制得:将所述原料成分的熔融液制备成急冷合金的工序;将所述急冷合金粉碎成细粉的工序;将所述细粉用磁场成形法获得成形体,对所述成形体进行烧结的工序。该稀土烧结磁铁通过加入微量的W,来改善含Pr磁铁的耐热性和热减磁性能。
310 | 一种基于物联网的电机内置振动传感器监测系统 | CN211477394U | 实用新型 | 有效-授权 | 2020-04-01 | 2020-09-11 | G01H11/08(2006.01)I;H04L29/08(2006.01)I;H05K9/00(2006.01)I | 郑文杰;柯绍棠;李晓倩;王文庆;许艺青;邹松 | 厦门加减专利代理事务所(普通合伙); 厦门钨业股份有限公司 | 厦门加减专利代理事务所(普通合伙) | \N本实用新型提供一种基于物联网的电机内置振动传感器监测系统,包括电机本体、振动传感器元件、数据处理模块、通信模块、供电模块、网关和服务器;振动传感器元件封装于屏蔽件内;屏蔽件内设置于电机本体,并贴近电机本体的轴承;振动传感器元件与数据处理模块通讯连接;数据处理模块通过通信模块与网关通信连接;网关与服务器通信连接;振动传感器元件、数据处理模块、通信模块均与供电模块电连接。本实用新型提供的基于物联网的电机内置振动传感器监测系统,通过振动传感器元件检测轴承的振动值,将数据处理模块接收振动传感器元件的信号并将处理后的数据信号通过通信模块发送给网关,网关将收集到的数据传输到服务器,完成数据采集监测。
311 | 一种消除仲钨酸铵产品中黑点异物的方法 | CN111634948A | 发明专利 | 实审 | 2020-06-19 | 2020-09-08 | C01G41/00(2006.01)I | 黄文璞;张文靖 | 北京景闻知识产权代理有限公司; 厦门钨业股份有限公司 | 北京景闻知识产权代理有限公司 | 本发明涉及一种消除仲钨酸铵产品黑点异物的方法,其包括如下步骤:步骤1、取粗钨酸铵溶液经树脂除杂后的溶液备用;在步骤1的溶液中缓慢放入添加剂搅拌,控温,过滤,滤液经蒸发结晶工艺;所述的添加剂用量为除杂后溶液体积的0.5‑0.7%,所述添加剂是由高分子凝集剂与双氧水质量体积比为3‑8:2800‑3200组成。步骤3的结晶再用洗涤液清洗,弃去清洗液,再经蒸发工艺得仲钨酸铵结晶。该方法能够将产品黑色异物消除干净得到的产品纯白,且晶型晶貌有了很大的改善。
312 | 一种电机对中辅助装置 | CN211429085U | 实用新型 | 有效-授权 | 2019-12-05 | 2020-09-04 | H02K5/26(2006.01)I;G01R31/34(2006.01)I | 周坤;王炜 | 厦门市首创君合专利事务所有限公司; 厦门钨业股份有限公司 | 厦门市首创君合专利事务所有限公司 | \N本实用新型提供一种电机辅助对中装置,包括:底座,电机固定平台和电控水平调整机构;电机对中辅助装置通过底座配合紧固件和T型槽平台上沿第一水平方向延伸的T型槽安装在T型槽平台上;电机固定平台顶部设有用于固定电机的固定结构,底座支撑电机固定平台,底座与电机固定平台在第一水平方向上的相对位置固定,电机固定平台安装在底座上;电控水平调整机构用于调整底座在第一水平方向上的安装位置,并调整电机固定平台在第二水平方向上的安装位置;第二水平方向垂直于第一水平方向。避免了调整装置受力点不在重心时导致的电机安装装置偏转的情况,提高了对电机位置的调整精度和效率。
313 | 弱碱性阴离子交换树脂的解钨方法 | CN111617810A | 发明专利 | 实审 | 2020-05-11 | 2020-09-04 | B01J49/57(2017.01)I;C01G41/00(2006.01)I | 黄文璞;杨文波 | 北京景闻知识产权代理有限公司; 厦门钨业股份有限公司 | 北京景闻知识产权代理有限公司 | 本发明公开了一种弱碱性阴离子交换树脂的解钨方法,包括以下步骤:S1、根据弱碱性阴离子交换树脂的钨吸附量,选择碱液并计算解钨的理论耗碱量;S2、将弱碱性阴离子交换树脂加入解钨容器,根据理论耗碱量向解钨容器中加入碱液;S3、在加入第一预定量的碱液后,排出反应后的料液;S4、继续加入碱液,在加入第二预定量的碱液后,排出反应后的料液并回收料液中的钨酸钠;S5、继续加入碱液,在加入第三预定量的碱液后,排出反应后的料液并回收料液中的碱液;S6、继续加入碱液直至碱液的理论消耗量,排出反应后的料液。根据本发明的解钨方法,采用只进行碱解,并且分段碱解的方法,可以简化解吸过程有效节约碱液用量,提升钨酸钠浓度,减少洗水用量。
314 | 一种三电平变流器的空间矢量调制方法及装置 | CN111628671A | 发明专利 | 驳回 | 2020-06-22 | 2020-09-04 | H02M7/483(2007.01)I | 吕吉炜;庄学添;高佳圣;林奕群 | 厦门加减专利代理事务所(普通合伙); 厦门钨业股份有限公司 | 厦门加减专利代理事务所(普通合伙) | \N本发明涉及变流器技术领域,特别涉及一种三电平变流器的空间矢量调制方法及装置,其中方法包括:利用ABC三相坐标系下的约束矢量空间的直线对矢量空间进行分区;根据分区结果以及参考矢量在三相坐标下的投影对其定位确定所述参考矢量的位置。本发明提供的三电平变流器的空间矢量调制方法减少了扇区判断环节的计算量,从而提高调制效率。
315 | 一种电机转子装配设备 | CN211429161U | 实用新型 | 有效-授权 | 2020-01-21 | 2020-09-04 | H02K15/16(2006.01)I;H02K15/03(2006.01)I | 朱贤会;侯宗毅;余凯峰;陈宝明;尚立库;黄兆荣 | 北京集佳知识产权代理有限公司; 厦门钨业股份有限公司 | 北京集佳知识产权代理有限公司 | 本实用新型公开了一种电机转子装配设备,包括:用于放置定子的至少一个支架;用于支撑转子在装配过程中穿过定子的一端,以避免转子在装配过程中穿过定子的一端与定子吸合的限位部;以及用于带动限位部升降的升降部;限位部相对于支架沿定子的轴线方向可移动设置;限位部与升降部连接。相比于现有技术,本实用新型提供的电机转子装配设备,在安装转子的过程中,可以避免转子的一端相对于定子沿径向方向的移动,从而避免转子穿过定子的一端与定子吸合,使转子能够顺利安装,提高了装配效率,降低了因装配或摩擦而带来的零部件损坏率。
316 | 一种新型沉淀剂及制取人造白钨的方法 | CN111606356A | 发明专利 | 有效-授权 | 2020-06-19 | 2020-09-01 | C01G41/00(2006.01)I | 卢寄万;苏志宏 | 北京景闻知识产权代理有限公司; 厦门钨业股份有限公司 | 北京景闻知识产权代理有限公司 | \N本发明公开了一种新型沉淀剂及制取人造白钨的方法,所述新型沉淀剂是由氧化钙和磷酸二氢钙按照质量比0.8~1.2:2.0~2.5组成;制取人造白钨的方法,包括在PH为中性的钨酸钠溶液进料过程中加入氧化钙,并调节PH为10~12,所述氧化钙质量与钨酸钠溶液体积比为800~1200kg:10M3,反应沉钨,即得沉钨母液;取磷酸二氢钙不断加入到步骤(2)沉钨母液中,反应沉钨,即得沉钨溶液;在步骤(3)即得沉钨溶液中加入氯化钙,反应沉钨,所述氯化钙用量为氧化钙和磷酸二氢钙总质量的0.15~0.30倍。该沉淀剂能够代替部分氯化钙制取人造白钨。
317 | 一种变频一体式电机 | CN211351958U | 实用新型 | 有效-授权 | 2019-12-13 | 2020-08-25 | H02K9/06(2006.01)I;H02M1/00(2007.01)I;H05K7/20(2006.01)I;H02K5/20(2006.01)I;H02K9/22(2006.01)I;H02K5/04(2006.01)I | 王顺德;尚立库;郑鹏兴;赖永楷;黄兆荣 | 厦门市首创君合专利事务所有限公司; 厦门钨业股份有限公司 | 厦门市首创君合专利事务所有限公司 | 本实用新型提供一种变频一体式电机,包括风扇、机壳和导流罩;风扇与电机转子同轴,用于产生气流;机壳具有用于容纳定子的定子室、用于容纳变频模块的变频室、位于定子室和变频室之间的共用风道、位于定子室外围,并与变频室不相邻的电机专用风道;导流罩,罩设在风扇上,用于引导风扇产生的气流进入共用风道和电机专用风道,导流罩靠近共用风道的侧面开有导流口。通过设置电机主体和变频器共用风道,并在导流罩上靠近共用风道的侧面设置开口,减小风扇产生的气流进入共用风道的阻力,对冷却电机主体和变频器的气流进行流量匹配,充分利用一台同轴风扇同时对电机主体和变频器进行散热,提高同轴风扇的利用效率。
318 | 新型萃取剂及其从磷钨杂多酸中提取钨并转化为钨酸铵/钨酸钠溶液的方法 | CN111573734A | 发明专利 | 有效-授权 | 2020-06-19 | 2020-08-25 | B01D11/00(2006.01)I | 叶晓龙;苏志宏 | 北京景闻知识产权代理有限公司; 厦门钨业股份有限公司 | 北京景闻知识产权代理有限公司 | \N本发明公开了一种新型萃取剂及从磷钨杂多酸溶液萃取钨的方法,所述新型萃取剂其是由体积份乙酸丁酯0.1‑0.4份、正丁醇0.2‑0.4份、磺化煤油0.3‑0.6份组成,能够在酸性条件下快速提取磷钨杂多酸中的钨并转化为钨酸铵/钨酸钠溶液,为钨转化为钨酸铵/钨酸钠提供新路径;同时该方法能萃取的磷钨杂多酸浓度较高,萃取效果可达90%以上;相对离子交换法大大节约了水量。
319 | 一种高纯钪产品中杂质的去除方法 | CN111575493A | 发明专利 | 有效-授权 | 2020-07-13 | 2020-08-25 | C22B7/00(2006.01)I;C22B3/38(2006.01)I;C22B59/00(2006.01)I | 王亚兵;林锦池;王艳良;黄艺辉 | 北京集佳知识产权代理有限公司; 厦门钨业股份有限公司 | 北京集佳知识产权代理有限公司 | \N本发明涉及金属分离和提纯技术领域,尤其涉及一种高纯钪产品中杂质的去除方法。本发明提供的高纯钪产品中杂质的去除方法包括以下步骤:将高纯钪产品的硝酸溶液与中性膦萃取剂混合,进行萃取,得到净化的高纯钪产品溶液;所述中性膦萃取剂为2‑乙基己基膦酸二(2‑乙基己基)酯。本发明用硝酸溶液处理高纯钪盐产品获得钪盐溶液,杂质则以高价离子存在,加入中性膦萃取剂能优先萃取高价态杂质离子,而钪离子仍保留在水相从而进行除杂。本发明提供的高纯钪产品中杂质的去除方法对杂质的去除效果较优。另外,本发明的去除方法具有明显的技术优势,试剂消耗量少,操作简单。
320 | 一种变频器掉电保护电路 | CN111564894A | 发明专利 | 实审 | 2019-10-09 | 2020-08-21 | H02J9/06(2006.01)I;H02P29/024(2016.01)I;H02P27/08(2006.01)I | 林振 | 厦门市首创君合专利事务所有限公司; 厦门钨业股份有限公司 | 厦门市首创君合专利事务所有限公司 | 本发明公开了一种变频器掉电保护电路,包括相连接的整流模块、滤波模块、逆变模块、MCU控制模块、供电模块、储能模块、储能切换模块和传感器模块;供电模块在变频器供电正常时为储能模块和MCU控制模块提供电源;储能模块在变频器掉电时为MCU控制模块和传感器模块提供电源,并接收电机反向电动势;储能切换模块控制逆变模块与所述储能模块是否导通;传感器模块检测电机反向电动势是否存在并将检测结果发送给MCU控制模块;MCU控制模块根据传感器模块输出的检测结果向逆变模块发送PWM控制信号,控制逆变模块的启动或关断。本发明能够解决突然掉电导致的变频器损坏和MCU控制模块故障问题,提高变频器的性能和使用寿命。
321 | 除钼渣回收处理方法 | CN111534694A | 发明专利 | 有效-授权 | 2020-05-07 | 2020-08-14 | C22B7/00(2006.01)I;C22B34/34(2006.01)I;C22B34/36(2006.01)I;C01B17/06(2006.01)I | 漆辉杏;陈杰;王海军 | 北京景闻知识产权代理有限公司; 厦门钨业股份有限公司 | 北京景闻知识产权代理有限公司 | \N本发明涉及化工领域,具体涉及一种除钼渣回收处理方法。所提供的方法包括:(1)除钼渣加水配制第一料浆,与碱性溶液混合加热,反应,过滤得到第一滤液和第一滤渣;(2)调节第一滤液的pH值为弱碱性,加入双氧水反应,过滤得到第二滤液和第二滤渣;第一滤渣中加酸溶液配制第二料浆,与双氧水混合加热反应,过滤得到第三滤液和第三滤渣;(3)基于第二滤液进行离子交换处理,以便回收钨和钼;基于第三滤液进行结晶处理,以便获得硫酸铜和未结晶母液,未结晶母液返回步骤(2)第二料浆中重复利用;第二滤渣和第三滤渣进行热熔处理,以便回收硫。所提供的方法能实现除钼渣中有价元素的全面回收,且环保易操作,具有极高的经济效益。
322 | 从钨酸铵料液硫化除钼渣中回收钨的方法 | CN111534696A | 发明专利 | 有效-授权 | 2020-05-12 | 2020-08-14 | C22B7/00(2006.01)I;C22B34/36(2006.01)I | 杨文波;苏志宏 | 北京景闻知识产权代理有限公司; 厦门钨业股份有限公司 | 北京景闻知识产权代理有限公司 | \N本发明公开了一种从钨酸铵料液硫化除钼渣中回收钨的方法,包括以下步骤:S1、在钨酸铵料液硫化除钼渣中加入氧化剂进行调浆水煮,将钨酸铵料液硫化除钼渣中的硫元素氧化为硫酸盐;S2、调浆水煮后反应第一预定时间,得到预处理固液混合物;S3、对预处理固液混合物进行过滤,得到初滤液和初滤渣;S4、对初滤液进行脱氨后沉淀白钨;S5、在初滤渣中加入碱液,在预定温度下反应第二预定时间,得到再处理固液混合物;S6、对再处理固液混合物进行过滤,得到滤液和滤渣;S7、沉淀滤液中的白钨后得到回收滤液。根据本发明实施例的方法,可以有效回收钨酸铵料液硫化除钼渣中的钨,大大提高了钨的回收率。
323 | 一种白钨冶炼渣中提取氟化钙的方法 | CN111517353A | 发明专利 | 实审 | 2020-04-07 | 2020-08-11 | C01F11/22(2006.01)I | 黄文璞 | 北京景闻知识产权代理有限公司; 厦门钨业股份有限公司 | 北京景闻知识产权代理有限公司 | \N本发明提出了一种从白钨冶炼渣中提取氟化钙的方法,该方法包括:将白钨冶炼渣进行酸浸处理并过滤,以便得到滤渣和含有氟离子的滤液;向滤液中加入沉淀剂和提纯剂进行沉淀提纯,经过滤和烘干后以便得到氟化钙产品。该方法具有工艺简单易控制,成本低以及氟化钙回收率高的优点。
324 | 制备高纯仲钨酸铵的方法 | CN111517367A | 发明专利 | 驳回 | 2020-04-07 | 2020-08-11 | C01G41/00(2006.01)I | 曾微微;陈杰;王海军 | 北京景闻知识产权代理有限公司; 厦门钨业股份有限公司 | 北京景闻知识产权代理有限公司 | \N本发明提出了制备高纯仲钨酸铵的方法,该方法包括:(1)利用氨水对仲钨酸铵粗品进行调浆,以便得到料浆;(2)将所述料浆通入压煮器中进行高温高压溶解,以便得到钨酸铵溶液;(3)对所述钨酸铵溶液进行泄压脱氨结晶,以便得到湿仲钨酸铵晶体;以及(4)对所述湿仲钨酸铵晶体进行烘干,以便所述高纯仲钨酸铵。该方法有效地利用了压煮器可高温高压的优势与仲钨酸铵可高温高压溶解和泄压脱氨析出结晶的特点,有效实现了对仲钨酸铵粗品的高效提纯。使得最终获得的高纯仲钨酸铵杂质总含量≤65ppm。因此,该方法具有工艺简短、成本低、效率高、产率高以及高提纯等优点。
325 | 一种白钨冶炼渣制备高品质石膏生产原料的方法 | CN111517354A | 发明专利 | 有效-授权 | 2020-04-07 | 2020-08-11 | C01F11/46(2006.01)I;C04B11/26(2006.01)I;C04B11/02(2006.01)I | 黄文璞 | 北京景闻知识产权代理有限公司; 厦门钨业股份有限公司 | 北京景闻知识产权代理有限公司 | \N本发明提出了一种制备高品质石膏的方法,根据本发明的实施例,该方法包括:(1)对白钨矿原料进行酸浸出处理,以便获得酸浸出产物钨渣,所述酸浸出处理采用硫酸和磷酸的混合物,所述含钨原料包括白钨矿;(2)对所述酸浸出钨渣进行过滤处理,以便获得滤饼;(3)采用含有氢氧化钙的溶液对所述滤饼进行第一改性处理,以便获得第一改性处理产物;(4)采用含有过氧化氢的溶液对所述第一改性处理产物进行第二改性处理,以便获得第二改性处理产物;以及(5)对所述第二改性处理产物进行煅烧,以便获得所述高品质石膏。
326 | 一种内置数据采集模块和传输模块的电机 | CN211239616U | 实用新型 | 有效-授权 | 2020-03-13 | 2020-08-11 | H02K11/20(2016.01)I;H02K11/21(2016.01)I;H02K11/25(2016.01)I;H02K11/35(2016.01)I | 柯绍棠 | 厦门加减专利代理事务所(普通合伙); 厦门钨业股份有限公司 | 厦门加减专利代理事务所(普通合伙) | \N本实用新型提供一种内置数据采集模块和传输模块的电机,包括电机本体,电机本体配备有编码器低压端子,编码器低压端子部署于电机本体的接线盒内;还包括电机运行状态传感器和无线通信模块;电机运行状态传感器和无线通信模块均部署于电机本体内;电机运行状态传感器和无线通信模块均与编码器低压端子电连接;电机运行状态传感器与无线通信模块通讯连接。本实用新型提供的电机将电机运行状态传感器、无线通信模块与电机一体化,通过内部供电解决外加电池带来的缺点,实现更快的采集频率、更高的传输速率、更长久的持续使用时间,同时免去额外的安装作业。
327 | 一种转子组件与轴心的连接结构 | CN211239492U | 实用新型 | 有效-授权 | 2020-03-20 | 2020-08-11 | H02K1/27(2006.01)I;H02K1/28(2006.01)I;H02K5/24(2006.01)I;H02K5/16(2006.01)I | 朱贤会;侯宗毅;陈宝明;余凯峰 | 厦门加减专利代理事务所(普通合伙); 厦门钨业股份有限公司 | 厦门加减专利代理事务所(普通合伙) | \N本实用新型涉及机电技术领域,特别涉及一种转子组件与轴心的连接结构,其中,包括轴心、转子组件和键,轴心上设有第一轴肩,第一轴肩上设有第一凹槽,键部分嵌入第一凹槽内,其余部分嵌入转子组件的第二凹槽内,以使转子组件与轴心同步转动;第一凹槽和/或第二凹槽可阻挡键径向移动。通过将转子组件或第一轴肩处的凹槽加工为内置隐形的键槽,可防止高速运转过程中由于离心力作用导致键的松动和脱离;同时实现轴系的拆装方便和键的简易替换;这种新型连接结构,有利于保证其接触端面的垂直度和平面度,实现各部件的精密加工,以满足轴系的整体高精度要求,从而实现整个轴系在高速转动过程中,低振动,轴承发热小,寿命长,安全性高的技术效果。
328 | 一种废旧硬质合金淬火和回收的方法 | CN111500829A | 发明专利 | 有效-授权 | 2020-04-27 | 2020-08-07 | C21D1/18(2006.01)I;C21D1/42(2006.01)I;C22B7/00(2006.01)I | 刘会明;祝小明 | 厦门市精诚新创知识产权代理有限公司; 厦门钨业股份有限公司 | 厦门市精诚新创知识产权代理有限公司 | \N本发明属于废旧硬质合金回收领域,涉及一种废旧硬质合金淬火和回收的方法。所述回收废旧硬质合金的方法包括将清洁干燥的废旧硬质合金依次进行淬火、破碎和电溶,所述淬火在中频炉中进行。采用本发明提供的方法对废旧硬质合金进行淬火和回收,加热速度快,效率高,能耗低,淬火效果好,有利于废旧硬质合金的破碎,淬火过程中硬质合金烧损少,所得硬质合金的纯度、收率均较高。
329 | 一种高振实电池级四氧化三钴的制备方法 | CN108439489B | 发明授权 | 有效-授权 | 2018-05-15 | 2020-08-04 | C01G51/04(2006.01)I | 陈少辉;刘华旭;祝小明 | 厦门市精诚新创知识产权代理有限公司; 厦门钨业股份有限公司 | 厦门市精诚新创知识产权代理有限公司 | 本发明公开了一种高振实电池级四氧化三钴的制备方法。包括以下步骤:将沉淀剂溶液与晶种同时加入到反应容器中;用反加料法将钴溶液加入到反应容器中,制备得到钴盐前驱体;再洗涤后脱水,使滤饼的含水量<25%;送入煅烧炉煅烧后再进行分级过筛,得到高振实、类球形的电池级四氧化三钴,进一步除磁去除磁性金属异物,控制磁性金属异物的含量在1ppm以下,从而得到高品质的电池级四氧化三钴。所得到的类球形电池级四氧化三钴具有高振实、化学纯度高、原料适应性范围大、晶粒大小易控制、粒度组成均匀、一致性好、磁物含量含量少的特点,同时工艺简单,易操作,成本低,产品质量稳定,节能环保,适于工业化生产。
330 | 含氨尾气的处理方法和含氨尾气处理系统 | CN111482059A | 发明专利 | 驳回 | 2020-03-26 | 2020-08-04 | B01D53/18(2006.01)I;B01D53/14(2006.01)I | 杨其童;王永洪 | 北京景闻知识产权代理有限公司; 厦门钨业股份有限公司 | 北京景闻知识产权代理有限公司 | 本发明公开了一种含氨尾气的处理方法和含氨尾气处理系统,所述含氨尾气的处理方法包括以下步骤:S1、将含氨尾气通入一级氨吸收塔用通过第一冷凝器的喷淋氨水进行循环喷淋,以得到一级氨水和一级含氨尾气;S2、将步骤S1得到的一级含氨尾气通入二级氨吸收塔且在二级氨吸收塔内用通过第二冷凝器的无盐水进行循环喷淋,以得到二级氨水和二级含氨尾气,二级氨水用于对步骤S1的一级氨吸收塔的喷淋氨水进行循环喷淋;S3、将步骤S2得到的二级含氨尾气通入喷淋塔且在喷淋塔中用盐酸、硫酸、硝酸或磷酸进行喷淋,以得到氯化铵溶液、硫酸铵溶液、硝酸铵溶液或磷酸铵溶液。根据本发明的含氨尾气的处理方法,极大地提升了氨水的浓度,减少了回收的氨水量。
331 | 一种台架用电机对中装置 | CN211178214U | 实用新型 | 有效-授权 | 2020-01-19 | 2020-08-04 | G01B5/00(2006.01)I;G01B5/06(2006.01)I;G01R31/36(2019.01)I;G01R1/04(2006.01)I | 张丽彬 | 厦门加减专利代理事务所(普通合伙); 厦门钨业股份有限公司 | 厦门加减专利代理事务所(普通合伙) | 本实用新型涉及电机对中装置技术领域,特别涉及一种台架用电机对中装置,其中,所述台架用电机对中装置,包括L板和过渡板,所述L板与过渡板上分别设有用于电机对中相配合的第一定轴孔和第二定轴孔,L板与过渡板可活动连接,L板两侧设有加强筋;L板与过渡板通过至少三个顶丝结构调整二者的相对位置以完成对电机轴与台架轴平行度的调节;过渡板的侧面和底面均设有用于分别调节侧面与加强筋以及底面与L板之间距离的调距装置。采用本实用新型提供的台架用电机对中装置在台架的L板与电机之间的过渡板上增加调整的结构和装置,使电机的安装精度通过调整保证,避免仅通过零件的加工精度和装配精度保证,从而降低了加工要求,节约了成本。
332 | 钼酸铵回收方法及去除钼酸铵中杂质钨的方法 | CN111470537A | 发明专利 | 驳回 | 2020-05-07 | 2020-07-31 | C01G39/00(2006.01)I;C22B3/42(2006.01)I;C22B34/36(2006.01)I | 漆辉杏;陈杰;王海军 | 北京景闻知识产权代理有限公司; 厦门钨业股份有限公司 | 北京景闻知识产权代理有限公司 | 本发明涉及化工领域,具体涉及一种钼酸铵回收方法及去除钼酸铵中杂质钨的方法。所提供的回收钼酸铵的方法包括:(1)基于含钨的钼酸铵溶液,加热至40~60摄氏度,加酸至溶液pH值为2.5~3,以便分离获得第一多钼酸铵沉淀;(2)溶解所述第一多钼酸铵沉淀,将所获得溶液加热至40~60摄氏度,加酸至溶液pH值为2.5~3,以便分离获得第二多钼酸铵沉淀。由此获得的钼酸铵产品中钨含量很少,不超过100ppm,而且工艺简单,成本低廉,适合于工业上的生产应用。
333 | 一种水泵电机漏水检测电路 | CN111463750A | 发明专利 | 实审 | 2019-10-09 | 2020-07-28 | H02H5/08(2006.01)I;H02H7/08(2006.01)I;H02H1/00(2006.01)I;H02H1/06(2006.01)I | 林振 | 厦门市首创君合专利事务所有限公司; 厦门钨业股份有限公司 | 厦门市首创君合专利事务所有限公司 | \N本发明公开了一种水泵电机漏水检测电路,包括相连接的整流模块、第一滤波模块、逆变模块、MCU控制模块、传感器控制模块、传感器检测模块和辅助电源模块;传感器控制模块接收整流模块的输出,并为传感器检测模块和辅助电源模块提供电源;传感器检测模块用于检测电机内部的湿度,并将检测结果发送给传感器控制模块和MCU控制模块,MCU控制模块根据检测结果,控制逆变模块的启动或关断,传感器控制模块根据检测结果控制是否通过辅助电源模块为MCU控制模块提供电源,以使传感器控制模块可在MCU控制模块关断主电路之后关断MCU控制模块。本发明能够实时检测电机是否漏水,并且在检测到漏水后延时断电,实现对MCU控制模块及电机的保护。
334 | 组合式变频器 | CN111464008A | 发明专利 | 实审 | 2019-12-16 | 2020-07-28 | H02M1/10(2006.01)I;H02M1/00(2007.01)I | 林振 | 厦门市首创君合专利事务所有限公司; 厦门钨业股份有限公司 | 厦门市首创君合专利事务所有限公司 | \N本发明公开了组合式变频器,包括控制模块、AC/DC电路、DC/DC电路、DC/AC电路和模式转换开关;所述模式转换开关连接电源、所述AC/DC电路和所述DC/DC电路,所述模式转换开关还连接负载、所述DC/DC电路和所述DC/AC电路;所述控制模块根据电源的输入电源的类型控制所述模式转换开关接通电源和所述AC/DC电路或接通电源和所述DC/DC电路,根据外接负载的类型控制所述模式转换开关接通所述AC/DC电路和负载或接通所述DC/DC电路和负载。它具有如下优点:可适用于AC输入和DC输入,可接交流负载和直流负载,具有多功能性。
335 | 一种钴合金酸浸液中钴的回收方法 | CN111394594A | 发明专利 | 有效-授权 | 2020-04-10 | 2020-07-10 | C22B23/00(2006.01)I;C22B7/00(2006.01)I | 王云武;张伟;倪捷清;杜凯珑 | 厦门市精诚新创知识产权代理有限公司; 厦门钨业股份有限公司 | 厦门市精诚新创知识产权代理有限公司 | 本发明属于二次资源回收领域,涉及一种钴合金酸浸液中钴的回收方法。所述钴合金酸浸液中钴的回收方法包括将钴合金酸浸液和含钴废料的混合体系于酸性条件下进行溶解反应,所述钴合金酸浸液的主要成分为Co
336 | 一种干粉调浆装置和方法 | CN111359486A | 发明专利 | 实审 | 2020-04-17 | 2020-07-03 | B01F7/18(2006.01)I;B01F15/00(2006.01)I;B01D46/00(2006.01)I | 陈少辉;郭露;王杰 | 厦门市精诚新创知识产权代理有限公司; 厦门钨业股份有限公司 | 厦门市精诚新创知识产权代理有限公司 | 本发明属于干粉调浆领域,涉及一种干粉调浆装置和方法。所述干粉调浆装置包括粉料桶、粉料中转桶、粉料调浆槽和收尘式真空机;所述粉料中转桶包括高料位传感器和低料位传感器;所述收尘式真空机包括依次连通的粉尘室、过滤装置和洁净室,所述收尘式真空机内的压力通过真空泵控制;所述粉料桶与粉料中转桶连通,所述粉料中转桶顶部与收尘式真空机的粉尘室连通且连通管路上设置有阀门V1、底部与粉料调浆槽连通且连通管路上设置有阀门V3,所述粉料调浆槽的顶部与收尘式真空机的粉尘室连通且连通管路上设置有阀门V2。采用本发明提供的干粉调浆装置和方法能够避免粉料泄漏,实现99.5%以上的直收率,操作现场粉尘含量即可达标。
337 | 一种白钨冶炼渣中回收钨的方法 | CN111349788A | 发明专利 | 有效-授权 | 2020-04-07 | 2020-06-30 | C22B7/00(2006.01)I;C22B34/36(2006.01)I | 黄文璞 | 北京景闻知识产权代理有限公司; 厦门钨业股份有限公司 | 北京景闻知识产权代理有限公司 | 本发明提出了从白钨冶炼渣中回收钨的方法,该方法包括:(1)对白钨冶炼渣进行酸浸处理并过滤,以便得到酸浸滤液和酸浸尾渣,酸浸过滤渣中含有钨酸、钨酸钙及未洗涤干净的磷钨杂多酸;(2)对酸浸滤渣进行废盐酸酸洗处理并过滤,以便得到酸洗滤液①和酸洗滤渣a,酸洗滤液中含有钨酸;(3)对酸洗后滤渣a再次碱洗,以便得到碱洗滤液②和碱洗滤渣b,以及(4)将酸浸滤液①和碱浸滤液②进行混合并发生反应,以便得到人造白钨。该方法具有工艺简单,流程短,成本低,钨回收率高以及废水少并且可循环利用的优点,最后残余滤渣还可以作为高附加值建材原料再利用。
338 | 一种水泵电机漏水检测电路 | CN210867173U | 实用新型 | 有效-授权 | 2019-10-09 | 2020-06-26 | H02H5/08(2006.01)I;H02H7/08(2006.01)I;H02H1/00(2006.01)I;H02H1/06(2006.01)I | 林振 | 厦门市首创君合专利事务所有限公司; 厦门钨业股份有限公司 | 厦门市首创君合专利事务所有限公司 | 本实用新型公开了一种水泵电机漏水检测电路,包括相连接的整流模块、第一滤波模块、逆变模块、MCU控制模块、传感器控制模块、传感器检测模块和辅助电源模块;传感器控制模块接收整流模块的输出,并为传感器检测模块和辅助电源模块提供电源;传感器检测模块用于检测电机内部的湿度,并将检测结果发送给传感器控制模块和MCU控制模块,MCU控制模块根据检测结果,控制逆变模块的启动或关断,传感器控制模块根据检测结果控制是否通过辅助电源模块为MCU控制模块提供电源,以使传感器控制模块可在MCU控制模块关断主电路之后关断MCU控制模块。本实用新型能够实时检测电机是否漏水,并且在检测到漏水后延时断电,实现对MCU控制模块及电机的保护。
339 | 制备球形仲钨酸铵的方法 | CN111333114A | 发明专利 | 驳回 | 2020-03-17 | 2020-06-26 | C01G41/00(2006.01)I | 曾微微;陈杰;王海军 | 北京景闻知识产权代理有限公司; 厦门钨业股份有限公司 | 北京景闻知识产权代理有限公司 | 本发明提出了制备球形仲钨酸铵的方法,该方法包括:(1)将钨酸铵溶液泵入喷雾结晶器内;(2)钨酸铵溶液在喷雾结晶器内被雾化器雾化成雾状液珠并均匀地分布于干燥室内;(3)向干燥室顶部的空气分配器内通入热空气,并使得热空气与雾状液珠接触,以便将雾状液珠干燥成球形仲钨酸铵;以及(4)使得球形仲钨酸铵连续地由干燥室底部排出,获得球形仲钨酸铵产品。因此,该方法在工艺角度上具有可靠性高、流程简短、周期短和作业效率高的优点,在产品角度上具有成球率高且稳定,晶型完整,碎晶、抱晶率较低,而且所有料液全部转变为产品,直收率为100%。另外,该方法在商业角度上还具有投入成本低,收益高的优点。
340 | 一种从萃余液中回收萃取剂的设备和方法 | CN111321292A | 发明专利 | 实审 | 2020-04-10 | 2020-06-23 | C22B3/02(2006.01)I;C22B3/26(2006.01)I | 杜凯珑;张伟;王云武;倪捷清 | 厦门市精诚新创知识产权代理有限公司; 厦门钨业股份有限公司 | 厦门市精诚新创知识产权代理有限公司 | 本发明属于萃取剂回收领域,涉及一种从萃余液中回收萃取剂的设备和方法。该方法包括:将萃余液pH值调节至1.5~5后静置澄清分离,所得澄清萃余液中的萃取剂采用捕捉剂进行2级以上捕捉回收,每一级捕捉回收完成之后,将所得含萃取剂捕捉剂循环作为该级捕捉剂,并将所得萃余液进入下一级捕捉回收,将最后一级捕捉回收完成之后所得萃余液进行静置澄清分离,所得油相返回最后一级捕捉回收,所得水相外排;当第1级捕捉剂中所含萃取剂的浓度达到设定值后引出,将之后每一级的捕捉剂作为上一级的捕捉剂,最后一级添加新鲜的萃取系统纯稀释剂作为捕捉剂,继续进行捕捉回收。采用该方法能够对萃取剂进行有效捕捉回收,减少萃取剂损失,降低对下一工序的影响。
341 | 磷钨杂多酸萃取剂、萃取方法以及芳烃溶剂油的应用 | CN111298476A | 发明专利 | 有效-授权 | 2020-03-11 | 2020-06-19 | B01D11/00(2006.01)I;B01D11/04(2006.01)I;C01G41/00(2006.01)I | 黄文璞;叶晓龙 | 北京景闻知识产权代理有限公司; 厦门钨业股份有限公司 | 北京景闻知识产权代理有限公司 | 本发明公开了一种磷钨杂多酸萃取剂、萃取方法以及芳烃溶剂油的应用,磷钨杂多酸萃取剂由以下组分组成:主萃取剂和芳烃溶剂油,所述芳烃溶剂油作为稀释剂。该磷钨杂多酸萃取剂避免了采用磺化煤油,能够有效减少萃取剂的消耗。
342 | 一种变频器掉电保护电路 | CN210744820U | 实用新型 | 有效-授权 | 2019-10-09 | 2020-06-12 | H02J9/06(2006.01)I;H02P29/024(2016.01)I;H02P27/08(2006.01)I | 林振 | 厦门市首创君合专利事务所有限公司; 厦门钨业股份有限公司 | 厦门市首创君合专利事务所有限公司 | \N本实用新型公开了一种变频器掉电保护电路,包括相连接的整流模块、滤波模块、逆变模块、MCU控制模块、供电模块、储能模块、储能切换模块和传感器模块;供电模块在变频器供电正常时为储能模块和MCU控制模块提供电源;储能模块在变频器掉电时为MCU控制模块和传感器模块提供电源,并接收电机反向电动势;储能切换模块控制逆变模块与所述储能模块是否导通;传感器模块检测电机反向电动势是否存在并将检测结果发送给MCU控制模块;MCU控制模块根据传感器模块输出的检测结果向逆变模块发送PWM控制信号,控制逆变模块的启动或关断。本实用新型能够解决突然掉电导致的变频器损坏和MCU控制模块故障问题,提高变频器的性能和使用寿命。
343 | 一种稀土可逆感温变色材料及其制备方法和应用 | CN111269709A | 发明专利 | 有效-授权 | 2020-01-19 | 2020-06-12 | C09K9/02(2006.01)I;C09J11/06(2006.01)I;C09J123/08(2006.01)I | 王艳良;林锦池;王亚兵 | 北京集佳知识产权代理有限公司; 厦门钨业股份有限公司 | 北京集佳知识产权代理有限公司 | 本发明提供了一种稀土可逆感温变色材料,包括:发色剂;显色剂,所述显色剂选自稀土配合物中的一种或几种;发色抑制剂,所述发色抑制剂选自烷基取代的苯酚中的一种或几种;溶剂。本发明提供的稀土可逆感温变色材料随温度变化的显色特征为:从低于溶剂的熔点升温到高于溶剂的熔点的过程中,变色材料呈浅色或者无色;而从高于溶剂的凝固点降温到低于溶剂的凝固点的过程中,温度在溶剂的凝固点±4℃时显深色,继续降温又快速恢复浅色或者无色。本发明提供的感温变色材料的颜色随温度的变化特征与传统材料完全不同。本发明还提供了一种稀土可逆感温变色材料的制备方法及应用。
344 | 一种硬质合金粒度均匀性的控制方法 | CN111254305A | 发明专利 | 视为撤回 | 2019-12-04 | 2020-06-09 | C22C1/05(2006.01)I;C22C29/06(2006.01)I;C22C29/08(2006.01)I;B22F1/00(2006.01)I | 项忠楠;刘超;文晓;郭新营;张太全 | 厦门钨业股份有限公司 | -- | 本发明公开了一种硬质合金粒度均匀性的控制方法,所述硬质合金的制备过程包括将硬质相原料和粘结相原料进行混合的工序,湿磨、干燥、压制和烧结的工序,在所述混合之前,对所述硬质相原料进行预处理,分离、去除粒度≤0.5μm的粉末。通过上述方法,在不改变硬质合金成分和烧结工艺的条件下,显著提高硬质合金晶粒粒度分布的均匀性。
345 | 一种高费氏低松装密度仲钨酸铵及其生产方法和设备 | CN111217394A | 发明专利 | 有效-授权 | 2020-02-18 | 2020-06-02 | C01G41/00(2006.01)I | 曾微微;陈杰;王海军 | 厦门市精诚新创知识产权代理有限公司; 厦门钨业股份有限公司 | 厦门市精诚新创知识产权代理有限公司 | \N本发明涉及一种高费氏低松装密度仲钨酸铵及其生产方法和设备,其生产方法包括:首先原钨酸铵溶液经过一次蒸发结晶,产出的一次仲钨酸铵经高温煅烧成三氧化钨,再将三氧化钨溶于氨水中得到钨酸铵溶液,再与原钨酸铵溶液按照1:4~2:1的比例混合,再将混合后的钨酸铵溶液经二次蒸发结晶成所需的仲钨酸铵产品。采用此工艺生产出的仲钨酸铵产品,相对于一次蒸发结晶的仲钨酸铵,其产品的费氏粒度上升,松装密度同时下降,费氏与松装密度的比值从18~20提升到22~24。该工艺的应用拓展了仲钨酸铵产品系列型号,提供了一种高费氏低松装密度仲钨酸铵的生产工艺。
346 | 去除湿法浸出过程泡沫的装置 | CN210620906U | 实用新型 | 有效-授权 | 2019-07-31 | 2020-05-26 | C22B3/02(2006.01)I;C22B3/06(2006.01)I;C22B7/00(2006.01)I;C22B23/00(2006.01)I | 刘会明;吕喆;袁仁伟 | 北京景闻知识产权代理有限公司; 厦门钨业股份有限公司 | 北京景闻知识产权代理有限公司 | 本实用新型公开了一种去除湿法浸出过程泡沫的装置,包括:湿法浸出反应槽和泡沫吸收槽,所述湿法浸出反应槽内限定出浸出空间,并且所述浸出空间内有浸出液;所述泡沫吸收槽内限定出吸收空间,所述吸收空间内布置砂浆,所述吸收空间的下端设有砂浆出口,并且所述泡沫吸收槽上设有文丘里管,所述文丘里管的入口段与所述砂浆出口连通,所述文丘里管的收缩段通过软管与所述浸出空间连通,所述文丘里管的扩散段与所述吸收空间连通。采用该装置可以有效去除酸浸过程中产生的泡沫,从而保证酸浸过程正常进行的同时提高其作业效率。
347 | 一种磁钢装配工装 | CN210608864U | 实用新型 | 有效-授权 | 2019-08-22 | 2020-05-22 | H02K15/03(2006.01)I | 许艺青;俞晓勇;张洵;刘伟 | 厦门市首创君合专利事务所有限公司; 厦门钨业股份有限公司 | 厦门市首创君合专利事务所有限公司 | \N本实用新型公开了一种磁钢装配工装,用于辅助装配表贴式永磁电机的转子磁钢,包括:限位件,所述限位件用于支撑所述转子铁芯,并设有防止永磁电机的转子铁芯沿其自身径向移动的定位结构,所述定位结构允许转子铁芯沿自身轴向移动;转子铁芯脱出机构,所述转子铁芯脱出机构包括动力件、推动件,所述动力件连接所述推动件,且所述动力件用于带动推动件沿转子铁芯的轴向顶起转子铁芯,使转子铁芯脱离限位件。所述转子铁芯脱出机构的设置,使得本实用新型不仅可以大大提高转子铁芯拆卸的效率,还可以大大提高转子铁芯拆卸的动作精度,避免拆卸时磁钢发生拉扯和碰撞。
348 | 一种试验电机自动对中系统 | CN210605479U | 实用新型 | 有效-授权 | 2019-11-01 | 2020-05-22 | G05D3/12(2006.01)I;G01R1/04(2006.01)I;G01R31/34(2006.01)I;G01L3/00(2006.01)I | 周坤;王炜 | 厦门市首创君合专利事务所有限公司; 厦门钨业股份有限公司 | 厦门市首创君合专利事务所有限公司 | 一种试验电机自动对中系统,包括测功机、台架以及可在台架上移动的电机支架,所述测功机固定安装于台架上,所述电机支架与测功机相对安装,所述试验电机自动对中系统还包括控制机构和执行机构:所述执行机构包括左电动推杆、右电动推杆、后电动推杆以及底部电动推杆,所述控制机构包括左测距传感器、右测距传感器、前测距传感器、高度测距传感器、以及与上述控制机构的各部件连接的控制器,所述控制器与执行机构的各部件电连接。通过对应传感器测量偏移量,再通过四个电动推杆分别控制电机支架三个维度的位移,从而更加快速、精准地自动完成试验电机的对中操作。
349 | 洗涤离子交换柱的系统 | CN210496461U | 实用新型 | 有效-授权 | 2019-05-06 | 2020-05-12 | B01J49/60(2017.01)I;B01J49/85(2017.01)I | 陈杰;漆辉杏;王海军 | 北京景闻知识产权代理有限公司; 厦门钨业股份有限公司 | 北京景闻知识产权代理有限公司 | \N本实用新型公开了一种洗涤离子交换柱的系统,包括:碱液储罐;反冲洗液储罐,所述反冲洗液储罐具有反冲洗水入口、碱液入口和反冲洗液出口,所述碱液入口与所述碱液储罐相连;离子交换柱,所述离子交换柱的底部设有反冲洗液入口,顶部设有洗涤后液出口,所述反冲洗液入口与所述反冲洗液出口相连,所述洗涤后液出口与所述反冲洗液储罐相连;控制装置,所述控制装置与所述碱液储罐和所述反冲洗液储罐相连,所述控制装置基于所述反冲洗液储罐中反冲洗液的pH值调节所述碱液储罐中碱液的流量。采用该系统解决了现有技术中洗涤降酸过程耗时较长、水资源大量浪费的问题。
350 | 一种电主轴机壳及其电主轴 | CN111085696A | 发明专利 | 实审 | 2019-11-14 | 2020-05-01 | B23B19/02(2006.01)I;B23Q11/00(2006.01)I;B23Q11/12(2006.01)I | 朱贤会;侯宗毅;尚立库 | 厦门市首创君合专利事务所有限公司; 厦门钨业股份有限公司 | 厦门市首创君合专利事务所有限公司 | 本发明公开了一种电主轴机壳,包括内壳和外壳,所述外壳套设于内壳外且外壳和内壳之间形成密封的空腔,空腔内形成有冷却流道结构,所述内壳的外侧壁上设有至少一个轴向延伸的装配槽,该装配槽贯穿内壳的两侧端面,所述装配槽用于嵌装轴向延伸的气密管,所述气密管不阻挡冷却液于冷却流道结构内流通。本发明还公开了一种具有上述电主轴机壳的电主轴。本发明的气流通路为外置于内壳外壁的气密管,即在内壳的外壁开设轴向的装配槽,并将气密管安装于装配槽内,可实现气液分离,气体从电主轴后端直接通过气密管输送到前端实现气密封,不仅减小了电主轴机壳的壁厚,增大了磁路设计的空间,而且装配槽可直接利用普通的机床进行加工,降低了加工成本。
351 | 一种主轴卸刀限位结构 | CN111069633A | 发明专利 | 实审 | 2019-12-04 | 2020-04-28 | B23B19/02(2006.01)I;B23Q3/12(2006.01)I | 侯宗毅;黄兆荣;朱贤会 | 厦门市首创君合专利事务所有限公司; 厦门钨业股份有限公司 | 厦门市首创君合专利事务所有限公司 | 本发明公开了一种主轴卸刀限位结构,包括主轴、机体和限位套,该主轴能相对该机体转动,该机体设有下轴承座,该下轴承座和该主轴间设有下轴承;该下轴承座具有用于轴向定位下轴承的环形定位面,该环形定位面凹设形成有定位凹槽;该限位套具有相连的安装部和定位部;该限位套通过该安装部连接下轴承座,并通过该定位部抵靠在该定位凹槽底部来限定该限位套的安装位置;该主轴设有轴肩,该限位套具有支撑面,该主轴穿过限位套且通过该支撑面与该轴肩配合限制主轴在卸刀过程中的移动距离。它具有如下优点:避免轴承承受卸刀力的冲击,提高了产品精度并降低了加工成本。
352 | 一种低氧碳化物增强钨合金及其制备方法 | CN111074126A | 发明专利 | 实审 | 2019-12-19 | 2020-04-28 | C22C27/04(2006.01)I;C22C32/00(2006.01)I;C22C1/05(2006.01)I;B22F9/04(2006.01)I;B22F3/04(2006.01)I;B22F3/10(2006.01)I | 宋久鹏;李榕;蒋香草;林宝智 | 厦门钨业股份有限公司; 厦门加减专利代理事务所(普通合伙) | 厦门加减专利代理事务所(普通合伙) | 本发明涉及合金材料的制备技术领域,特别涉及一种低氧碳化物增强钨合金及其制备方法。低氧碳化物增强钨合金的制备方法包括以下步骤:将粉末A、粉末B和金属钨粉进行球磨混合,控制球料比为6:1~1:3;粉末A为铪、碳混合物或碳化铪粉末,粉末B为碳粉或碳纳米管;将混合粉末装入模具中进行冷等静压压制成形,再置于氢气气氛的中频炉中烧结,控制冷等静压压力、烧结最高温度、保压时间和保温时间等工艺参数;对烧结后的样品进行压力加工和热处理,即得到低氧碳化物增强钨合金。本发明提供的低氧碳化物增强钨合金的制备方法,通过整体工艺的控制,大大提高了增强钨合金的强化效果,扩宽了钨合金材料的使用领域,具有重要的实际应用价值。
353 | 一种利用碳酸钴残次品生产高纯氯化钴的方法 | CN108328666B | 发明授权 | 有效-授权 | 2018-05-15 | 2020-04-21 | C01G51/08(2006.01)I | 张伟;刘华旭;祝小明 | 厦门市精诚新创知识产权代理有限公司; 厦门钨业股份有限公司 | 厦门市精诚新创知识产权代理有限公司 | 本发明公开了一种利用碳酸钴残次品生产高纯氯化钴的方法。将残次碳酸钴与水加入反应釜调浆,再加入酸调节pH以使碳酸钴充分溶解;再加入碳酸钴反调pH,压滤后得到第一氯化钴溶液;将上述氯化钴溶液打入可加热待搅拌的反应釜中,将温度提升至80~90℃,并在充分搅拌的条件下,缓慢添加氢氧化钠溶液调节pH保证溶液中有足够的氢氧根离子将铝离子充分水解;待pH完全稳定时,再缓慢加入过量的氟化铵以使镁离子沉淀去除完全,保温搅拌,过滤后即得高纯氯化钴溶液。本发明方法工艺简单、生产成本低;99%以上钴回收率并达电池级标准。
354 | 一种微纳复合增强钨合金材料及其制备方法 | CN111041317A | 发明专利 | 实审 | 2019-12-19 | 2020-04-21 | C22C27/04(2006.01)I;C22C30/00(2006.01)I;C22C1/05(2006.01)I;C22C1/10(2006.01)I;B22F9/26(2006.01)I;B22F9/04(2006.01)I;B22F3/04(2006.01)I;B22F3/10(2006.01)I;B22F3/24(2006.01)I | 李榕;宋久鹏;颜彬游;宋明星 | 厦门钨业股份有限公司; 厦门加减专利代理事务所(普通合伙) | 厦门加减专利代理事务所(普通合伙) | \N本发明涉及合金材料的制备领域,特别涉及一种微纳复合增强钨合金材料及其制备方法。制备方法包括以下步骤:将含钨、铼和钼元素的原料进行固液掺杂或液液掺杂混合,再进行还原后,加入铪、碳混合物或碳化铪粉末,进行球磨混合,得到混合粉末;将混合粉末装入模具中进行冷等静压压制成形,成形后置于氢气气氛的中频炉中烧结;对烧结后的样品进行压力加工和热处理,即得到微纳复合增强钨合金材料。本发明提供的制备方法所制备的微纳复合增强钨合金材料与现有的技术相比,具有耐高温、耐蚀、较低密度的微纳复合增强钨合金材料,材料具有低的热膨胀系数、高的高温强度(1600‑2200℃)、抗强力冲刷(4.5‑7MPa)、抗热震、抗氧化及高韧性等有益效果。
355 | 一种用于镍锂分离的混合萃取剂及分离方法 | CN111041203A | 发明专利 | 有效-授权 | 2019-12-27 | 2020-04-21 | C22B3/40(2006.01)I;C22B23/00(2006.01)I;C22B26/12(2006.01)I;C22B7/00(2006.01)I | 王艳良;王亚兵;林锦池 | 北京东方亿思知识产权代理有限责任公司; 厦门钨业股份有限公司 | 北京东方亿思知识产权代理有限责任公司 | 本发明公开一种用于镍锂分离的混合萃取剂及分离方法,该混合萃取剂为单取代烷基苯氧羧酸和双取代苯氧羧酸的混合物。采用所述混合萃取剂分离镍和锂的方法包括以下步骤:(1)将混合萃取剂与无机碱混合后得到皂化的混合萃取剂;(2)将皂化的混合萃取剂加入含有镍和锂的料液中并搅拌,进行萃取,使镍与混合萃取剂结合,而锂仍然留在溶液中;(3)使用无机酸对萃取了镍的混合萃取剂进行反萃取,使镍进入无机酸溶液中。混合萃取剂可反复循环使用,结构没有明显变化。本混合萃取剂制备简单,成本低廉。镍和锂的分离效果好,分离系数大于662,远远超过传统萃取剂P507。
356 | 一种稀土烧结磁铁的表面处理方法 | CN106935390B | 发明授权 | 有效-授权 | 2015-12-31 | 2020-03-27 | H01F41/02(2006.01)I;C09D191/06(2006.01)I;C09D7/61(2018.01)I;C21D1/773(2006.01)I | 傅东辉;吴珊;谢菊华;永田浩 | 厦门钨业股份有限公司 | -- | 本发明公开了一种稀土烧结磁铁的表面处理方法,包括以下步骤1)稀土烧结磁铁工件进行前处理;2)将经过前处理的所述工件用混合有纳米金属氧化物的有机封闭材料封闭处理,成膜;3)对成膜的所述工件在真空环境或惰性气氛环境中进行热处理;4)降温,取出工件获得。该方法可方便地在稀土烧结磁铁的表面形成固化薄膜,保证工艺稳定性,其操作简单,可同时处理大批量的磁铁,适用工业化生产。
357 | 一种用于粉末注射成形的钨合金喂料及其制备方法 | CN108393485B | 发明授权 | 有效-授权 | 2018-03-02 | 2020-03-20 | B22F1/00(2006.01)I | 赖程玉;王威;宋久鹏;颜彬游 | 厦门钨业股份有限公司 | -- | 本发明公开了一种用于粉末注射成形的钨合金喂料及其制备方法,按照重量百分比,所述喂料由包括90wt.%~97wt.%的钨合金粉末和3wt.%~10wt.%的粘结剂颗粒的原料制成,所制成喂料的相对真密度为99.0%~99.5%。本发明工艺可连续生产均匀性好、稳定性好、性能优良的喂料,有效解决了传统密炼工艺存在的稳定性差和无法连续生产的问题。
358 | 一种基于物联网的移动式远程能耗监测装置 | CN209879320U | 实用新型 | 有效-授权 | 2019-06-19 | 2019-12-31 | G05B19/05(2006.01)I | 陈平锋;郭加定 | 厦门加减专利代理事务所(普通合伙); 厦门钨业股份有限公司 | 厦门加减专利代理事务所(普通合伙) | 本实用新型涉及能耗监测与管理领域,特别涉及一种基于物联网的移动式远程能耗监测装置,包括检测模块,与检测模块通讯连接的智能电表,与智能电表通讯连接的PLC模块,与PLC模块通讯连接的远程传输模块,以及箱体;检测模块与智能电表为可拆卸连接;智能电表、PLC模块以及远程传输模块均设于箱体内。本实用新型提供的基于物联网的移动式远程能耗监测装置,可以在不暂停设备运行、不影响产线生产的情况进行安装和测量设备能耗数据,并且能将数据上传至云服务器,实现长时间在线检测能耗;且结构简单,所有部件集成在一个小箱体内,便于携带,可根据需要快速地到达到现场进行安装测量,从而可实现便捷、快速、长期、实时地测量设备能耗。
359 | 气流磨粉碎机及气流粉碎的方法 | CN105855556B | 发明授权 | 有效-授权 | 2016-04-01 | 2019-12-24 | B22F9/04(2006.01)I | 永田浩;刘炜烨 | 厦门钨业股份有限公司 | -- | 本发明公开了一种气流磨粉碎机和气流粉碎的方法,该气流磨粉碎机包括设置有分级处和侧喷嘴的粉碎室,该气流磨粉碎机设置有位于不同高度的至少两组侧喷嘴,所述每组侧喷嘴喷出的气流在气流交汇处碰撞,且所述每组侧喷嘴包括至少2个的侧喷嘴,以中心对称的方式设置在所述粉碎室的侧壁上。该气流磨粉碎机和气流粉碎的方法可提高气流粉碎效率。
360 | 电机 | CN305509593S | 外观设计 | 有效-授权 | 2019-05-24 | 2019-12-24 | 13-01(12) | 张洵 | 厦门钨业股份有限公司 | -- | 1.本外观设计产品的名称:电机。2.本外观设计产品的用途:本外观设计产品用于为其他设备提供动力。3.本外观设计产品的设计要点:在于形状。4.最能表明设计要点的图片或照片:立体图1。
361 | 变频一体式电机 | CN305509594S | 外观设计 | 有效-授权 | 2019-05-24 | 2019-12-24 | 13-01(12) | 王顺德;丁清;郑鹏兴;贾团社;郑达彬;王家兵 | 厦门钨业股份有限公司 | -- | 1.本外观设计产品的名称:变频一体式电机。2.本外观设计产品的用途:本外观设计产品用于为其他设备提供动力。3.本外观设计产品的设计要点:在于形状。4.最能表明设计要点的图片或照片:立体图1。
362 | 一种切槽刀 | CN209811361U | 实用新型 | 有效-授权 | 2019-03-05 | 2019-12-20 | B23D79/00(2006.01)I | 赖俊义;刘伯路;龙东洋;李兰 | 厦门市首创君合专利事务所有限公司; 厦门钨业股份有限公司 | 厦门市首创君合专利事务所有限公司 | 本实用新型公开了一种切槽刀,包括刀体和固设于刀体上的刀齿,该刀体上设有若干刀齿,若干刀齿成排布置且具有起始齿和终止齿,该起始齿齿高比终止齿齿高低。它具有如下优点:起始齿作为齿高最低的刀齿,先接触样品侧进行切槽,之后各刀齿再依次切槽,因此可降低刀齿磨损,延长刀具寿命,减少刀具更换次数,提高产品精度。
363 | 一种气流磨粉碎机和一种气流粉碎的方法 | CN105855012B | 发明授权 | 有效-授权 | 2016-04-01 | 2019-10-25 | B02C19/06(2006.01)I | 刘炜烨;永田浩 | 厦门钨业股份有限公司 | -- | 本发明公开了一种气流磨粉碎机和一种气流粉碎的方法,该一种气流磨粉碎机包括设置有侧喷嘴、底喷嘴和分级处的粉碎室,所述粉碎室直径为80mm~1000mm,位于同一高度的所述侧喷嘴喷出的气流和所述底喷嘴喷出的气流在气流交汇处碰撞,所述气流交汇处的中心至所述分级处的下沿的垂直距离为所述粉碎室直径的3~15倍。使用该粉碎机的粉碎方法获得的成品粉更为圆润,并具有尖锐粒度分布曲线,可以制造方形度和充磁性能非常优异的磁铁,适用工业化生产。
364 | 处理钨矿石的方法 | CN110343857A | 发明专利 | 有效-授权 | 2019-07-15 | 2019-10-18 | C22B3/08(2006.01)I;C22B3/42(2006.01)I;C22B3/22(2006.01)I;C22B3/44(2006.01)I;C22B34/36(2006.01)I | 杜庆华;朱宾权;王海军 | 北京景闻知识产权代理有限公司; 厦门钨业股份有限公司 | 北京景闻知识产权代理有限公司 | 本发明公开了处理钨矿石的方法,包括(1)将钨矿石与碱液混合进行碱分解后固液分离,得到钨酸盐滤液以及含有铁锰沉淀和钨渣的第一过滤渣;(2)将含有铁锰沉淀和钨渣的第一过滤渣进行酸溶后固液分离,得到含有铁锰的第二过滤液和钨渣;(3)将钨渣与硝钠、尿素和片碱混合后进行煅烧氧化,得到钨酸钠熔融渣;(4)将钨酸钠熔融渣进行水浸后固液分离,得到钨酸钠和压滤渣;(5)将含有铁锰的第二过滤液经离子交换柱吸附后解吸,得到含有铁锰的外排液以及含有钨酸根和铬酸根的解吸液;(6)将含有钨酸根和铬酸根的解吸液进行除杂后固液分离,得到含有钨酸盐的压滤液和含铬渣,并将所述含有钨酸盐的压滤液返回步骤(1)。
365 | 钴渣与镍钼矿混合浸出提取钴、镍的方法 | CN110205493A | 发明专利 | 有效-授权 | 2019-05-09 | 2019-09-06 | C22B7/00(2006.01)I;C22B23/00(2006.01)I | 刘会明;方奇;刘华旭 | 北京景闻知识产权代理有限公司; 厦门钨业股份有限公司 | 北京景闻知识产权代理有限公司 | 本发明公开了钴渣与镍钼矿混合浸出提取钴、镍的方法,包括(1)将镍钼矿进行研磨,以便得到镍钼矿粉;(2)将钴渣进行调浆,以便得到钴渣浆料;(3)将所述镍钼矿粉作为还原剂与所述钴渣浆料按照一定比例混合后在酸性体系下进行浸出处理,以便使得钴和镍的金属氧化物被还原浸出,得到浸出后浆料;(4)将所述浸出后浆料进行压滤,以便得到含有钴和镍的浸出液和含有钼的浸出渣;以及(5)将所述浸出液进行钴镍提纯分离处理,以便得到氧化钴和硫酸镍。本发明的方法具有试剂消耗少、处理工艺简单、金属回收率高等优点。
366 | 从高钨高钼钨钼酸盐溶液中沉淀分离钨钼的方法 | CN110106358A | 发明专利 | 有效-授权 | 2019-05-09 | 2019-08-09 | C22B7/00(2006.01)I;C22B34/34(2006.01)I;C22B34/36(2006.01)I | 王存锦;王海军;方奇 | 北京景闻知识产权代理有限公司; 厦门钨业股份有限公司 | 北京景闻知识产权代理有限公司 | 本发明公开了一种从高钨高钼钨钼酸盐溶液中沉淀分离钨钼的方法,包括(1)将高钨高钼钨钼酸盐溶液与pH调整剂混合,以便得到pH为5.5~6.8的混合溶液;(2)将所述混合溶液与含有二价锰和/或二价铁和/或三价铁的沉淀剂混合后进行加热搅拌,以便得到固液混合物;(3)将所述固液混合物进行固液分离,以便得到含钨滤液和富钼滤渣。采用该方法可以实现高钨高钼钨钼酸盐溶液中钨钼的高效分离,并且得到的含钨滤液可以直接回用于钨冶炼的原料,富钼滤渣经洗涤、烘干和包装等后可以作为钼冶炼的原料,具有流程更短,成本更低,钨回收率更高等优点,且对环境无污染,在钨冶炼行业中具有很大的推广意义。
367 | 一种多钼酸铵钠复盐的处理方法 | CN110104685A | 发明专利 | 驳回 | 2019-06-21 | 2019-08-09 | C01G39/00(2006.01)I | 漆辉杏;陈杰;王海军 | 厦门市精诚新创知识产权代理有限公司; 厦门钨业股份有限公司 | 厦门市精诚新创知识产权代理有限公司 | 本发明属于多钼酸铵钠复盐处理领域,具体涉及一种多钼酸铵钠复盐的处理方法,该方法包括以下步骤:(1)将足量铵盐溶于温度为80~100℃的无盐水中,得到铵盐饱和溶液;(2)将多钼酸铵钠复盐与所述铵盐饱和溶液混合并将所得混合物进行置换反应,以使得所述多钼酸铵钠复盐转型为多钼酸铵,之后过滤,所得固体用无盐水洗涤后再次过滤,得到高纯多钼酸铵。本发明提供的方法能够将多钼酸铵钠复盐直接转型为多钼酸铵产品,钠的去除率高,所得的多钼酸铵产品钠含量≤10ppm,达到了国标0级产品要求。
368 | 一种R-Fe-B系稀土烧结磁铁的晶界扩散方法、HRE扩散源及其制备方法 | CN110070986A | 发明专利 | 有效-授权 | 2017-09-21 | 2019-07-30 | H01F41/02(2006.01)I | 林玉麟;永田浩;廖宗博;谢菊华;叶瀚琴 | 厦门钨业股份有限公司 | -- | 本发明公开了一种R-Fe-B系稀土烧结磁铁的晶界扩散方法、HRE扩散源及其制备方法,包括以下步骤:在耐高温载体上形成干燥层的工程A,所述干燥层附着有HRE化合物粉末,所述的HRE是选自Dy、Tb、Gd或Ho的至少一种;在真空中或惰性气氛中,对所述R-Fe-B系稀土烧结磁体和所述经过工程A处理的所述耐高温载体进行热处理,向所述R-Fe-B系稀土烧结磁铁的表面供给HRE的工程B。该方法可降低重稀土元素的消耗,并在升高矫顽力的同时,控制磁铁剩磁Br的损失。
369 | 一种R-Fe-B系稀土烧结磁铁的晶界扩散方法、HRE扩散源及其制备方法 | CN108140482B | 发明授权 | 有效-授权 | 2017-09-21 | 2019-07-23 | H01F41/02(2006.01)I;C23C10/26(2006.01)I | 林玉麟;永田浩;廖宗博;谢菊华;叶瀚棽 | 厦门钨业股份有限公司 | -- | 本发明公开了一种R‑Fe‑B系稀土烧结磁铁的晶界扩散方法、HRE扩散源及其制备方法,包括以下步骤:在耐高温载体上形成干燥层的工程A,所述干燥层附着有HRE化合物粉末,所述的HRE是选自Dy、Tb、Gd或Ho的至少一种;在真空中或惰性气氛中,对所述R‑Fe‑B系稀土烧结磁体和所述经过工程A处理的所述耐高温载体进行热处理,向所述R‑Fe‑B系稀土烧结磁铁的表面供给HRE的工程B。该方法可降低重稀土元素的消耗,并在升高矫顽力的同时,控制磁铁剩磁Br的损失。
370 | 一种TiCN基金属陶瓷性能的评估方法 | CN109975339A | 发明专利 | 有效-授权 | 2017-12-28 | 2019-07-05 | G01N23/207(2006.01)I | 鲁攀;江嘉鹭;许荣杰;聂洪波;项忠楠;郭新营 | 厦门钨业股份有限公司 | -- | 本发明提供了一种TiCN基金属陶瓷性能的评估方法,包含X射线定量分析条件、峰型及寻峰拟合、设定评估指标和性能评估等步骤。通过对TiCN基金属陶瓷材料进行XRD测定、拟合、计算原始参数值并与设定的评估指标比对,可实现对材料强韧性的快速评估和产品质量的有效控制,材料制成工具后切削效果优异,使用寿命长。
371 | 一种TiCN基金属陶瓷 | CN109972014A | 发明专利 | 实审 | 2017-12-28 | 2019-07-05 | C22C29/04(2006.01)I;C22C1/05(2006.01)I | 鲁攀;许荣杰;聂洪波;项忠楠;郭新营;江嘉鹭 | 厦门钨业股份有限公司 | -- | 本发明提供了一种特殊结构的TiCN基金属陶瓷,包括硬质相和粘结相,通过对TiCN基金属陶瓷进行X射线衍射测量得到原始谱图,原始谱图包括在布拉格角2θ为47°-49.7°出现的衍射峰A和在布拉格角2θ为132.1°-139.7°出现的衍射峰B;衍射峰A的峰边宽0.92°-1.48°,衍射峰B的峰边宽0.84°-2.0°;衍射峰A进行峰形拟合得到分峰图谱,分峰图谱中所述衍射峰A分峰数量为1个-3个;衍射峰A分峰中最强峰的峰面积占所述衍射峰A各分峰峰面积之和的80.3%-91.6%,定量化控制并优化微观结构,从而在保证硬度的前提下显著提升TiCN基金属陶瓷韧性,延长其作为切削工具的使用寿命。
372 | 一种钨冶炼除硅的方法 | CN109825724A | 发明专利 | 有效-授权 | 2019-03-13 | 2019-05-31 | C22B34/36(2006.01)I;C22B3/44(2006.01)I | 许圳安;郑枝木;王海军 | 厦门市精诚新创知识产权代理有限公司; 厦门钨业股份有限公司 | 厦门市精诚新创知识产权代理有限公司 | 本发明属于钨冶金技术领域,公开了一种钨冶炼除硅的方法,包括:(1)将钨矿与除硅剂、磷酸钠和水混匀,得到料浆A,之后将所述浆料A进行高温高压反应,将所得反应产物除磷,得到浆料B;(2)将所述浆料B过滤,所得滤液即为经除硅后的产物。本发明通过将钨矿与除硅剂、磷酸钠和水混匀,经高温高压反应,使得钨矿中的二氧化硅与除硅剂(如铝酸钠)反应而转化为沉淀(如铝硅酸钠沉淀),该沉淀在后续的过滤工序中进入钨渣固体中,从而有效降低了钨酸钠滤液中的硅含量,除硅率能够达到95%以上,从而为后续的离子交换处理工序提供的交前液杂质含量低,提高了产品合格率,降低了废水除硅成本。
373 | 粉末填充模具单元及填充方法 | CN106938333B | 发明授权 | 有效-授权 | 2016-01-04 | 2019-04-23 | B22F3/03(2006.01)I;B22F3/00(2006.01)I | 童庆坤;永田浩;林松 | 厦门钨业股份有限公司 | -- | 本发明提供了一种粉末填充模具单元,所述模具单元包括第一模具、第二模具和至少一个气流通道,所述第二模具套设于所述第一模具之内,所述气流通道由所述第一模具和第二模具之间的空间形成,所述第一模具底端设有至少一个孔,所述孔连通所述气流通道;其还包括设于所述第一模具和第二模具之间的密封装置。本发明的模具能够提高粉末填充效率,提高粉末在模腔中的均匀分布,延长模具使用寿命,设计简单合理,适于工业化量产。
374 | 一种从废贮氢合金粉中回收稀土碳酸盐的方法 | CN109019657A | 发明专利 | 驳回 | 2018-09-29 | 2018-12-18 | C01F17/00(2006.01)I;C22B3/00(2006.01)I;C22B7/00(2006.01)I | 刘会明;刘华旭;祝小明 | 厦门市精诚新创知识产权代理有限公司; 厦门钨业股份有限公司 | 厦门市精诚新创知识产权代理有限公司 | 本发明公开了一种从废贮氢合金粉中回收稀土碳酸盐的方法。包括以下步骤:将含有稀土金属的废贮氢合金粉,采用硫酸浸出,将稀土金属转入溶液中;所述稀土金属为镧和铈;加入沉淀剂使所得浸出液中的稀土金属以稀土硫酸复盐的形式沉淀出来,溶液为钴镍溶液,实现稀土与钴镍金属的分离;再加入添加剂到所得稀土硫酸复盐中发生转化反应,使所得稀土硫酸复盐中的硫酸根离子去除,转化成稀土碳酸盐。本发明的方法浸出速度快、效率高,金属回收率高,稀土转化率高,稀土复盐的转化率达到99%以上。
375 | 一种判定WC和Co在湿磨过程中混合均匀程度的方法 | CN104101561B | 发明授权 | 有效-授权 | 2013-04-02 | 2018-10-16 | G01N15/02(2006.01)I | 李玲艳;吴冲浒;李文强;肖满斗;谢海唯;郑建平;郭新营;郑子龙 | 厦门市新华专利商标代理有限公司; 厦门钨业股份有限公司 | 厦门市新华专利商标代理有限公司 | 本发明公开一种判定WC和Co在湿磨过程中混合均匀程度的方法,在湿磨过程中直接取湿磨混合料浆,先水洗后加水超声分散;再取分散好的溶液做激光粒度分布测试,测定不含成型剂的WC、Co混合料在湿磨过程中的粒度分布,观察激光粒度分布曲线是否存在双峰,若有双峰说明WC、Co混合粉体有结团,WC、Co未分散开,若无双峰说明WC、Co已分散开,二者混合均匀。本发明利用激光粒度分布仪进行测定,以曲线有无双峰来判定WC、Co是否在湿磨过程中混合均匀,简便易操作,判定更快速、高效,判定成本更低,并且在湿磨过程中即可取样测定,对湿磨过程中WC、Co是否混合均匀可实现实时监控,以此及时调整湿磨时间。
376 | 一种含有Ho和W的稀土磁铁 | CN106158202B | 发明授权 | 有效-授权 | 2015-04-02 | 2018-08-31 | H01F1/057(2006.01)I;H01F1/08(2006.01)I;B22F3/10(2006.01)I | 永田浩;张建洪 | 厦门钨业股份有限公司 | -- | 本发明公开了一种含有Ho和W的稀土磁铁,所述稀土磁铁含有R<sub>2</sub>Fe<sub>14</sub>B型主相,并包括如下的原料成分:R:28wt%~33wt%,R为包括Nd和Ho的稀土元素,其中,Ho的含量为0.3wt%~5wt%,B:0.8wt%~1.3wt%,W:0.0005wt%~0.03wt%,以及余量为T和不可避免的杂质,所述T为主要包括Fe和/或Co的元素。该稀土磁铁中,由微量W来抑制含Ho磁铁在烧结过程中的晶粒成长,从而阻止含Ho磁铁发生AGG,得到高矫顽力、高耐热性的磁铁。
377 | 一种高振实电池级四氧化三钴的制备方法 | CN108439489A | 发明专利 | 有效-授权 | 2018-05-15 | 2018-08-24 | C01G51/04(2006.01)I | 陈少辉;刘华旭;祝小明 | 厦门市精诚新创知识产权代理有限公司; 厦门钨业股份有限公司 | 厦门市精诚新创知识产权代理有限公司 | 本发明公开了一种高振实电池级四氧化三钴的制备方法。包括以下步骤:将沉淀剂溶液与晶种同时加入到反应容器中;用反加料法将钴溶液加入到反应容器中,制备得到钴盐前驱体;再洗涤后脱水,使滤饼的含水量<25%;送入煅烧炉煅烧后再进行分级过筛,得到高振实、类球形的电池级四氧化三钴,进一步除磁去除磁性金属异物,控制磁性金属异物的含量在1ppm以下,从而得到高品质的电池级四氧化三钴。所得到的类球形电池级四氧化三钴具有高振实、化学纯度高、原料适应性范围大、晶粒大小易控制、粒度组成均匀、一致性好、磁物含量含量少的特点,同时工艺简单,易操作,成本低,产品质量稳定,节能环保,适于工业化生产。
378 | 一种用于粉末注射成形的钨合金喂料及其制备方法 | CN108393485A | 发明专利 | 有效-授权 | 2018-03-02 | 2018-08-14 | B22F1/00(2006.01)I | 赖程玉;王威;宋久鹏;颜彬游 | 厦门钨业股份有限公司 | -- | 本发明公开了一种用于粉末注射成形的钨合金喂料及其制备方法,按照重量百分比,所述喂料由包括90wt.%~97wt.%的钨合金粉末和3wt.%~10wt.%的粘结剂颗粒的原料制成,所制成喂料的相对真密度为99.0%~99.5%。本发明工艺可连续生产均匀性好、稳定性好、性能优良的喂料,有效解决了传统密炼工艺存在的稳定性差和无法连续生产的问题。
379 | 一种复合含有Pr和W的R-Fe-B系稀土烧结磁铁 | CN108352233A | 发明专利 | 有效-授权 | 2016-09-23 | 2018-07-31 | H01F1/057(2006.01)I | 永田浩 | 厦门钨业股份有限公司 | -- | 本发明公开了一种复合含有Pr和W的R‑Fe‑B系稀土烧结磁铁,该稀土烧结磁铁含有R2Fe14B型主相,R为至少包括Pr的稀土元素,其特征在于,其原料成分包括2wt%以上的Pr和0.0005wt%~0.03wt%的W;所述稀土烧结磁铁包括如下的步骤制得将所述原料成分的熔融液制备成急冷合金的工序;将所述急冷合金粉碎成细粉的工序;将所述细粉用磁场成形法获得成形体,对所述成形体进行烧结的工序。该稀土烧结磁铁通过加入微量的W,来改善含Pr磁铁的耐热性和热减磁性能。
380 | 一种利用碳酸钴残次品生产高纯氯化钴的方法 | CN108328666A | 发明专利 | 有效-授权 | 2018-05-15 | 2018-07-27 | C01G51/08(2006.01)I | 张伟;刘华旭;祝小明 | 厦门市精诚新创知识产权代理有限公司; 厦门钨业股份有限公司 | 厦门市精诚新创知识产权代理有限公司 | 本发明公开了一种利用碳酸钴残次品生产高纯氯化钴的方法。将残次碳酸钴与水加入反应釜调浆,再加入酸调节pH以使碳酸钴充分溶解;再加入碳酸钴反调pH,压滤后得到第一氯化钴溶液;将上述氯化钴溶液打入可加热待搅拌的反应釜中,将温度提升至80~90℃,并在充分搅拌的条件下,缓慢添加氢氧化钠溶液调节pH保证溶液中有足够的氢氧根离子将铝离子充分水解;待pH完全稳定时,再缓慢加入过量的氟化铵以使镁离子沉淀去除完全,保温搅拌,过滤后即得高纯氯化钴溶液。本发明方法工艺简单、生产成本低;99%以上钴回收率并达电池级标准。
381 | 涂装体及其制备方法、以及水系涂装液及其制备方法 | CN107754784B | 发明授权 | 有效-授权 | 2017-09-26 | 2018-07-17 | B01J23/30(2006.01)I;B82Y30/00(2011.01)I;C09D1/00(2006.01)I | 尹秉胜;于洋 | 厦门钨业股份有限公司 | -- | 本发明公开了一种涂装体及其制备方法、以及水系涂装液及其制备方法。至少所述涂装体外表面包括有纳米级掺杂三氧化钨颗粒,用X‑射线光电子能谱对所述纳米级掺杂三氧化钨颗粒进行分析,并用C<sub>1S<sub>=284.8eV定标后,W<sub>4f72<sub>电子结合能范围为35.2eV~36.1eV,相应的W<sub>4f52<sub>电子结合能范围为37.3eV~38.2eV;W<sub>4f72<sub>半峰宽范围为1.3eV~2.3eV,W<sub>4f72<sub>半峰宽与W<sub>4f52<sub>半峰宽的比值范围为0.8~1.7。该涂装体可抑制光催化活性的减弱过程,并在可见光照射下可发挥良好、稳定的光催化性能。
382 | 一种R-Fe-B系稀土烧结磁铁的晶界扩散方法、HRE扩散源及其制备方法 | CN108140482A | 发明专利 | 有效-授权 | 2017-09-21 | 2018-06-08 | H01F41/02(2006.01)I;C23C10/26(2006.01)I | 林玉麟;永田浩;廖宗博;谢菊华;叶瀚棽 | 厦门钨业股份有限公司 | -- | 本发明公开了一种R‑Fe‑B系稀土烧结磁铁的晶界扩散方法、HRE扩散源及其制备方法,包括以下步骤:在耐高温载体上形成干燥层的工程A,所述干燥层附着有HRE化合物粉末,所述的HRE是选自Dy、Tb、Gd或Ho的至少一种;在真空中或惰性气氛中,对所述R‑Fe‑B系稀土烧结磁体和所述经过工程A处理的所述耐高温载体进行热处理,向所述R‑Fe‑B系稀土烧结磁铁的表面供给HRE的工程B。该方法可降低重稀土元素的消耗,并在升高矫顽力的同时,控制磁铁剩磁Br的损失。
383 | 磁体合金粉末与其磁体的制造方法 | CN103831435B | 发明授权 | 有效-授权 | 2014-01-27 | 2018-05-18 | B22F1/00(2006.01)I;B22F9/04(2006.01)I;B22F9/16(2006.01)I;B07B1/28(2006.01)I;B07B1/46(2006.01)I;H01F41/02(2006.01)I | 永田浩 | 厦门钨业股份有限公司 | -- | 本发明公开了一种磁体合金粉末与其磁体的制造方法。磁体合金粉末的制造方法依次包括铸造合金、氢破粉碎和气流粉碎,其中,对氢破粉碎之后、气流粉碎之前的合金粉末进行筛分,筛分的目数为1目以上、100目以下。磁体的制造方法是将气流粉碎后制得的粉末进行取向成型,然后烧结成磁体。本发明的制造方法有效去除合金粉末中存在的大颗粒粉末,降低烧结磁体中晶粒异常长大(AGG)发生的情况,提高磁体的性能,特别是方形度和耐热性获得飞跃性的提高。
384 | 一种R‑Fe‑B系稀土烧结磁铁的晶界扩散方法、HRE扩散源及其制备方法 | CN107871602A | 发明专利 | 视为撤回 | 2016-09-26 | 2018-04-03 | H01F41/02(2006.01)I | 林玉麟;永田浩;廖宗博;谢菊华;叶瀚棽 | 厦门钨业股份有限公司 | -- | 本发明公开了一种R‑Fe‑B系稀土烧结磁铁的晶界扩散方法、HRE扩散源及其制备方法,包括以下步骤:在耐高温载体上形成膜的工程A,所述膜中附着有HRE化合物粉末,所述的HRE是选自Dy、Tb、Gd或Ho的至少一种;将所述R‑Fe‑B系稀土烧结磁铁和经过所述工程A处理的所述耐高温载体放置在处理室内,在真空中或惰性气氛中,对所述R‑Fe‑B系稀土烧结磁体和所述耐高温载体进行热处理,从所述耐高温载体向所述R‑Fe‑B系稀土烧结磁铁的表面供给HRE的工程B。该方法可降低重稀土元素的消耗,并在升高矫顽力的同时,控制磁铁剩磁Br的损失。
385 | 锂离子电池正极材料、制备方法及锂离子电池 | CN105449169B | 发明授权 | 有效-授权 | 2015-12-21 | 2018-03-20 | H01M4/1391(2010.01)I;H01M4/505(2010.01)I;H01M4/525(2010.01)I;H01M10/0525(2010.01)I | 魏国祯;杨金洪;郑超 | 厦门钨业股份有限公司; 深圳市赛恩倍吉知识产权代理有限公司 | 深圳市赛恩倍吉知识产权代理有限公司 | 本发明提供一种制备锂离子电池正极材料的方法,其利用一定温度的压煮结晶使制备的锂离子电池正极材料具有良好的准单晶形态,该制备方法工艺简单、易于控制。该制备方法制得的锂离子电池正极材料的通式表示为Li(NixCo1‑x‑yMny)O2,其中,0.34≤x≤0.68,0.15≤y≤0.31,0
386 | 涂装体及其制备方法、以及水系涂装液及其制备方法 | CN107754784A | 发明专利 | 有效-授权 | 2017-09-26 | 2018-03-06 | B01J23/30(2006.01)I;B82Y30/00(2011.01)I;C09D1/00(2006.01)I | 尹秉胜;于洋 | 厦门钨业股份有限公司 | -- | 本发明公开了一种涂装体及其制备方法、以及水系涂装液及其制备方法。至少所述涂装体外表面包括有纳米级掺杂三氧化钨颗粒,用X‑射线光电子能谱对所述纳米级掺杂三氧化钨颗粒进行分析,并用C<sub>1S<sub>=284.8eV定标后,W<sub>4f72<sub>电子结合能范围为35.2eV~36.1eV,相应的W<sub>4f52<sub>电子结合能范围为37.3eV~38.2eV;W<sub>4f72<sub>半峰宽范围为1.3eV~2.3eV,W<sub>4f72<sub>半峰宽与W<sub>4f52<sub>半峰宽的比值范围为0.8~1.7。该涂装体可抑制光催化活性的减弱过程,并在可见光照射下可发挥良好、稳定的光催化性能。
387 | 稀土磁铁用急冷合金和稀土磁铁的制备方法 | CN105321647B | 发明授权 | 有效-授权 | 2014-07-30 | 2018-02-23 | H01F1/057(2006.01)I;H01F41/02(2006.01)I;B22F3/10(2006.01)I | 永田浩 | 厦门钨业股份有限公司 | -- | 本发明公开了一种稀土磁铁用急冷合金和稀土磁铁的制备方法,其含有R<sub>2</sub>Fe<sub>14</sub>B主相,所述的R为包括Nd的稀土元素,其特征在于,所述合金的一次结晶在短轴方向的平均粒径为10~15μm,富Nd相的平均间隔为1.0~3.5μm。如此,上述合金所制得的细粉中,单个晶粒内的磁畴数量减少,更容易沿外加磁场取向,获得易磁化的磁体,且磁铁的方形度、矫顽力和耐热性均有明显的改善。
388 | 一种复合含有Gd和Mn的稀土磁铁 | CN105118595B | 发明授权 | 有效-授权 | 2015-08-28 | 2018-02-23 | H01F1/057(2006.01)I;H01F1/08(2006.01)I;H01F41/02(2006.01)I;B22F9/04(2006.01)I;B22F3/10(2006.01)I | 永田浩;张建洪 | 厦门钨业股份有限公司 | -- | 本发明公开了一种复合含有Gd和Mn的稀土磁铁,所述稀土磁铁含有R<sub>2</sub>Fe<sub>14</sub>B型主相,其包括如下的原料成分:R:28wt%~33wt%,R为至少包括Nd和Gd的稀土元素,其中,Gd含量为0.3wt%~5wt%,B:0.8wt%~1.3wt%,Mn:0.02wt%~0.4wt%,以及余量为T和不可避免的杂质,所述T为主要包括Fe和18wt%以下Co的元素。该种稀土磁铁通过添加德热纳因子(De?Gennes)高的Gd,克服由于Mn进入主相,导致居里温度和磁各向异性降低的缺陷,对于低氧含量、微小结晶的磁铁而言,可更好的发挥添加Mn所带来的技术效果。
389 | 一种锂离子电池高镍系正极材料浆料的制备方法 | CN105336918B | 发明授权 | 有效-授权 | 2015-09-28 | 2018-02-16 | H01M4/139(2010.01)I;H01M4/62(2006.01)I | 李现利;王木华;陈跃辉 | 厦门南强之路专利事务所(普通合伙); 厦门钨业股份有限公司 | 厦门南强之路专利事务所(普通合伙) | 一种锂离子电池高镍系正极材料浆料的制备方法,涉及锂离子电池。1)将粘结剂加入溶剂中,搅拌,溶解后,再加入丙酮,搅拌,溶液溶胀后再加入添加剂,搅拌,真空脱泡后得到带有添加剂和粘结剂的混合胶液;2)将正极活性物质和导电剂加入步骤1)得到的混合胶液中,在600~900r/min下搅拌0.5~1h,浆料初步预混后,在搅拌速度为2000~3000r/min下搅拌6~7h,得到电池浆料,过滤后,得锂离子电池高镍系正极材料浆料。制作的高镍系正极材料的浆料无凝胶现象,浆料流动性好,在制作锂离子电池正极片时材料的加工性能极其优越,做成电池后具有良好的电化学性能。
390 | 一种含W的R-Fe-B-Cu系烧结磁铁及急冷合金 | CN105659336B | 发明授权 | 有效-授权 | 2015-03-31 | 2018-01-23 | H01F1/08(2006.01)I;H01F1/057(2006.01)I | 永田浩;喻荣;蓝琴 | 厦门市首创君合专利事务所有限公司; 厦门钨业股份有限公司 | 厦门市首创君合专利事务所有限公司 | 本发明公开了一种含W的R-Fe-B-Cu系烧结磁铁及急冷合金。烧结磁铁含有R<sub>2</sub>Fe<sub>14</sub>B型主相,所述的R为包括Nd或Pr的至少一种稀土元素,所述稀土磁铁的结晶晶界中含有0.004at%以上、0.26at%以下的富W区域,所述富W区域占所述烧结磁铁的5.0体积%~11.0体积%。该烧结磁铁通过微量的W钉扎结晶物在结晶晶界中偏析钉扎晶界的迁移,可以有效防止晶粒异常长大的产生,获得显著的改善效果。急冷合金的结晶晶界中含有0.004at%以上、0.26at%以下的富W区域,所述富W的区域占所述结晶晶界的至少50体积%。
391 | 一种低B的稀土磁铁 | CN107610859A | 发明专利 | 视为撤回 | 2014-11-26 | 2018-01-19 | H01F1/057(2006.01)I;H01F1/08(2006.01)I;H01F41/02(2006.01)I;C22C38/32(2006.01)I;C22C38/16(2006.01)I;C22C38/10(2006.01)I | 永田浩;喻荣 | 厦门钨业股份有限公司 | -- | 本发明公开了一种低B的稀土磁铁,所述稀土磁铁含有R<sub>2<sub>T<sub>14<sub>B主相,包括如下的原料成分:R:13.5at%~14.5at%、B:5.2at%~5.8at%、Cu:0.3at%~0.8at%、Co:0.3at%~3at%、以及余量为T和不可避免的杂质,所述的R为包括Nd的至少一种稀土元素,所述T为主要包括Fe的元素。该稀土磁铁通过复合添加0.3~0.8at%的Cu和适量的Co,使得晶界中形成3种富Cu相,这种在晶界中存在的3种富Cu相的磁性效果和对晶界中B不足问题的修复,可显著改善磁铁的方形度和耐热性能。
392 | 稀土磁铁用合金粉末、稀土磁铁的制造方法及制粉装置 | CN103817335B | 发明授权 | 有效-授权 | 2013-09-12 | 2018-01-16 | B22F9/04(2006.01)I;H01F1/057(2006.01)I;H01F41/02(2006.01)I | 永田浩;吴冲浒 | 厦门钨业股份有限公司 | -- | 本发明公开了稀土磁铁用合金粉末、稀土磁铁的制造方法和制粉装置,它是在使用氧含量为1000ppm以下的惰性气体高速气流对至少一种的所述稀土磁铁用合金或至少一种的稀土磁铁用合金粗粉进行细粉碎的工序中,获得粒径在50μm以下的全部粉末。其不再从粉碎时气氛氧含量降至1000ppm以下的粉碎装置中送过来的低氧含量粉碎粉中分出1μm以下的超细粉,从而使后续获得低氧含量烧结磁体的烧结工序不易发生晶粒异常长大(AGG),并具有简化工序和降低制作成本的特点。
393 | 一种槽式离子交换装置及用途 | CN105327720B | 发明授权 | 有效-授权 | 2015-10-23 | 2018-01-09 | B01J47/02(2017.01)I | 陈杰;左兵 | 厦门市精诚新创知识产权代理有限公司; 厦门钨业股份有限公司 | 厦门市精诚新创知识产权代理有限公司 | 本发明公开了一种槽式离子交换装置及用途。包括槽体、搅拌叶片、微孔管、分管,总管,隔网,排渣阀,排渣管,排清液阀,排清液管,反冲进气阀,反冲进气管;其中搅拌叶片位于槽体的中间,搅拌叶片连接着槽体外的搅拌电机;微孔管分布于槽体底部;槽体的一边依次设置隔网,排渣阀和排渣管;另外一边依次设置排清液阀和排清液管;所述分管依次将相邻的微孔管连接起来,分管汇总成总管,总管与排清液阀直接相连;在总管与排清液阀之间再连接一根管,该管上依次设置反冲进气阀和反冲进气管。采用本发明的槽式离子交换装置可实现80%以上的结晶渣排出到槽体之外,解决了树脂吸附过程产生结晶颗粒难排除的难题。
394 | 一种硬质合金工件的热处理工艺 | CN106191728B | 发明授权 | 有效-授权 | 2016-07-13 | 2017-12-26 | C22F1/18(2006.01)I | 黄华;聂洪波;文晓;鲁攀 | 厦门钨业股份有限公司 | -- | 本发明涉及硬质合金材料制造技术领域,提供一种硬质合金工件热处理工艺,包含步骤:通过感应加热的方式将所述硬质合金工件加热升温至500℃~1300℃,再进行冷却。本发明所提供的热处理工艺无需进行保温,简单、耗费时间短,效率高,可推动热处理在硬质合金中的广泛应用。
395 | 一种基于UG NX二次开发的数控刀片周边磨加工参数化编程方法 | CN104914786B | 发明授权 | 有效-授权 | 2015-05-22 | 2017-12-22 | G05B19/19(2006.01)I;G05B19/408(2006.01)I | 许艾青;吴冲浒;李育峰;肖满斗;赖俊义 | 厦门市首创君合专利事务所有限公司; 厦门钨业股份有限公司 | 厦门市首创君合专利事务所有限公司 | 本发明公开了一种基于UG NX二次开发的数控刀片周边磨加工参数化编程方法,包括以下步骤:建立周边磨床三维仿真模型,搭建磨床运动链,确定加工坐标系方向并绘制刀片毛坯模型,绘制砂轮三维模型并参数化,对刀片周边磨削工艺进行分解并建立相应工序刀片周边轮廓数学模型,推导各道工序砂轮加工轨迹数学模型,使用C++编写刀轨模型程序文件,使用C#编写参数化界面,通过参数化界面对程序内变量赋值,绘制轨迹点,仿真加工验证刀轨是否合理,通过后处理生成可直接用于磨床加工的G代码。利用上述方法,最终实现数控刀片周边磨削刀轨的参数化编程。具有通用性强、编程效率高、加工质量好的特点。
396 | 一种钕铁硼系烧结磁体的制造方法及其磁体 | CN105321699B | 发明授权 | 有效-授权 | 2014-07-07 | 2017-11-24 | H01F41/02(2006.01)I;H01F1/057(2006.01)I;H01F1/08(2006.01)I | 永田浩;张建洪 | 厦门钨业股份有限公司 | -- | 一种钕铁硼系烧结磁体的制造方法,其特征在于:包括混入添加物的工序,添加物为纳米钨或纳米碳化钨或纳米氮化钨或其组合,且其平均分散粒径为10~200nm。本发明的制造方法可有效抑制晶粒异常长大(AGG)的现象,从而提高钕铁硼系烧结磁体的矫顽力,可更大程度地保留主相,从而使钕铁硼系烧结磁体具有优异的剩磁。
397 | 稀土合金磁性粉末成形体的制造方法和稀土磁铁的制造方法 | CN103600070B | 发明授权 | 有效-授权 | 2013-10-24 | 2017-11-10 | B22F3/02(2006.01)I;B22F9/08(2006.01)I;C22C1/04(2006.01)I;H01F1/057(2006.01)I;H01F41/02(2006.01)I | 永田浩;吴冲浒 | 厦门钨业股份有限公司 | -- | 本发明公开了一种稀土合金磁性粉末成形体的制造方法和稀土磁铁的制造方法,它是在惰性气体气氛的密闭空间内,并在25℃~50℃气氛温度和相对湿度10%~40%的气氛下用一段成形法对添加有机添加剂的稀土合金磁性粉末进行压制,制造上述稀土合金磁性粉末的成形体的方法。该制造方法通过对完全密闭环境中惰性气体气氛的温度和湿度进行特殊设定,能够抑制烧结后低氧含量磁体成形不良(破裂、缺角、裂纹)现象,并升高取向度、Br和(BH)max。
398 | 粉末填充模具单元及填充方法 | CN106938333A | 发明专利 | 有效-授权 | 2016-01-04 | 2017-07-11 | B22F3/03(2006.01)I;B22F3/00(2006.01)I | 童庆坤;永田浩;林松 | 厦门钨业股份有限公司 | -- | 本发明提供了一种粉末填充模具单元,所述模具单元包括第一模具、第二模具和至少一个气流通道,所述第二模具套设于所述第一模具之内,所述气流通道由所述第一模具和第二模具之间的空间形成,所述第一模具底端设有至少一个孔,所述孔连通所述气流通道;其还包括设于所述第一模具和第二模具之间的密封装置。本发明的模具能够提高粉末填充效率,提高粉末在模腔中的均匀分布,延长模具使用寿命,设计简单合理,适于工业化量产。
399 | 多线切割方法及多线切割机 | CN105216127B | 发明授权 | 有效-授权 | 2015-08-28 | 2017-07-07 | B28D5/04(2006.01)I;B28D7/00(2006.01)I | 永田浩;童庆坤 | 厦门钨业股份有限公司 | -- | 本发明公开了一种多线切割方法及多线切割机。该多线切割机包括第一挡板和第二挡板,所述第一挡板和第二挡板分别至少覆盖其所在一侧的间隔的部分端部。该多线切割方法为使用了上述多线切割机的方法。本发明的方法和装置可提高砂浆在切割线上的包覆性和均匀性,从而提高产品合格率;且切割过程,砂浆不会形成对流,避免砂浆对于工件的其他表面的磨削作用,从而提高产品品相。
400 | 一种稀土烧结磁铁的表面处理方法 | CN106935390A | 发明专利 | 有效-授权 | 2015-12-31 | 2017-07-07 | H01F41/02(2006.01)I;C09D191/06(2006.01)I;C09D7/61(2018.01)I;C21D1/773(2006.01)I | 傅东辉;吴珊;谢菊华;永田浩 | 厦门钨业股份有限公司 | -- | 本发明公开了一种稀土烧结磁铁的表面处理方法,包括以下步骤:1)稀土烧结磁铁工件进行前处理;2)将经过前处理的所述工件用混合有纳米金属氧化物的有机封闭材料封闭处理,成膜;3)对成膜的所述工件在真空环境或惰性气氛环境中进行热处理;4)降温,取出工件获得。该方法可方便地在稀土烧结磁铁的表面形成固化薄膜,保证工艺稳定性,其操作简单,可同时处理大批量的磁铁,适用工业化生产。
401 | 一种多元复合磷酸盐纳米正极材料及其制备方法 | CN104934600B | 发明授权 | 有效-授权 | 2015-05-14 | 2017-05-24 | H01M4/58(2010.01)I;H01M10/0525(2010.01)I | 张文新;章明;王耀南;陈惠明;钱文连 | 厦门市精诚新创知识产权代理有限公司; 厦门钨业股份有限公司 | 厦门市精诚新创知识产权代理有限公司 | 本发明公开了一种多元复合磷酸盐纳米正极材料及其制备方法。所述结构式为Li<sub>1.01</sub>Mn<sub>x</sub>Fe<sub>0.98‑x</sub>Co<sub>0.01</sub>Ni<sub>0.01</sub>PO<sub>4</sub>F<sub>0.01</sub>/C粉末,其范围是0≤x≤0.98。本发明还保护了所述多元复合磷酸盐纳米正极材料的制备方法。本发明通过在两个不同反应阶段加入氟化剂,提高掺氟效率,对材料的循环性能的提高起到了关键的作用;通过Ni、Co元素掺杂,提高了材料的电导率;通过水热反应升温的分段控制,达到控制粒子大小的目的;通过高压渗碳法,提升了材料的碳包覆效果。
402 | 一种改善硬质合金水基混合料料浆卸料的方法 | CN104789807B | 发明授权 | 有效-授权 | 2015-03-17 | 2017-03-15 | C22C1/05(2006.01)I;C22C29/08(2006.01)I;B22F1/00(2006.01)I | 谢海唯;郑建平;李玲艳;李文强;郭新营;吴冲浒;肖满斗 | 厦门市首创君合专利事务所有限公司; 厦门钨业股份有限公司 | 厦门市首创君合专利事务所有限公司 | 本发明公开了一种改善硬质合金水基混合料料浆卸料的方法,包括如下步骤:加入80~92wt.%WC粉末、8~20wt.%Co粉和120ml~300ml/kg去离子水,并加入按粉末固含量计算的0.1~2.0wt.%分散剂和0.005~0.050wt.%消泡剂,并且不加成型剂,一起在滚动式球磨机中球磨,球磨时间为32-72h,球磨转速30~40r/min;球磨结束后,测量料浆粘度,调整球磨机球磨转速;计算料浆卸料率。本发明通过降低球磨机球磨强度来减小料浆粘度,通过添加助剂改善水与粉末润湿性,并且在球磨过程不加成型剂等处理方式,从而解决了硬质合金水基料浆卸料问题。
403 | 一种复合含有Pr和W的R??Fe??B系稀土烧结磁铁 | CN106448985A | 发明专利 | 视为撤回 | 2016-09-18 | 2017-02-22 | H01F1/057(2006.01)I | 永田浩 | 厦门钨业股份有限公司 | -- | 本发明公开了一种复合含有Pr和W的R‑Fe‑B系稀土烧结磁铁,该稀土烧结磁铁含有R<sub>2</sub>Fe<sub>14</sub>B型主相,R为至少包括Pr的稀土元素,其特征在于,其原料成分包括2wt%以上的Pr和0.0005wt%~0.03wt%的W;所述稀土烧结磁铁包括如下的步骤制得:将所述原料成分的熔融液制备成急冷合金的工序;将所述急冷合金粉碎成细粉的工序;将所述细粉用磁场成形法获得成形体,对所述成形体进行烧结的工序。该稀土烧结磁铁通过加入微量的W,来改善含Pr磁铁的耐热性和热减磁性能。
404 | 一种粘结相热处理强化的硬质合金及制备方法 | CN104388722B | 发明授权 | 有效-授权 | 2014-11-07 | 2017-02-15 | C22C1/05(2006.01)I;C22C29/00(2006.01)I;C22F1/16(2006.01)I;B22F1/00(2006.01)I | 曾祺森;吴冲浒;聂洪波;刘超;冯炎建;李文强;文晓;肖满斗;谢海唯 | 厦门市首创君合专利事务所有限公司; 厦门钨业股份有限公司 | 厦门市首创君合专利事务所有限公司 | 本发明公开了一种粘结相热处理强化的硬质合金及制备方法,是以Co、Ni、Fe等元素为本发明中硬质合金粘结相的主要原料,添加Cr、Mo、W、Ti等金属粉末,通过机械合金化或化学合成的方法制备硬质合金的粘结相;并通过热处理方式在硬质合金粘结相内部原位产生强化相;有效解决其他硬质合金粘结相强化方法中易出现的强化相或添加剂分散不均问题;避免了粘结相中脆性区域的形成和合金韧性下降的情况。本发明所制备的硬质合金能在保证韧性的前提下有效提高硬质合金粘结相的强度,同时该制备方法具有实施简易,成本较低,便于大批量生产的优点。
405 | 一种萃取分离钨钼的方法 | CN104120257B | 发明授权 | 有效-授权 | 2014-07-24 | 2017-01-04 | C22B3/40(2006.01)I;C22B34/34(2006.01)I;C22B34/36(2006.01)I | 黄建华;方奇;王海军;陈杰 | 厦门市新华专利商标代理有限公司; 厦门钨业股份有限公司 | 厦门市新华专利商标代理有限公司 | 本发明公开一种萃取分离钨钼的方法,用N263-仲辛醇-煤油体系萃取分离钨酸铵溶液,空有机相组成为20%N263、20%异辛醇和60%煤油,O/A=1:1;先有机相硫化:把空有机相和硫化剂混合并充分接触后静置分相,得到硫化好的有机相;再萃取除钼:把高钼钨酸铵掺入硫化好的有机相中处理,经过二级以上萃取分离,得到合格的低钼钨酸铵溶液。本发明从有机相配置、硫化过程、反萃过程入手,进行创新改进工艺,解决了传统钨酸铵萃取除钼的低效率和高成本的问题,使其在工业运用方面成为可能。
406 | 一种硬质合金工件的热处理工艺 | CN106191728A | 发明专利 | 有效-授权 | 2016-07-13 | 2016-12-07 | C22F1/18(2006.01)I | 黄华;聂洪波;文晓;鲁攀 | 厦门钨业股份有限公司 | -- | 本发明涉及硬质合金材料制造技术领域,提供一种硬质合金工件热处理工艺,包含步骤:通过感应加热的方式将所述硬质合金工件加热升温至500℃~1300℃,再进行冷却。本发明所提供的热处理工艺无需进行保温,简单、耗费时间短,效率高,可推动热处理在硬质合金中的广泛应用。
407 | 一种含有Ho和W的稀土磁铁 | CN106158202A | 发明专利 | 有效-授权 | 2015-04-02 | 2016-11-23 | H01F1/057(2006.01)I;H01F1/08(2006.01)I;B22F3/10(2006.01)I | 永田浩;张建洪 | 厦门钨业股份有限公司 | -- | 本发明公开了一种含有Ho和W的稀土磁铁,所述稀土磁铁含有R<sub>2</sub>Fe<sub>14</sub>B型主相,并包括如下的原料成分:R:28wt%~33wt%,R为包括Nd和Ho的稀土元素,其中,Ho的含量为0.3wt%~5wt%,B:0.8wt%~1.3wt%,W:0.0005wt%~0.03wt%,以及余量为T和不可避免的杂质,所述T为主要包括Fe和/或Co的元素。该稀土磁铁中,由微量W来抑制含Ho磁铁在烧结过程中的晶粒成长,从而阻止含Ho磁铁发生AGG,得到高矫顽力、高耐热性的磁铁。
408 | 一种钴酸锂正极材料的制备方法 | CN103746114B | 发明授权 | 有效-授权 | 2014-01-29 | 2016-11-16 | H01M4/525(2010.01)I;C01G51/00(2006.01)I | 曾雷英;罗小成;杨盛广;詹威 | 厦门南强之路专利事务所(普通合伙); 厦门钨业股份有限公司 | 厦门南强之路专利事务所(普通合伙) | 一种钴酸锂正极材料的制备方法,涉及锂离子二次电池的正极材料。配制钴盐溶液和沉淀剂溶液,采用控制结晶工艺沉淀出碳酸钴前驱体,所述碳酸钴前驱体要求:中位径D50:13~20μm,0.40≤一致性≤0.50,将碳酸钴烧结得四氧化三钴;将四氧化三钴、添加剂、锂化合物混合后烧结,烧成产品经制粉、过筛后得到D50:13~20μm,一致性0.45~0.55的钴酸锂半成品;将锂化合物和包覆元素M混合,然后与得到的钴酸锂半成品加入球磨机中混合,混合好的物料经烧结,烧成产品经制粉、过筛后得到钴酸锂正极材料。制成的钴酸锂产品,粉末颗粒大、中、小分布均匀,产品压实密度可显著提高。
409 | 一种锂离子正极材料LiFePO<sub>4</sub>/C的合成方法 | CN103840159B | 发明授权 | 有效-授权 | 2014-03-25 | 2016-11-16 | H01M4/58(2010.01)I;H01M4/62(2006.01)I | 王耀南;张文新;章明;陈惠明 | 厦门南强之路专利事务所(普通合伙); 厦门钨业股份有限公司 | 厦门南强之路专利事务所(普通合伙) | 一种锂离子正极材料LiFePO<sub>4</sub>/C的合成方法,涉及锂离子电池正极材料。1)将三氧化二铁、掺杂金属离子氧化物和有机碳源加水混合,球磨处理后喷雾造粒,得到的粉体在惰性气氛中预处理,得到碳包覆铁源粉体;2)将磷源溶于水中,加入步骤1)得到的碳包覆铁源粉体,然后加入氢氧化锂,球磨处理后喷雾造粒,得到干燥粉体;3)将步骤2)得到的干燥粉体在惰性气氛中处理,再进行高温热处理,经过气流分级即得到锂离子正极材料LiFePO<sub>4</sub>/C。通过对LiFePO<sub>4</sub>颗粒表面包覆碳,在LiFePO<sub>4</sub>结构中引入掺杂离子改变其半导体性质,改善其电子导电性;通过减小LiFePO<sub>4</sub>晶体的粒径,提高锂离子在充放电过称中扩散速率。
410 | 一种用液相渗透法制备的粒度梯度硬质合金及其制备方法 | CN104388723B | 发明授权 | 有效-授权 | 2014-11-20 | 2016-10-26 | C22C1/05(2006.01)I;C22C29/08(2006.01)I;B22F1/00(2006.01)I;B22F3/10(2006.01)I | 刘超;李文强;聂洪波;吴冲浒;冯炎建;曾祺森;肖满斗;文晓 | 厦门市首创君合专利事务所有限公司; 厦门钨业股份有限公司 | 厦门市首创君合专利事务所有限公司 | 本发明公开了一种用液相渗透法制备的粒度梯度硬质合金及其制备方法,通过在优化晶粒抑制剂在生坯表面附着方式,变更其扩散方式,优化高温扩散的烧结和时间,从而制备出了梯度层≥0.2mm,最厚可达6mm以上的粒度梯度合金。该方法工艺简单,设备投资少,过程易控制,生产成本低,其制备的WC-Co粒度梯度硬质合金,粒度梯度层厚度≥0.2mm,最厚可达6mm以上,芯部WC晶粒的平均大小约为表层WC晶粒的平均大小的1.05~1.5倍,表层Hv1硬度约为芯部Hv1硬度的1.03~1.2倍,且此合金不存在Co的梯度变化,表面WC粒度较小,有较高硬度和耐磨性,芯部WC粒度较大,具有较好的韧性,合金有着充足的加工余量,可以更容易的应用到各种产品中。
411 | 一种棒料全自动倒角机的直线进出料机构 | CN103769970B | 发明授权 | 有效-授权 | 2013-12-27 | 2016-09-07 | B24B9/00(2006.01)I | 凌秉达;乐赞扬;王立杰;臧文海;张大伟;吴冲浒 | 厦门市首创君合专利事务所有限公司; 厦门钨业股份有限公司 | 厦门市首创君合专利事务所有限公司 | 本发明公开了一种棒料全自动倒角机的直线进出料机构,包括工作头机构、进料机构和收料机构,工作头机构包括可用来夹持棒料的夹头和用来带动夹头转动的主轴;该主轴设有中空的内腔,以能够将前端的棒料沿着中空的内腔向后端送出;进料机构包括能够直线往复运动的直线进给精密线性模组,能够沿着工作头机构的主轴的轴线方向直线往复运动的位置,以能够将工作头机构的棒料沿直线推入主轴的中空的内腔;收料机构设能够将工作头机构的中空的内腔送出的棒料直线送到收料处。本发明将送料方式由后定位方式改为前定位方式,将前进前出式送料方式改为工作头内部直线出料,使得机构整体结构紧凑,能够在满足精度要求的同时,提高生产效率及产品合格率。
412 | 一种带定位孔棒材的全自动加工装置及其方法 | CN104259511B | 发明授权 | 有效-授权 | 2014-08-14 | 2016-09-07 | B23B41/00(2006.01)I;B23B43/02(2006.01)I;B23B35/00(2006.01)I;B23Q3/06(2006.01)I;B23Q7/00(2006.01)I | 凌秉达;翁建建;乐赞扬;张大伟 | 厦门市首创君合专利事务所有限公司; 厦门钨业股份有限公司 | 厦门市首创君合专利事务所有限公司 | 本发明公开了一种带定位孔棒材的全自动加工装置及其方法,该装置包括机台、夹持机构、进钻机构和装卸料机构,夹持机构设有能够夹持棒材并旋转的双筒夹主轴夹座;二个进钻机构呈对称分布方式设在处于工作位状态的夹持机构的两边;两个进钻机构的前端分别装有能够向夹持机构方向推进的中心钻,以实现从旋转棒材的两端对顶钻孔,装卸料机构由二个棒材托台和一个推料机构构成,推料机构具有一个能够向夹持机构方向推进的推动杆,以将所述其中一个棒材托台上的棒材推入夹持机构的双筒夹主轴夹座中,同时将双筒夹主轴夹座中的原有棒材推到另一个棒材托台上。本发明既能够保证带定位孔棒材的加工精度符合要求,又能实现全自动取放料,从而提高加工效率。
413 | 一种精确取放脆性圆柱形棒材的装置及其方法 | CN104229469B | 发明授权 | 有效-授权 | 2014-08-14 | 2016-09-07 | B65G47/91(2006.01)I | 凌秉达;翁建建;乐赞扬;张大伟 | 厦门市首创君合专利事务所有限公司; 厦门钨业股份有限公司 | 厦门市首创君合专利事务所有限公司 | 本发明公开了一种精确取放脆性圆柱形棒材的装置及其方法,该装置包括一导正部件、至少一个风琴式吸盘、一真空发生器和一上下移动机构,该导正部件具有槽口向下的V形通槽,风琴式吸盘装在导正部件的V形通槽的顶部,真空发生器通过管道与所述风琴式吸盘相连通,该上下移动机构的底端与导正部件相连接以带动所述导正部件上下移动。本发明利用V形通槽的导正性,风琴式吸盘的伸缩性,真空发生器产生的真空吸附力,既能够保证脆性棒材被精确取放,又能防止脆性棒材在取放过程中因位置不准而损伤。
414 | 一种测定WC-Co硬质合金中钴相结构的方法 | CN103913475B | 发明授权 | 有效-授权 | 2013-01-07 | 2016-08-24 | G01N23/20(2006.01)I | 曾祺森;吴冲浒;聂洪波;冯炎建;肖满斗;肖伟;朱桂容;江嘉鹭;文晓 | 厦门市首创君合专利事务所有限公司; 厦门钨业股份有限公司 | 厦门市首创君合专利事务所有限公司 | 本发明公开了一种测定WC-Co硬质合金中钴相结构的方法,包括抛光WC-Co硬质合金试样测试面的步骤、电解去除试样表层WC晶粒的步骤、清洁试样表面的步骤和用XRD测试WC-Co硬质合金试样中钴相的结构、晶粒大小和/或晶面间距。该方法是先利用电解方法除去WC-Co硬质合金试样表层WC晶粒,再对试样表面进行XRD分析,由于消除了试样表层WC相的影响,可以得到完全的钴相衍射图谱,在此基础上便能精确地测定钴相的相结构、晶粒大小和晶面间距等参数,具有工艺简便,方法可靠的特点。
415 | 一种低压渗氮法制备富氮功能梯度金属陶瓷的方法 | CN104060143B | 发明授权 | 有效-授权 | 2014-04-25 | 2016-08-24 | C22C29/02(2006.01)I;C22C1/05(2006.01)I;C23C8/24(2006.01)I | 马丽丽;鲁攀;颜延芳;李兰;谢海唯;肖满斗;吴冲浒;文晓 | 厦门市首创君合专利事务所有限公司; 厦门钨业股份有限公司 | 厦门市首创君合专利事务所有限公司 | 本发明公开了一种低压渗氮法制备富氮功能梯度金属陶瓷的方法,本方法所述金属陶瓷为Ti(C,N)基金属陶瓷,以Ti(C,N)和/或TiC,TiN为主要硬质相,以Co和/或Ni等铁族金属为粘结相。本发明方法是将金属陶瓷烧结体装入真空一体炉中,在真空烧结状态下,以3~7℃/min的升温速度升至预置的渗氮温度,所述预置的渗氮温度为1200~1400℃;当炉体温度达到预置的渗氮温度时,采用氮气分压烧结工艺进行渗氮,控制分压压力为2000~6000Pa,保温2~6h后,在氮气气氛下冷却,获得表面富氮功能梯度金属陶瓷。本发明方法具有投资小,生产成本低,效率高的特点,易于实现工业化转化。
416 | 一种多元复合氧化物材料及其工业制备方法 | CN103972487B | 发明授权 | 有效-授权 | 2014-05-16 | 2016-08-24 | H01M4/48(2010.01)I | 杨金洪;魏国祯;钱文连;郑超 | 厦门南强之路专利事务所(普通合伙); 厦门钨业股份有限公司 | 厦门南强之路专利事务所(普通合伙) | 一种多元复合氧化物材料及其工业制备方法,涉及锂离子电池正极材料。所述多元复合氧化物材料是一种锂镍钴锰锆多元氧化物。将可溶性钴盐和镍盐配成溶液A1,将可溶性锰盐和锆盐配成溶液A2,将溶液A1和A2初次调浆,得溶液A,将沉淀剂和配合剂加入搅拌中的溶液A中,调节pH为10.5~12.0,逐步沉淀出中间体B;将中间体B经过洗涤去除中间体上残留的阴离子;将中间体B与锂盐混合,得前驱物C;将前驱物C分解及氧化,得一级粉体D,再转入配制槽中,通入有机相,用泵把浆料打至中间槽中,升温到50~90℃,再搅拌后,得流变相E,再装盘后热处理,得二级粉体F,然后加入表面添加剂,混合后烧结,即得多元复合氧化物材料。
417 | 三轴联动磨床砂轮快速对刀调中心机构 | CN104162839B | 发明授权 | 有效-授权 | 2014-05-28 | 2016-08-24 | B24B49/00(2012.01)I | 邱闽靖;凌秉达;乐赞扬;张旭东;吴冲浒 | 厦门市新华专利商标代理有限公司; 厦门钨业股份有限公司 | 厦门市新华专利商标代理有限公司 | 本发明公开一种三轴联动磨床砂轮快速对刀调中心机构,包括扣紧件、卡盘、调节臂、对位棒和调机棒,扣紧件和卡盘通过紧固件扣合在一起,卡盘和扣紧件之间形成可固定在砂轮轴上的轴卡孔,调节臂以可沿砂轮轴方向调节的方式固定在卡盘的下端,对位棒以可旋转的方式固定在调节臂上,对位棒的中心轴与砂轮的径向平行,对位棒的一端形成尖锥点而另一端1/2圆柱,对位棒的中心轴位于对位棒1/2圆柱的平面中,调机棒具有供工作头主轴夹头夹持的夹持端和1/2圆柱调节端,调机棒的中心轴位于调机棒1/2圆柱调节端的平面中。本发明避免采用目测不准确而导致槽型变形,实现快速对刀调中心,避免反复做样品再测绘然后补偿数据的繁琐工作,提高生产效率。
418 | 对R-T-B系磁体进行Dy扩散的方法、磁体和扩散源 | CN103985534B | 发明授权 | 有效-授权 | 2014-05-30 | 2016-08-24 | H01F41/02(2006.01)I;H01F1/057(2006.01)I | 永田浩;张建洪 | 厦门钨业股份有限公司 | -- | 本发明公开了对R-T-B系磁体进行Dy扩散的方法、磁体和扩散源,为包括在处理室内配置R-T-B系烧结磁体的准备工程、在同一处理室内的Dy扩散源的准备工程和使Dy扩散源蒸发到烧结磁体的Dy扩散工程的方法,其特征在于:所述Dy扩散源为排列在高熔点金属网中的Dy颗粒或Dy合金颗粒,所述Dy颗粒或Dy合金颗粒的粒径在0.5~2mm。本发明通过将充填在高熔点金属网中的粒径在0.5~2mm的Dy颗粒或Dy合金颗粒替代Dy板或Dy合金板使用,以节省Dy材料的使用量。
419 | 一种多线切割方法及一种多线切割机 | CN104589522B | 发明授权 | 有效-授权 | 2013-10-31 | 2016-08-17 | B28D5/04(2006.01)I | 刘华远;永田浩;王清江 | 厦门市首创君合专利事务所有限公司; 厦门钨业股份有限公司 | 厦门市首创君合专利事务所有限公司 | 本发明公开了一种多线切割方法及多线切割机,该多线切割方法使用缠绕于线辊上的至少两条平行切割线和至少两个的工件,所述工件在所述切割线的上下两侧以交错的方式分布,并各自向所述切割线方向运动进行切割。本发明采用上下复合切割的方式来消除线弓,切割产生的线弓高度极小,从而减少切割线在工件表面留下的线痕,提高工件质量。
420 | 一种用于流化床的粘性粉体自动加料、进料装置 | CN103691366B | 发明授权 | 有效-授权 | 2013-12-04 | 2016-08-17 | B01J4/00(2006.01)I;B01J8/24(2006.01)I | 吴冲浒;付国富;张硕;肖满斗;林高安;文晓;陈德培;陈杉杉;聂洪波;黄华 | 厦门市首创君合专利事务所有限公司; 厦门钨业股份有限公司 | 厦门市首创君合专利事务所有限公司 | 本发明公开了一种用于流化床的粘性粉体自动加料、进料装置,包括进料斗、贮料仓、双螺旋进料器、上料管道、风机、过滤器和进风管;进料斗的位置高于贮料仓的位置;进料斗分别设有进料口、出料口和出风口;贮料仓设有上料口;上料管道连接在进料斗与贮料仓之间;双螺旋进料器装在进料斗的出料口处;风机装在进料斗的出风口处,过滤器装在进料斗内并处于风机的底端;进风管的其中一端与上料管道的中部相连接。本发明解决了由于物料密度小、流动性差的原因而产生的进料过程中的架桥问题;提高反应器和进料器的密闭性,防止料仓内物料局部流化,使物料连续、均匀、稳定的进入反应器;减少人工操作,提高上料和进料自动化程度。
421 | 一种气流磨粉碎机和一种气流粉碎的方法 | CN105855012A | 发明专利 | 有效-授权 | 2016-04-01 | 2016-08-17 | B02C19/06(2006.01)I | 刘炜烨;永田浩 | 厦门钨业股份有限公司 | -- | 本发明公开了一种气流磨粉碎机和一种气流粉碎的方法,该一种气流磨粉碎机包括设置有侧喷嘴、底喷嘴和分级处的粉碎室,所述粉碎室直径为80mm~1000mm,位于同一高度的所述侧喷嘴喷出的气流和所述底喷嘴喷出的气流在气流交汇处碰撞,所述气流交汇处的中心至所述分级处的下沿的垂直距离为所述粉碎室直径的3~15倍。使用该粉碎机的粉碎方法获得的成品粉更为圆润,并具有尖锐粒度分布曲线,可以制造方形度和充磁性能非常优异的磁铁,适用工业化生产。
422 | 气流磨粉碎机及气流粉碎的方法 | CN105855556A | 发明专利 | 有效-授权 | 2016-04-01 | 2016-08-17 | B22F9/04(2006.01)I | 永田浩;刘炜烨 | 厦门钨业股份有限公司 | -- | 本发明公开了一种气流磨粉碎机和气流粉碎的方法,该气流磨粉碎机包括设置有分级处和侧喷嘴的粉碎室,该气流磨粉碎机设置有位于不同高度的至少两组侧喷嘴,所述每组侧喷嘴喷出的气流在气流交汇处碰撞,且所述每组侧喷嘴包括至少2个的侧喷嘴,以中心对称的方式设置在所述粉碎室的侧壁上。该气流磨粉碎机和气流粉碎的方法可提高气流粉碎效率。
423 | 一种表征WC-Co硬质合金混合料烧结活性的方法 | CN104046821B | 发明授权 | 有效-授权 | 2014-05-13 | 2016-08-10 | C22C1/04(2006.01)I;C22C29/08(2006.01)I | 聂洪波;曾祺森;吴冲浒;刘超;冯炎建;李文强;肖满斗;文晓;肖伟 | 厦门市首创君合专利事务所有限公司; 厦门钨业股份有限公司 | 厦门市首创君合专利事务所有限公司 | 本发明公开了一种表征WC-Co硬质合金混合料烧结活性的方法,是将WC-Co硬质合金混合料成形为一定形状的压坯后进行预烧结,预烧结温度为900~1100℃,测定预烧结后压坯的矫顽磁力,以测定的矫顽磁力值表征WC-Co硬质合金混合料的烧结活性,矫顽磁力值大的WC-Co硬质合金混合料烧结活性大。本发明通过测定预烧结后硬质合金压坯的矫顽磁力来表征硬质合金混合料的烧结活性,可以准确的表征硬质合金混合料的烧结活性,测试方便,分辨率高,能够指导建立更科学合理的混合料湿磨工艺参数。
424 | 一种具有壳层结构的含硼梯度硬质合金及其制备方法 | CN104354345B | 发明授权 | 有效-授权 | 2014-11-28 | 2016-08-03 | B32B5/14(2006.01)I;B32B15/00(2006.01)I | 曾祺森;吴冲浒;聂洪波;刘超;冯炎建;李文强;文晓;肖满斗;谢海唯 | 厦门市首创君合专利事务所有限公司; 厦门钨业股份有限公司 | 厦门市首创君合专利事务所有限公司 | 本发明公开了一种具有壳层结构的含硼梯度硬质合金及其制备方法,该方法是在含硼填料中对烧结致密的硬质合金基体进行渗硼热处理,热处理的温度略低于硬质合金基体的液相点。该含硼梯度硬质合金具有表层、次表层和芯部三层结构;表层为具有均匀分布含硼相的壳层组织,次表层为含硼相均匀变化的梯度过度结构,芯部为不含含硼相的硬质合金组织;且含硼相浓度从表层和次表层界面处向内逐渐减少,到次表层和芯部界面处完全消失。该含硼梯度硬质合金的使用性能明显高于普通硬质合金,梯度层的存在避免了由于渗硼壳层与合金基体间性能差异导致的突然失效。
425 | 以钕铁硼磁片制造复合磁体的方法 | CN103839669B | 发明授权 | 有效-授权 | 2014-02-28 | 2016-06-29 | H01F41/02(2006.01)I;H01F1/057(2006.01)I | 张炜;永田浩 | 厦门钨业股份有限公司 | -- | 本发明提供了一种以钕铁硼磁片制造复合磁体的方法,包括下列步骤:将复数个表面粗糙度R<sub>a</sub>小于10.0μm磁片组合;并依靠自重和/或加压的方式使磁片互相接触,其中,磁片之间接触面的压强达到0.002kg/cm<sup>2</sup>~100.0kg/cm<sup>2</sup>;以600℃~1100℃的温度对组合的磁片进行1.0h~24.0h的热处理。本发明的方法以磁片作为基本单元,经热压粘结过程将复数个磁片组合成复合磁体。本发明的方法可实现:1)将基于晶界扩散工艺制造的钕铁硼磁片制成任意厚度的复合磁体;2)生产过程具有很高的生产效率;3)减少重稀土元素的使用量,有效降低成本;4)所制造的复合磁体具有高磁性能或特殊磁性能且满足工业使用的力学性能要求。
426 | 一种磨削机床的V块中心与工作头中心对中调整的方法 | CN103962962B | 发明授权 | 有效-授权 | 2014-04-11 | 2016-06-22 | B24B55/00(2006.01)I;B24B41/00(2006.01)I | 翁建建;邱闽靖;马梓万;乐赞扬;赖俊 | 厦门市首创君合专利事务所有限公司; 厦门钨业股份有限公司 | 厦门市首创君合专利事务所有限公司 | 本发明公开了一种磨削机床的V块中心与工作头中心对中调整的方法,是采用标准工装即标准块与标准棒,通过工作头上所夹持的标准棒与支撑油缸上所安装的标准块的配合,找出支撑油缸的最佳安装位置,并将支撑油缸固定好,然后去除标准块,在已确定好位置的支撑油缸上装配V块,并通过调节V块高低位置,完成V块中心与工作头中心同轴。本发明利用辅助定位的方法,并改变了传统的V块安装方式,使得调机人员可以轻松确定V块中心与工作头中心的位置,使得调机时间降到10分钟以内,调机效率是原来的10倍以上。
427 | 一种低B的稀土磁铁 | CN105658835A | 发明专利 | 有效-授权 | 2014-11-26 | 2016-06-08 | C22C38/16(2006.01)I;H01F1/053(2006.01)I;H01F1/08(2006.01)I | 永田浩;喻荣 | 厦门市首创君合专利事务所有限公司; 厦门钨业股份有限公司 | 厦门市首创君合专利事务所有限公司 | 本发明公开了一种低B的稀土磁铁,所述稀土磁铁含有R<sub>2</sub>T<sub>14</sub>B主相,包括如下的原料成分:R:13.5at%~14.5at%、B:5.2at%~5.8at%、Cu:0.3at%~0.8at%、Co:0.3at%~3at%、以及余量为T和不可避免的杂质,所述的R为包括Nd的至少一种稀土元素,所述T为主要包括Fe的元素。该稀土磁铁通过复合添加0.3~0.8at%的Cu和适量的Co,使得晶界中形成3种富Cu相,这种在晶界中存在的3种富Cu相的磁性效果和对晶界中B不足问题的修复,可显著改善磁铁的方形度和耐热性能。
428 | 一种含W的R‑Fe‑B‑Cu系烧结磁铁及急冷合金 | CN105659336A | 发明专利 | 有效-授权 | 2015-03-31 | 2016-06-08 | H01F1/08(2006.01)I;H01F1/057(2006.01)I | 永田浩;喻荣;蓝琴 | 厦门市首创君合专利事务所有限公司; 厦门钨业股份有限公司 | 厦门市首创君合专利事务所有限公司 | 本发明公开了一种含W的R‑Fe‑B‑Cu系烧结磁铁及急冷合金。烧结磁铁含有R2Fe14B型主相,所述的R为包括Nd或Pr的至少一种稀土元素,所述稀土磁铁的结晶晶界中含有0.004at%以上、0.26at%以下的富W区域,所述富W区域占所述烧结磁铁的5.0体积%~11.0体积%。该烧结磁铁通过微量的W钉扎结晶物在结晶晶界中偏析钉扎晶界的迁移,可以有效防止晶粒异常长大的产生,获得显著的改善效果。急冷合金的结晶晶界中含有0.004at%以上、0.26at%以下的富W区域,所述富W的区域占所述结晶晶界的至少50体积%。
429 | 一种氧化铝基金属陶瓷及其应用 | CN104109793B | 发明授权 | 有效-授权 | 2014-07-22 | 2016-06-01 | C22C29/12(2006.01)I;B22F3/14(2006.01)I | 陈杉杉;黄华;吴冲浒;肖满斗 | 厦门市新华专利商标代理有限公司; 厦门钨业股份有限公司 | 厦门市新华专利商标代理有限公司 | 本发明公开一种氧化铝基金属陶瓷,化学成分(wt%)为:Co+Cr:15~50,其中,Co:Cr=7:3,其余为纳米Al<sub>2</sub>O<sub>3</sub>:50~85。使用上述氧化铝基金属陶瓷制成的产品,制备工艺如下:以纳米Al<sub>2</sub>O<sub>3</sub>做为基体原料,混合Co、Cr做为增韧相、粘结相;采用湿磨工艺进行原料混合,将原料粉末在球磨罐中球磨48~72小时,以水或酒精做为湿磨介质,使原料混合均匀;采用热压烧结,烧结温度为1450℃~1550℃,压力150~200MPa,保温保压1h以上,得到产品。本发明具有强度高,抗氧化及热高温耐腐蚀性能和组织稳定性好,成本较为低廉的特点,适用于高温下抗氧化耐腐蚀用零部件。
430 | 一种烧结Nd-Fe-B系磁铁的省却工序的制作方法 | CN102956337B | 发明授权 | 有效-授权 | 2012-11-09 | 2016-05-25 | H01F1/057(2006.01)I;H01F1/08(2006.01)I;H01F41/02(2006.01)I;C22C38/00(2006.01)I;C22C33/02(2006.01)I | 永田浩;吴冲浒 | 厦门市首创君合专利事务所有限公司; 厦门钨业股份有限公司 | 厦门市首创君合专利事务所有限公司 | 本发明公开了一种烧结Nd-Fe-B系磁铁的省却工序的制作方法,是在制造烧结磁铁中氧含量为2500ppm以下的Nd-Fe-B系烧结磁铁的工序中:在氢破粉碎工序中,使用以氢破粉碎工序之前的工序所得到的平均厚度为0.1~0.5mm的薄片状合金原料,在0.01MPa以上、1MPa以下的氢气压力下保持不超过24小时进行氢破粉碎;然后,不进行气流粉碎,直接使用磁场成形法进行成形,在真空或惰性气体中以900℃~1140℃的温度进行烧结。该方法实现了能够将气流粉碎工序省略掉,达到了可有效利用宝贵的稀土资源,可简化工序,还可以进行低成本的生产的目的;另外,还可以防止气流粉碎法中无论如何都避免不了的氧化作用,使之成为实质上的非氧化工序,使超高性能磁铁的大量制造成为可能。
431 | 一种用于制备磷酸盐锂离子正极材料的高比表面积磷酸锂的合成方法 | CN103956490B | 发明授权 | 有效-授权 | 2014-04-23 | 2016-05-04 | H01M4/58(2010.01)I | 章明;张文新;钱文连;王耀南;陈惠明;苏水飚;陈明浩 | 厦门市新华专利商标代理有限公司; 厦门钨业股份有限公司 | 厦门市新华专利商标代理有限公司 | 本发明公开了一种用于制备磷酸盐锂离子正极材料的高比表面积磷酸锂的合成方法,在反应罐中加入离子水,夹套通冷冻水,保持反应罐内温度低于10℃,反应罐内边搅拌边通入氮气。待反应罐内溶氧量降低至0.05mg/L时,加入氢氧化锂,完全溶解后,对密封的反应罐进行抽真空,并强力搅拌,将磷酸用液滴喷头缓慢加入反应罐内,控制加入速度,使加入过程中反应罐内温度不能高于10℃。反应完成后停止搅拌,并在常压下静置24小时以上。浆料进行喷雾干燥,干燥后粉末经气流粉碎处理后得到高比面积的磷酸锂粉末。该方法工艺路线简单、原料丰富,特别适用于工业生产,用该粉末制备的磷酸盐正极材料纯度高,做成电池后具有良好的电化学性能。
432 | 一种纳米磷酸锰铁锂正极材料的水热制备方法 | CN103762362B | 发明授权 | 有效-授权 | 2014-01-27 | 2016-04-13 | H01M4/58(2010.01)I;C01B25/45(2006.01)I;B82Y40/00(2011.01)I | 章明;钱文连;张文新;陈惠明;王耀南;杨金洪 | 厦门市新华专利商标代理有限公司; 厦门钨业股份有限公司 | 厦门市新华专利商标代理有限公司 | 本发明公开一种纳米磷酸锰铁锂正极材料的水热制备方法。制备前躯体:按摩尔比Li:P=3:1将H<sub>3</sub>PO<sub>4</sub>溶液和LiOH?H<sub>2</sub>O混合;加入浓氨水,pH值9~10;升温至180℃,按摩尔比(Fe+Mn):Ti:P=0.99:0.01:1加入去离子水中,混合溶液泵入反应釜内,调控温度在170~200℃;加热至200℃保温7~10小时;再洗涤和碳包覆:当冷却至60℃以下,用去离子水洗涤至无硫酸根,加入可溶性有机物碳源,喷雾干燥,热处理7~10小时,冷却后得到LiMn<sub>x</sub>Fe<sub>0.99-x</sub>Ti<sub>0.01</sub>PO<sub>4</sub>粉末。该工艺方法简单可控,操作方便,工业化程度高,制备的纳米磷酸锰铁锂材料比能量高,性能稳定,一致性好。
433 | 一种五轴数控磨削刀片断屑槽的制作方法 | CN103962912B | 发明授权 | 有效-授权 | 2014-03-27 | 2016-04-13 | B23P17/00(2006.01)I | 许艾青;吴冲浒;李飞;李育峰;肖满斗 | 厦门市首创君合专利事务所有限公司; 厦门钨业股份有限公司 | 厦门市首创君合专利事务所有限公司 | 本发明公开了一种五轴数控磨削刀片断屑槽的制作方法,包括建立刀片及砂轮三维模型;根据槽形设计图纸,取若干采样点进行拟合绘制刀片断屑槽截形曲线;对刀片断屑槽截形曲线进行均分,取均分点作为每道磨削加工的分割点;根据断屑斜角与刃倾角的角度值,设置砂轮轴线与刀片断屑槽截面位置关系并对砂轮轨迹进行计算;通过制定的后处理程序生成可用的NC代码;将NC代码导入到五轴联动数控磨床中,并将毛坯装夹在定制的工装上;砂轮往复磨削,磨削的次数与截形曲线上均分点点数一致;根据加工结果调整刀槽截形拟合线上的采样点,使加工结果符合图纸要求。该方法能够降低新断屑槽形的开发成本及缩短开发周期,并且还具有加工过程灵活的特点。
434 | 一种真空蒸发镀膜的方法和一种覆盖蒸发镀膜的稀土磁铁 | CN104032263B | 发明授权 | 有效-授权 | 2013-12-27 | 2016-04-06 | C23C14/24(2006.01)I;C23C14/18(2006.01)I;H01F41/20(2006.01)I | 永田浩;傅东辉;翁松青 | 厦门钨业股份有限公司 | -- | 本发明公开了一种真空蒸发镀膜的方法和一种覆盖蒸发镀膜的稀土磁铁,该方法包括如下的步骤:1)稀土磁铁工件进行前处理之后,装在工件架上;2)将所述工件架送入反应室,预氧化;3)将所述工件架送入镀膜室,抽真空,将金属蒸发材料M加热到蒸发温度,对所述稀土磁铁工件进行蒸镀;4)降温,破真空,取出工件获得。该方法是通过对稀土磁铁预先进行微量氧化、而后通入M蒸气发生置换反应的方式防止稀土磁铁的过度氧化,并获得致密的MO分布薄层和与该MO分布薄层牢固连接的M层。
435 | 稀土磁铁的制造方法、磁铁和异常大晶粒成因的检测方法 | CN104091687B | 发明授权 | 有效-授权 | 2014-07-30 | 2016-04-06 | H01F41/02(2006.01)I;H01F1/053(2006.01)I;G01N21/00(2006.01)I;G01N23/203(2006.01)I | 永田浩;陈首学 | 厦门钨业股份有限公司 | -- | 本发明公开了一种高性能稀土磁铁的制造方法、磁铁和异常大晶粒成因的检测方法,其通过打磨所述稀土磁铁,获得异常大晶粒所在区域光滑表面,观察所述光滑表面中每一异常大晶粒上的磁畴方向与观察面的夹角是否呈现何种变化,并根据该种变化采取对应的措施,消除稀土磁铁中的异常大晶粒,从而获得Br、BH(max)、Hcj和耐热性均有显著上升的磁铁。
436 | 锂离子电池正极材料、制备方法及锂离子电池 | CN105449169A | 发明专利 | 有效-授权 | 2015-12-21 | 2016-03-30 | H01M4/1391(2010.01)I;H01M4/505(2010.01)I;H01M4/525(2010.01)I;H01M10/0525(2010.01)I | 魏国祯;杨金洪;郑超 | 厦门钨业股份有限公司; 深圳市赛恩倍吉知识产权代理有限公司 | 深圳市赛恩倍吉知识产权代理有限公司 | 本发明提供一种制备锂离子电池正极材料的方法,其利用一定温度的压煮结晶使制备的锂离子电池正极材料具有良好的准单晶形态,该制备方法工艺简单、易于控制。该制备方法制得的锂离子电池正极材料的通式表示为Li(NixCo1‑x‑yMny)O2,其中,0.34≤x≤0.68,0.15≤y≤0.31,0
437 | 一种锂离子电池高镍系正极材料浆料的制备方法 | CN105336918A | 发明专利 | 有效-授权 | 2015-09-28 | 2016-02-17 | H01M4/139(2010.01)I;H01M4/62(2006.01)I | 李现利;王木华;陈跃辉 | 厦门南强之路专利事务所(普通合伙); 厦门钨业股份有限公司 | 厦门南强之路专利事务所(普通合伙) | 一种锂离子电池高镍系正极材料浆料的制备方法,涉及锂离子电池。1)将粘结剂加入溶剂中,搅拌,溶解后,再加入丙酮,搅拌,溶液溶胀后再加入添加剂,搅拌,真空脱泡后得到带有添加剂和粘结剂的混合胶液;2)将正极活性物质和导电剂加入步骤1)得到的混合胶液中,在600~900r/min下搅拌0.5~1h,浆料初步预混后,在搅拌速度为2000~3000r/min下搅拌6~7h,得到电池浆料,过滤后,得锂离子电池高镍系正极材料浆料。制作的高镍系正极材料的浆料无凝胶现象,浆料流动性好,在制作锂离子电池正极片时材料的加工性能极其优越,做成电池后具有良好的电化学性能。
438 | 一种槽式离子交换装置及用途 | CN105327720A | 发明专利 | 有效-授权 | 2015-10-23 | 2016-02-17 | B01J47/02(2017.01)I | 陈杰;左兵 | 厦门市精诚新创知识产权代理有限公司; 厦门钨业股份有限公司 | 厦门市精诚新创知识产权代理有限公司 | 本发明公开了一种槽式离子交换装置及用途。包括槽体、搅拌叶片、微孔管、分管,总管,隔网,排渣阀,排渣管,排清液阀,排清液管,反冲进气阀,反冲进气管;其中搅拌叶片位于槽体的中间,搅拌叶片连接着槽体外的搅拌电机;微孔管分布于槽体底部;槽体的一边依次设置隔网,排渣阀和排渣管;另外一边依次设置排清液阀和排清液管;所述分管依次将相邻的微孔管连接起来,分管汇总成总管,总管与排清液阀直接相连;在总管与排清液阀之间再连接一根管,该管上依次设置反冲进气阀和反冲进气管。采用本发明的槽式离子交换装置可实现80%以上的结晶渣排出到槽体之外,解决了树脂吸附过程产生结晶颗粒难排除的难题。
439 | 一种钕铁硼系烧结磁体的制造方法及其磁体 | CN105321699A | 发明专利 | 有效-授权 | 2014-07-07 | 2016-02-10 | H01F41/02(2006.01)I;H01F1/057(2006.01)I;H01F1/08(2006.01)I | 永田浩;张建洪 | 厦门钨业股份有限公司 | -- | 一种钕铁硼系烧结磁体的制造方法,其特征在于:包括混入添加物的工序,添加物为纳米钨或纳米碳化钨或纳米氮化钨或其组合,且其平均分散粒径为10~200nm。本发明的制造方法可有效抑制晶粒异常长大(AGG)的现象,从而提高钕铁硼系烧结磁体的矫顽力,可更大程度地保留主相,从而使钕铁硼系烧结磁体具有优异的剩磁。
440 | 稀土磁铁用急冷合金和稀土磁铁的制备方法 | CN105321647A | 发明专利 | 有效-授权 | 2014-07-30 | 2016-02-10 | H01F1/057(2006.01)I;H01F41/02(2006.01)I;B22F3/10(2006.01)I | 永田浩 | 厦门钨业股份有限公司 | -- | 本发明公开了一种稀土磁铁用急冷合金和稀土磁铁的制备方法,其含有R<sub>2</sub>Fe<sub>14</sub>B主相,所述的R为包括Nd的稀土元素,其特征在于,所述合金的一次结晶在短轴方向的平均粒径为10~15μm,富Nd相的平均间隔为1.0~3.5μm。如此,上述合金所制得的细粉中,单个晶粒内的磁畴数量减少,更容易沿外加磁场取向,获得易磁化的磁体,且磁铁的方形度、矫顽力和耐热性均有明显的改善。
441 | 一种废旧锂离子电池的综合回收方法 | CN103326088B | 发明授权 | 有效-授权 | 2013-07-04 | 2016-02-03 | H01M10/54(2006.01)I;C22B7/00(2006.01)I;C22B3/08(2006.01)I;C22B3/38(2006.01)I | 马跃飞;宋阜;钱文连;刘会明;孟笑;陈少辉 | 厦门南强之路专利事务所(普通合伙); 厦门钨业股份有限公司 | 厦门南强之路专利事务所(普通合伙) | 一种废旧锂离子电池的综合回收方法,涉及锂离子电池。将废旧锂离子电池经过防爆磁力破碎和雾化喷淋破碎,分离外壳与电池材料;在恒温焙烧炉中,高温负压、炭化焙烧去除隔膜及负极;采用离心粉碎机,将外壳与正极材料进行分级回收,分离外壳与含钴镍正极材料;利用正极材料本身特点采用常压H2SO4加亚硫酸钠浸出;浸出液加入碳酸盐调节pH值,加入氟化盐进行初步除去Ca和Mg;采用P204萃取除杂,除去Fe、Cu、Zn、Ca、Mg等杂质,并用P507选择性萃取进行钴镍分离,制备得到Fe、Cu、Zn、Ca、Mg杂质均≤2.0mg/L高纯硫酸镍和高纯硫酸钴溶液。高效、简便、生产成本低、适用性广、附加值高。
442 | 稀土磁铁用合金粉末、以及稀土磁铁的制造方法 | CN103878377B | 发明授权 | 有效-授权 | 2014-03-31 | 2016-01-27 | B22F9/04(2006.01)I;H01F41/02(2006.01)I;H01F1/057(2006.01)I | 翁松青;刘炜烨;永田浩 | 厦门钨业股份有限公司 | -- | 本发明公开了稀土磁铁用合金粉末、以及稀土磁铁的制造方法,所述的稀土磁铁为含有R<sub>2</sub>Fe<sub>14</sub>B主相的磁铁,所述的R为选自包含钇概念的稀土元素中的至少一种,其特征在于:在粉碎装置内预先放置1~20mm粒径的固体添加剂颗粒,向所述粉碎装置内通入惰性气体高速气流对至少一种的稀土磁铁用合金粗粉进行细粉碎,获得合金粉末。该粉末制造方法可克服现有固体添加剂粉体容易被气流磨时高速气流吹走的问题,从而在气流磨过程中高效实现粉末与固体添加剂颗粒的均匀混合。
443 | 一种基于细粉热处理的烧结Nd-Fe-B系磁铁制作方法 | CN103050267B | 发明授权 | 有效-授权 | 2012-12-31 | 2016-01-20 | H01F41/02(2006.01)I;H01F7/02(2006.01)I;H01F1/057(2006.01)I;B22F3/16(2006.01)I | 永田浩;吴冲浒 | 厦门市首创君合专利事务所有限公司; 厦门钨业股份有限公司 | 厦门市首创君合专利事务所有限公司 | 本发明公开了一种基于细粉热处理的烧结Nd-Fe-B系磁铁制作方法,是在制造烧结磁铁中氧含量为2500ppm以下的Nd-Fe-B系烧结磁铁的工序中:使用钕铁硼熔炼合金,将该合金粗粉碎后再通过微粉碎制成细粉,得到细粉之后以100℃~1000℃的温度进行1分钟以上24小时以下的细粉热处理,使用磁场成形法进行成形,在真空或惰性气体中以900℃~1140℃的温度进行烧结。该方法通过增加细粉热处理工序,以使粉末的烧结性发生剧变,达到制成高矫顽力、高方形度、高耐热性的磁铁的目的。
444 | 基于细粉蒸着热处理的烧结Nd-Fe-B系磁铁制作方法 | CN103050268B | 发明授权 | 有效-授权 | 2012-12-31 | 2016-01-20 | H01F41/02(2006.01)I;H01F1/057(2006.01)I;H01F1/08(2006.01)I;B22F3/16(2006.01)I | 永田浩;吴冲浒 | 厦门市首创君合专利事务所有限公司; 厦门钨业股份有限公司 | 厦门市首创君合专利事务所有限公司 | 本发明公开了基于细粉蒸着热处理的烧结Nd-Fe-B系磁铁制作方法,是在制造烧结磁铁中氧含量为2500ppm以下的Nd-Fe-B系烧结磁铁的工序中:使用钕铁硼熔炼合金,将该合金粗粉碎后,再通过微粉碎制成细粉,微粉碎后的细粉和蒸发材料一同在100℃~1000℃的温度下进行1分钟以上24小时以下的蒸着处理;然后,使用磁场成形法进行成形,在真空或惰性气体中以900℃~1140℃的温度进行烧结。该方法通过增加细粉蒸着热处理工序,以使粉末的烧结性发生剧变,达到制成高矫顽力、高方形度、高耐热性的磁铁的目的。
445 | 基于UG NX API的刀具五轴数控磨削加工自动编程的方法 | CN103454972B | 发明授权 | 有效-授权 | 2013-06-26 | 2016-01-20 | G05B19/4093(2006.01)I | 许艾青;吴冲浒;李飞;李育峰 | 厦门市首创君合专利事务所有限公司; 厦门钨业股份有限公司 | 厦门市首创君合专利事务所有限公司 | 本发明公开了一种基于UG NX API的刀具五轴数控磨削加工自动编程的方法,包含以下步骤:建立刀具坐标系;从预置数据库中读取刀具以及砂轮的几何信息;建立刀具的毛坯,以及砂轮的三维模型;建立各个磨削工艺砂轮运动轨迹的数学模型;将砂轮轨迹NURBS样条化,并对样条曲线进行离散化,形成砂轮运动轨迹的坐标样本;基于UGNX API以及图形显示接口,绘制基于工件坐标系的砂轮运动轨迹;在刀具坐标系中,仿真确认砂轮运动轨迹的正确性;最终形成砂轮轨迹动态链接库;根据机床的运动链结构定制本机床的后置处理程序,结合砂轮运动轨迹最终自动生成数控加工程序。利用上述方法,最终实现了刀具五轴数控磨削加工自动编程。
446 | 离心铸造方法及其设备和工艺 | CN103801669B | 发明授权 | 有效-授权 | 2014-01-16 | 2016-01-20 | B22D13/00(2006.01)I | 王清江;永田浩;黄长庚;林松;刘华远 | 厦门钨业股份有限公司 | -- | 本发明公开了一种离心铸造方法及其设备和工艺,该方法包括下列步骤:使熔融材料隔离第一气氛环境和第二气氛环境,将熔融材料从第一气氛环境引导入第二气氛环境进行喷射;以及使被喷射的熔融材料堆积并凝固在转动的圆筒形铸型的内表面;其中,第一气氛环境的压强高于第二气氛环境。本发明的离心铸造方法通过对熔融材料施加压力,可提高供给装置喷射出的熔融材料的速度,从而使铸坯在圆筒形铸型内表面的周向厚度变得均一。在此基础上降低堆积速度,可获得具有均匀组织的铸坯。另外,本发明还公开了基于上述离心铸造方法的设备和工艺,该设备和工艺可降低生产成本,且改善铸坯的质量,极大地有利于后续的稀土磁体的制造。
447 | 用于制造钕铁硼系磁体的料罐 | CN104096502B | 发明授权 | 有效-授权 | 2014-06-26 | 2016-01-20 | B01F9/10(2006.01)I | 翁松青;永田浩;阮宏超 | 厦门钨业股份有限公司 | -- | 制造钕铁硼系磁体的工艺中,气流磨后的钕铁硼磁粉在进行压制成型前,需要加入有机添加剂以提高磁粉的流动性,然而,现有的料罐存在诸多缺陷,使磁粉与有机添加剂难以均匀混合。本发明提供一种改进的料罐,其内侧底部在相同或不同径向设置复数个搅拌体,且至少2个搅拌体沿料罐内侧底部的截面的中心与料罐底部的轴心的距离不相等。本发明的有益之处在于:1)搅拌体固定于料罐中,不会影响料罐下粉;2)搅拌体错落地沿径向分布,以少量的搅拌体即可覆盖大部分的周面区域;3)搅拌体设置于料罐内侧底部,加工难度小。
448 | 多线切割方法及多线切割机 | CN105216127A | 发明专利 | 有效-授权 | 2015-08-28 | 2016-01-06 | B28D5/04(2006.01)I;B28D7/00(2006.01)I | 永田浩;童庆坤 | 厦门钨业股份有限公司 | -- | 本发明公开了一种多线切割方法及多线切割机。该多线切割机包括第一挡板和第二挡板,所述第一挡板和第二挡板分别至少覆盖其所在一侧的间隔的部分端部。该多线切割方法为使用了上述多线切割机的方法。本发明的方法和装置可提高砂浆在切割线上的包覆性和均匀性,从而提高产品合格率;且切割过程,砂浆不会形成对流,避免砂浆对于工件的其他表面的磨削作用,从而提高产品品相。
449 | 一种复合含有Gd和Mn的稀土磁铁 | CN105118595A | 发明专利 | 有效-授权 | 2015-08-28 | 2015-12-02 | H01F1/057(2006.01)I;H01F1/08(2006.01)I;H01F41/02(2006.01)I;B22F9/04(2006.01)I;B22F3/10(2006.01)I | 永田浩;张建洪 | 厦门钨业股份有限公司 | -- | 本发明公开了一种复合含有Gd和Mn的稀土磁铁,所述稀土磁铁含有R<sub>2</sub>Fe<sub>14</sub>B型主相,其包括如下的原料成分:R:28wt%~33wt%,R为至少包括Nd和Gd的稀土元素,其中,Gd含量为0.3wt%~5wt%,B:0.8wt%~1.3wt%,Mn:0.02wt%~0.4wt%,以及余量为T和不可避免的杂质,所述T为主要包括Fe和18wt%以下Co的元素。该种稀土磁铁通过添加德热纳因子(De?Gennes)高的Gd,克服由于Mn进入主相,导致居里温度和磁各向异性降低的缺陷,对于低氧含量、微小结晶的磁铁而言,可更好的发挥添加Mn所带来的技术效果。
450 | 一种控制气流磨装置气流的方法和气流磨装置 | CN103990539B | 发明授权 | 有效-授权 | 2013-12-31 | 2015-11-11 | B02C25/00(2006.01)I;B02C19/06(2006.01)I | 张建洪;永田浩;王清江;欧阳小吕 | 厦门钨业股份有限公司 | -- | 本发明公开了一种控制气流磨装置气流的方法和气流磨装置,包括恒压供气装置和带有侧喷口和底喷口的粉碎室,所述侧喷口和所述底喷口具有一共同进气口,所述共同进气口经由至少两条分别设置管道阀的管道连接所述恒压装置,每一管道分别具有不同的直径,且上一级较大管道的直径均为下一级较小管道的直径1.5~4倍,通过所述最大管道流入的气体流量或通过所述全部管道流入的气体流量之和为所述气流磨装置的设定流量。本发明的气流磨装置通过逐步提高高速气体的流速,避免将大颗粒粉末吹到分选轮处。
451 | 一种低硫三元前驱体的制备方法 | CN103342395B | 发明授权 | 有效-授权 | 2013-07-04 | 2015-10-28 | C01G53/00(2006.01)I | 马跃飞;钱文连;王凯;郑超;郑隽 | 厦门南强之路专利事务所(普通合伙); 厦门钨业股份有限公司 | 厦门南强之路专利事务所(普通合伙) | 一种低硫三元前驱体的制备方法,涉及锂离子正极材料。提供高效、简便,可通过控制沉淀阶段和后处理方法,降低三元前驱体中的硫含量,硫含量降低至2000ppm,满足锂离子电池对三元材料要求的一种低硫三元前驱体的制备方法。1)将三元料液、氢氧化钠、氨水三种溶液同时通入反应釜中搅拌,进行化学结晶,得三元前驱体;2)将步骤1)所得的三元前驱体过滤脱除母液后转至涡轮搅拌碱洗槽中,水浴加热,搅拌后过滤;3)用板框过滤洗涤碱洗后产品,至洗涤水电导率≤20us/cm;4)洗涤合格物料经过回转窑快速干燥筛分后,得低硫三元前驱体,所得低硫三元前驱体的S杂质含量≤2000ppm。一种低硫三元前驱体的制备方法,涉及锂离子正极材料。提供高效、简便,可通过控制沉淀阶段和后处理方法,降低三元前驱体中的硫含量,硫含量降低至2000ppm,满足锂离子电池对三元材料要求的一种低硫三元前驱体的制备方法。1)将三元料液、氢氧化钠、氨水三种溶液同时通入反应釜中搅拌,进行化学结晶,得三元前驱体;2)将步骤1)所得的三元前驱体过滤脱除母液后转至涡轮搅拌碱洗槽中,水浴加热,搅拌后过滤;3)用板框过滤洗涤碱洗后产品,至洗涤水电导率≤20us/cm;4)洗涤合格物料经过回转窑快速干燥筛分后,得低硫三元前驱体,所得低硫三元前驱体的S杂质含量≤2000ppm。
452 | 一种六氟化钨气体的提纯方法 | CN104973629A | 发明专利 | 有效-授权 | 2015-06-25 | 2015-10-14 | C01G41/04(2006.01)I | 陈财华;陈志刚;冯振雷;方兰兰 | 厦门南强之路专利事务所(普通合伙); 厦门钨业股份有限公司 | 厦门南强之路专利事务所(普通合伙) | 一种六氟化钨气体的提纯方法,涉及钨的氟化物。设备除油,用氮气充压,抽真空至极限,开启氮气加热器,氮气加热后通入系统中,抽真空至极限;对除氟化氢塔充氮气,将六氯化钨装入除氟化氢塔,高纯六氟化钨通入成品收集罐,并和罐壁上附着水汽反应生成氟化氢,置换后成品收集罐内的不纯六氟化钨倒吸至精馏釜低温固化,检测杂质气体含量,合格后停止高纯六氟化钨置换;将初级六氟化钨加热后低温固化,对精馏釜抽真空,尾气至碱式喷淋塔吸收,热水解冻,压力稳定时检测后精馏;蒸发的六氟化钨气体在精馏塔内冷凝回流,除杂后,精馏初期的六氟化钨气体收集,检测后切换至成品收集罐收集,再通过取液态样,检测六氟化钨中的金属杂质。
453 | 一种含W的Nd-Fe-B-Cu系烧结磁铁 | CN104952574A | 发明专利 | 视为撤回 | 2014-03-31 | 2015-09-30 | H01F1/057(2006.01)I;H01F1/08(2006.01)I;H01F41/02(2 | 永田浩;喻荣;蓝琴 | 厦门钨业股份有限公司 | -- | 本发明公开了一种含W的Nd-Fe-B-Cu系烧结磁铁,所述烧结磁铁其为结晶晶界中平均含有0.004at%以上、0.26at%以下W的Nd-Fe-B-Cu系烧结磁铁材料。该烧结磁铁通过微量的W钉扎结晶物在结晶晶界中偏析钉扎晶界的迁移,可以有效防止晶粒异常长大的产生,获得显著的改善效果。
454 | 烧结Nd-Fe-B系磁铁的省却工序的制作方法 | CN102982936B | 发明授权 | 有效-授权 | 2012-11-09 | 2015-09-23 | H01F1/057(2006.01)I;H01F1/08(2006.01)I;H01F41/02(2006.01)I;C22C38/00(2006.01)I;C22C33/02(2006.01)I | 永田浩;吴冲浒 | 厦门市首创君合专利事务所有限公司; 厦门钨业股份有限公司 | 厦门市首创君合专利事务所有限公司 | 本发明公开了一种烧结Nd-Fe-B系磁铁的省却工序的制作方法,是在制造烧结磁铁中氧含量为2500ppm以下的Nd-Fe-B系烧结磁铁的工序中:在氢破粉碎工序中,将氢破粉碎工序之前的工序所得到的平均厚度为0.1~0.5mm的薄片状合金原料和粉碎用媒介一同放入氢破粉碎容器中,在0.01MPa以上、1MPa以下的氢气压力下保持不超过24小时,进行氢破粉碎;在氢破粉碎时或氢破粉碎后通过搅拌或旋转氢破粉碎容器,在氢破粉碎容器中将薄片状合金原料制成细粉;然后,不进行气流粉碎,直接使用磁场成形法进行成形,在真空或惰性气体中以900℃~1140℃的温度进行烧结。该方法实现了能够将气流粉碎工序省略掉,达到了可有效利用宝贵的稀土资源,可简化工序,还可以进行低成本的生产的目的。
455 | 一种多元复合磷酸盐纳米正极材料及其制备方法 | CN104934600A | 发明专利 | 有效-授权 | 2015-05-14 | 2015-09-23 | H01M4/58(2010.01)I;H01M10/0525(2010.01)I | 张文新;章明;王耀南;陈惠明;钱文连 | 厦门市精诚新创知识产权代理有限公司; 厦门钨业股份有限公司 | 厦门市精诚新创知识产权代理有限公司 | 本发明公开了一种多元复合磷酸盐纳米正极材料及其制备方法。所述结构式为Li1.01MnxFe0.98‑xCo0.01Ni0.01PO4F0.01/C粉末,其范围是0≤x≤0.98。本发明还保护了所述多元复合磷酸盐纳米正极材料的制备方法。本发明通过在两个不同反应阶段加入氟化剂,提高掺氟效率,对材料的循环性能的提高起到了关键的作用;通过Ni、Co元素掺杂,提高了材料的电导率;通过水热反应升温的分段控制,达到控制粒子大小的目的;通过高压渗碳法,提升了材料的碳包覆效果。
456 | 一种基于UG NX二次开发的数控刀片周边磨加工参数化编程方法 | CN104914786A | 发明专利 | 有效-授权 | 2015-05-22 | 2015-09-16 | G05B19/19(2006.01)I;G05B19/408(2006.01)I | 许艾青;吴冲浒;李育峰;肖满斗;赖俊义 | 厦门市首创君合专利事务所有限公司; 厦门钨业股份有限公司 | 厦门市首创君合专利事务所有限公司 | 本发明公开了一种基于UG NX二次开发的数控刀片周边磨加工参数化编程方法,包括以下步骤:建立周边磨床三维仿真模型,搭建磨床运动链,确定加工坐标系方向并绘制刀片毛坯模型,绘制砂轮三维模型并参数化,对刀片周边磨削工艺进行分解并建立相应工序刀片周边轮廓数学模型,推导各道工序砂轮加工轨迹数学模型,使用C++编写刀轨模型程序文件,使用C#编写参数化界面,通过参数化界面对程序内变量赋值,绘制轨迹点,仿真加工验证刀轨是否合理,通过后处理生成可直接用于磨床加工的G代码。利用上述方法,最终实现数控刀片周边磨削刀轨的参数化编程。具有通用性强、编程效率高、加工质量好的特点。
457 | 一种流化床溢流管的防堵塞方法及其装置 | CN103406075B | 发明授权 | 有效-授权 | 2013-05-22 | 2015-09-09 | B01J8/24(2006.01)I | 吴冲浒;聂洪波;陈杉杉;黄华;肖满斗;文晓 | 厦门市首创君合专利事务所有限公司; 厦门钨业股份有限公司 | 厦门市首创君合专利事务所有限公司 | 本发明公开了一种流化床溢流管的防堵塞方法及其装置,该方法是在溢流管入口和/或出口处加装辅助气体进气管道,并让辅助气体进气管道的出口对准溢流管的入口或出口,通过向辅助气体进气管道吹入辅助气体以引起溢流管入口和/或出口处的物料扰动,使得溢流管入口和/或出口处的贴壁效应遭到破坏,局部解除这些区域的死料层,物料能够在重力的作用下,从导流溢流管中由上层流化床畅通流转到下层流化床,或者沿排料溢流管从流化床中排出,落入到贮料装置中。本发明能够防止溢流管中物料堵塞现象的发生,使得生产能够连续运转,提高了生产效率,并具有结构简单,工艺简便、实施效果好的特点。
458 | 一种Ti(C,N)中氮含量的分析方法 | CN102621176B | 发明授权 | 有效-授权 | 2011-01-27 | 2015-08-26 | G01N25/18(2006.01)I | 朱桂容;肖满斗;马丽丽;文晓;吴冲浒 | 厦门市新华专利商标代理有限公司; 厦门钨业股份有限公司 | 厦门市新华专利商标代理有限公司 | 本发明公开了一种Ti(C,N)中氮含量的分析方法,是在样品中按1:1比例加入N2释放剂钨粉,研磨均匀,对样品进行前处理后,采用惰气熔融-热导法测定。本发明解决了样品不预处理时用惰气熔融-热导法测定Ti(C,N)中氮含量时因氮释放不完全导致结果偏低及稳定性差的问题,提高分析结果准确度。本发明降低了分析结果RSD,由原来的不低于3.0%降低到了≤0.7%,极大地满足了科研和生产质量控制需求。
459 | 焊接强度检测方法 | CN102706745B | 发明授权 | 有效-授权 | 2011-03-28 | 2015-08-12 | G01N3/08(2006.01)I | 吴冲浒;谢海唯;鲁攀;文晓;刘丹妮 | 厦门市新华专利商标代理有限公司; 厦门钨业股份有限公司 | 厦门市新华专利商标代理有限公司 | 本发明公开一种焊接强度检测方法,其步骤是准备焊接工件并测量计算焊接面积S0;准备可准确显示压力值变化的设备;在工件的焊接处,由可准确显示压力值变化的设备,沿与焊接端面平行的方向对焊接处施加稳定增加的压力,并记录开始突然减小时的压力值F;由公式f=F/2S0计算焊接强度f;检测结束后检查焊接面,如果焊接存在致命缺陷则结果无效,否则结果有效。本发明是使用三点抗弯方法测量剪切强度来表征焊接强度,测量试验能够真实模拟工件工作的实际工况,能够准确简洁方便的计算出焊接强度,对实验工件形状无特殊要求,也无需指定特殊设备,便于快捷准备,应用范围广。
460 | 一种(Ti,Mo,W(Ta,Nb))(C,N)固溶体粉末的制备方法 | CN102719720B | 发明授权 | 有效-授权 | 2011-03-29 | 2015-08-05 | C22C29/04(2006.01)I;C22C1/04(2006.01)I | 马丽丽;吴冲浒;文晓;肖满斗;何旭东;吴飞龙;朱桂容;程登峰;肖伟 | 厦门市新华专利商标代理有限公司; 厦门钨业股份有限公司 | 厦门市新华专利商标代理有限公司 | 本发明公开一种(Ti,Mo,W(Ta,Nb))(C,N)固溶体粉末的制备方法。先根据所需固溶体成分,分别称取Mo2C,WC或WC/TiC,TaC或TaNbC,TiO2以及炭黑粉末,并预处理;然后将经预处理后的原料混合物料浆干燥,制得粒度约为1mm的混合料粒子;再将已制粒的混合料粒子继续真空干燥,待混合料完全干燥后,取出待用;最后将制粒好的混合料转入到真空反应器中,于1400~1500℃条件下,在N2气氛下反应制备固溶体粉末。本发明不仅能够实现根据金属陶瓷成分需要来调配设计固溶体成分,同时所制得的固溶体具有较高的纯度,低氧含量(O%≤0.1%),C/N比可控的特征。
461 | 压坯破碎法制备高分散均匀性CBN/Dia油石的方法 | CN102717344B | 发明授权 | 有效-授权 | 2011-03-29 | 2015-07-29 | B24D15/00(2006.01)I;B28B3/00(2006.01)I;B07B1/00(2006.01)I | 吴冲浒;鲁攀;谢海唯;肖满斗;刘丹妮;文晓 | 厦门市新华专利商标代理有限公司; 厦门钨业股份有限公司 | 厦门市新华专利商标代理有限公司 | 本发明公开一种压坯破碎法制备高分散均匀性CBN/Dia油石的方法,先将金属粉末与CBN/Dia超硬颗粒已初步混合的油石磨料压制成块,获得压坯;再将压坯打碎成小块;最后,通过的筛网,将聚集的超硬颗粒团粒过滤打开,筛下物是表面或侧面包裹金属粉末的超硬颗粒,即分散均匀的CBN/Dia油石。本发明未使用复杂设备或手段,仅使用油石生产中的普通压机及普通不锈钢筛网,即可简单快捷地实现CBN/Dia等超硬颗粒的均匀分散,分散效果显著,且分散均匀的同时能够得到满足压制使用的粒料。
462 | 一种采用温度控制的烧结Nd-Fe-B系磁铁的制作方法 | CN102945747B | 发明授权 | 有效-授权 | 2012-10-11 | 2015-07-29 | H01F41/02(2006.01)I;B22F3/10(2006.01)I | 永田浩;吴冲浒 | 厦门市首创君合专利事务所有限公司; 厦门钨业股份有限公司 | 厦门市首创君合专利事务所有限公司 | 本发明公开了一种采用温度控制的烧结Nd-Fe-B系磁铁的制作方法,是在制造烧结磁铁中氧含量为2500ppm以下的Nd-Fe-B系烧结磁铁的工序中,在用惰性气体密闭的空间下进行磁场中成形的工序中,将惰性气体气氛的温度控制在25℃~50℃进行磁场成形。该方法通过对完全密闭环境中惰性气体气氛的温度进行特殊设定,能够使磁铁的取向度提高,Br、(BH)max增大,也可大大减少破裂、缺角、裂纹等。
463 | 一种具有超高容量特性的低成本AB5型贮氢合金及其制法和应用 | CN102888539B | 发明授权 | 有效-授权 | 2012-10-25 | 2015-07-29 | C22C19/05(2006.01)I;C01B3/00(2006.01)I;H01M4/38(2006.01)I | 张鹏;杨金洪;钱文连;姜龙;林振 | 厦门市新华专利商标代理有限公司; 厦门钨业股份有限公司 | 厦门市新华专利商标代理有限公司 | 本发明公开一种具有超高容量特性的低成本AB5型贮氢合金,该贮氢合金具有LaaCe1-a-bMgbNicCodMneAlf,式中,a、b、c、d、e、f表示摩尔比,其数值范围为:0.65≤a≤0.78,0≤b≤0.04,3.6≤c≤3.8,0.65≤d≤0.78,0.35≤e≤0.45,0.15≤f≤0.2,4.9≤c+d+e+f≤5.15。本发明还公开了该贮氢合金的制法及在镍氢电池中的应用。本发明可以降低贮氢合金成本,并获得容量高于传统AB5型贮氢合金的超高容量(容量≥355mAh/g)贮氢合金,实现了稀土资源的平衡利用。
464 | 一种改善硬质合金水基混合料料浆卸料的方法 | CN104789807A | 发明专利 | 有效-授权 | 2015-03-17 | 2015-07-22 | C22C1/05(2006.01)I;C22C29/08(2006.01)I;B22F1/00(2006.01)I | 谢海唯;郑建平;李玲艳;李文强;郭新营;吴冲浒;肖满斗 | 厦门市首创君合专利事务所有限公司; 厦门钨业股份有限公司 | 厦门市首创君合专利事务所有限公司 | 本发明公开了一种改善硬质合金水基混合料料浆卸料的方法,包括如下步骤:加入80~92wt.%WC粉末、8~20wt.%Co粉和120ml~300ml/kg去离子水,并加入按粉末固含量计算的0.1~2.0wt.%分散剂和0.005~0.050wt.%消泡剂,并且不加成型剂,一起在滚动式球磨机中球磨,球磨时间为32-72h,球磨转速30~40r/min;球磨结束后,测量料浆粘度,调整球磨机球磨转速;计算料浆卸料率。本发明通过降低球磨机球磨强度来减小料浆粘度,通过添加助剂改善水与粉末润湿性,并且在球磨过程不加成型剂等处理方式,从而解决了硬质合金水基料浆卸料问题。
465 | 适用于硬质合金水基混合料的超细乳化蜡成型剂及制备方法 | CN104785771A | 发明专利 | 有效-授权 | 2015-03-17 | 2015-07-22 | B22F1/00(2006.01)I | 郑建平;谢海唯;李文强;郭新营;李玲艳;吴冲浒;肖满斗 | 厦门市首创君合专利事务所有限公司; 厦门钨业股份有限公司 | 厦门市首创君合专利事务所有限公司 | 本发明公开了一种适用于硬质合金水基混合料的超细乳化蜡成型剂及制备方法,该超细乳化蜡成型剂是由如下重量百分比的成分组成:45~55%去离子水,36~48%石蜡,6.5~8.5%乳化剂,0.1~1%乳化稳定剂;该超细乳化蜡成型剂的制备方法是将称取的石蜡、乳化剂和乳化稳定剂放入烧杯中,加热直到熔化成液态,对石蜡混合液进行搅拌,搅拌过程中,将加热好的去离子水缓慢倒入到石蜡混合液中,乳化后获得超细乳化蜡成型剂。该超细乳化蜡成型剂具有平均粒度小于1um,粒度分布集中,可在料浆球磨结束后直接加入搅拌混合,避免了乳化蜡因长时间球磨而导致破乳析出粗大片状石蜡,并在烧结后形成大的合金孔洞的弊端。
466 | 一种基于湿度调节的烧结Nd-Fe-B系磁铁的制作方法 | CN102930974B | 发明授权 | 有效-授权 | 2012-10-11 | 2015-06-24 | H01F41/02(2006.01)I;B22F3/10(2006.01)I | 永田浩;吴冲浒 | 厦门市首创君合专利事务所有限公司; 厦门钨业股份有限公司 | 厦门市首创君合专利事务所有限公司 | 本发明公开了一种基于湿度调节的烧结Nd-Fe-B系磁铁的制作方法,是在制造烧结磁铁中氧含量为2500ppm以下的Nd-Fe-B系烧结磁铁的工序中,在用惰性气体密闭的空间下进行磁场中成形的工序中,将惰性气体气氛的相对湿度控制在10%~80%。该方法通过对完全密闭环境中惰性气体气氛的湿度进行特殊设定,能够有效消除Nd-Fe-B系磁铁烧结后易频繁发生破裂、缺角、裂纹等不良问题。
467 | 一种改善锂离子电池水性电极浆料分散的方法 | CN104701494A | 发明专利 | 驳回 | 2015-03-23 | 2015-06-10 | H01M4/139(2010.01)I | 王木华;李现利;王耀南;陈跃辉 | 厦门市精诚新创知识产权代理有限公司; 厦门钨业股份有限公司 | 厦门市精诚新创知识产权代理有限公司 | 本发明公开了一种改善锂离子电池水性电极浆料分散的方法。具体为,在浆料中添加占浆料质量比为0.1wt%~1wt%的分子量小于10000的聚丙烯酸并进行机械搅拌,所述浆料是由活性物质,导电剂,粘结剂以及无盐水组成的混合物。本发明把原用于电厂、化工厂的分散剂聚丙烯酸运用到锂电行业中,得到良好的分散效果。
468 | 一种低B的稀土磁铁 | CN104674115A | 发明专利 | 视为撤回 | 2013-11-27 | 2015-06-03 | C22C38/16(2006.01)I;H01F1/053(2006.01)I | 永田浩;喻荣 | 厦门钨业股份有限公司 | -- | 本发明公开了一种低B的稀土磁铁,所述稀土磁铁含有R<sub>2</sub>T<sub>14</sub>B主相,包括如下的原料成分:R:13.5at%~14.5at%、B:5.2at%~5.8at%、和余量为T,所述的R为包括Nd的至少一种包含钇元素在内的稀土元素,所述T为包括Cu:0.3at%~0.8at%、Co:0.3at%~3at%和余量Fe的过渡金属元素。该稀土磁铁通过复合添加0.3~0.8at%的Cu和适量的Co,使得晶界中形成3种富Cu相,这种在晶界中存在的3种富Cu相的磁性效果和对晶界中B不足问题的修复,可显著改善磁铁的方形度和耐热性能。
469 | 一种便于喷雾粘壁料回收的离心式喷雾干燥塔 | CN204364909U | 实用新型 | 有效-授权 | 2014-12-12 | 2015-06-03 | B01D1/18(2006.01)I | 郭新营;项忠楠;杜成田;李凤林;吴冲浒;李玲艳;谢海唯;肖满斗;王贵樟 | 厦门市首创君合专利事务所有限公司; 厦门钨业股份有限公司 | 厦门市首创君合专利事务所有限公司 | 本实用新型公开了一种便于喷雾粘壁料回收的离心式喷雾干燥塔,包括塔体,塔体的顶部设有离心式雾化喷头,塔体的底部设有下料口;在塔体上部易粘壁区域的下方装有支撑结构;所述离心式喷雾干燥塔还包括挡圈和压紧件,所述挡圈放置在支撑结构上,挡圈的外壁与塔体上部易粘壁区域的塔内壁相贴靠;所述压紧件固定在所述支撑结构上,并抵在挡圈的内壁处以将所述挡圈紧压贴于塔内壁。本实用新型通过在塔上部易粘壁区域加装易清理结构,从而解决了离心式喷雾干燥塔的粘壁问题,提高了离心式喷雾干燥的混合料的回收率,降低了喷雾干燥塔洗塔的难度。
470 | 一种超硬材料高耐磨精密支撑架/块的制作方法 | CN102658605B | 发明授权 | 终止 | 2012-05-02 | 2015-05-20 | B28D1/22(2006.01)I;B24B7/22(2006.01)I;B24B9/06(2006.01)I;B32B37/12(2006.01)I | 张·格瑞斯·丽颖;宋亮;吴冲浒;李辉军;文晓;苏连发;周思源;石磊 | 厦门市首创君合专利事务所有限公司; 厦门钨业股份有限公司 | 厦门市首创君合专利事务所有限公司 | 本发明公开了一种超硬材料高耐磨精密支撑架/块的制作方法,包括选取金刚石复合片,切割成一定形状尺寸,将金刚石复合片磨削到合适的厚度,对金刚石复合片进行倒角刃磨处理,将金刚石复合片用高粘度厌氧型结构胶粘接在支撑基体的固定面上,并施加200克以上的瞬时压力,经24小时的自然干燥后,使金刚石复合片固定在支撑基体上。该方法通过对超硬材料的选择、磨削处理以及超硬材料与支撑基体固定方式的改变,使得制成的支撑架/块具有高耐磨性、高精度和高强度的特点,并具有工艺简单、易实现和制作成本低的优势。
471 | 一种高塑性、易排除挤压成型剂 | CN102728837B | 发明授权 | 有效-授权 | 2011-04-06 | 2015-05-06 | B22F3/20(2006.01)I | 吴冲浒;文晓;肖满斗;孙宝琦;谢海唯;项忠楠;郑爱钦;谢颖 | 厦门市新华专利商标代理有限公司; 厦门钨业股份有限公司 | 厦门市新华专利商标代理有限公司 | 本发明公开一种高塑性、易排除挤压成型剂,按重量百分比由下列原料配制而成:聚乙烯醇缩丁醛(PVB)10-20%,丁基卡必醇(二乙二醇丁醚)60-70%,椰油酸(乙托敏)1-5%,DBP(邻苯二甲酸二丁酯)1-5%,石蜡10-15%。本发明可使压坯具有相当好的强度与塑性,提高产品合格率和缩短挤压产品生产周期。
472 | 一种多线切割方法及一种多线切割机 | CN104589522A | 发明专利 | 有效-授权 | 2013-10-31 | 2015-05-06 | B28D5/04(2006.01)I | 刘华远;永田浩;王清江 | 厦门市首创君合专利事务所有限公司; 厦门钨业股份有限公司 | 厦门市首创君合专利事务所有限公司 | 本发明公开了一种多线切割方法及多线切割机,该多线切割方法使用缠绕于线辊上的至少两条平行切割线和至少两个的工件,所述工件在所述切割线的上下两侧以交错的方式分布,并各自向所述切割线方向运动进行切割。本发明采用上下复合切割的方式来消除线弓,切割产生的线弓高度极小,从而减少切割线在工件表面留下的线痕,提高工件质量。
473 | 一种高振实低比表面积正极材料磷酸铁锂的制备方法 | CN102969502B | 发明授权 | 有效-授权 | 2012-11-26 | 2015-04-08 | H01M4/58(2010.01)I;C01B25/45(2006.01)I | 王耀南;张文新;章明;陈惠明 | 厦门南强之路专利事务所(普通合伙); 厦门钨业股份有限公司 | 厦门南强之路专利事务所(普通合伙) | 一种高振实低比表面积正极材料磷酸铁锂的制备方法,涉及一种锂离子。将锂源化合物、铁源化合物、磷源化合物按化学计量比例混合,并按固含量为70%~85%加水湿法混合,并加入掺杂金属离子氧化物、一次碳源和分散剂,混合均匀,球磨处理后喷雾造粒,得到干燥粉体;将干燥粉体在惰性气氛中预处理,冷却后按固含量为70%~85%加水,同时加入二次碳源和分散剂,搅拌均匀,球磨处理后,喷雾造粒得到干燥粉体;将干燥粉体在惰性气氛中经过第1次热处理,再进行高温热处理,然后经过气流分级,即可得到高振实低比表面积正极材料磷酸铁锂。能明显改善磷酸铁锂正极材料加工性能,但其它的电化学性能不受影响。
474 | 一种烧结钕-铁-硼磁铁的制作方法及其装置 | CN102842418B | 发明授权 | 有效-授权 | 2012-09-12 | 2015-03-04 | H01F41/02(2006.01)I;H01F1/057(2006.01)I;H01F7/02(2006.01)I;B22F9/04(2006.01)I | 永田浩;吴冲浒 | 厦门市首创君合专利事务所有限公司; 厦门钨业股份有限公司 | 厦门市首创君合专利事务所有限公司 | 本发明公开了一种烧结钕-铁-硼磁铁的制作方法及其装置,该方法是在制造烧结磁铁中氧含量为2500ppm以下的Nd-Fe-B系烧结磁铁的工序中,在粉碎中的惰性气体中的氧含量为1000ppm以下的条件下进行粉碎的工序中,去除分级步骤,使原来被分离出来的超细粉继续混合在成品粉碎粉中,一同进入后续的加工工序。该方法可使后续的烧结工序不易发生异常晶粒成长(AGG),并具有简化工序和降低制作成本的特点。
475 | 一种粘结相热处理强化的硬质合金及制备方法 | CN104388722A | 发明专利 | 有效-授权 | 2014-11-07 | 2015-03-04 | C22C1/05(2006.01)I;C22C29/00(2006.01)I;C22F1/16(2006.01)I;B22F1/00(2006.01)I | 曾祺森;吴冲浒;聂洪波;刘超;冯炎建;李文强;文晓;肖满斗;谢海唯 | 厦门市首创君合专利事务所有限公司; 厦门钨业股份有限公司 | 厦门市首创君合专利事务所有限公司 | 本发明公开了一种粘结相热处理强化的硬质合金及制备方法,是以Co、Ni、Fe等元素为本发明中硬质合金粘结相的主要原料,添加Cr、Mo、W、Ti等金属粉末,通过机械合金化或化学合成的方法制备硬质合金的粘结相;并通过热处理方式在硬质合金粘结相内部原位产生强化相;有效解决其他硬质合金粘结相强化方法中易出现的强化相或添加剂分散不均问题;避免了粘结相中脆性区域的形成和合金韧性下降的情况。本发明所制备的硬质合金能在保证韧性的前提下有效提高硬质合金粘结相的强度,同时该制备方法具有实施简易,成本较低,便于大批量生产的优点。
476 | 一种用液相渗透法制备的粒度梯度硬质合金及其制备方法 | CN104388723A | 发明专利 | 有效-授权 | 2014-11-20 | 2015-03-04 | C22C1/05(2006.01)I;C22C29/08(2006.01)I;B22F1/00(2006.01)I;B22F3/10(2006.01)I | 刘超;李文强;聂洪波;吴冲浒;冯炎建;曾祺森;肖满斗;文晓 | 厦门市首创君合专利事务所有限公司; 厦门钨业股份有限公司 | 厦门市首创君合专利事务所有限公司 | 本发明公开了一种用液相渗透法制备的粒度梯度硬质合金及其制备方法,通过在优化晶粒抑制剂在生坯表面附着方式,变更其扩散方式,优化高温扩散的烧结和时间,从而制备出了梯度层≥0.2mm,最厚可达6mm以上的粒度梯度合金。该方法工艺简单,设备投资少,过程易控制,生产成本低,其制备的WC-Co粒度梯度硬质合金,粒度梯度层厚度≥0.2mm,最厚可达6mm以上,芯部WC晶粒的平均大小约为表层WC晶粒的平均大小的1.05~1.5倍,表层Hv1硬度约为芯部Hv1硬度的1.03~1.2倍,且此合金不存在Co的梯度变化,表面WC粒度较小,有较高硬度和耐磨性,芯部WC粒度较大,具有较好的韧性,合金有着充足的加工余量,可以更容易的应用到各种产品中。
477 | 一种具有壳层结构的含硼梯度硬质合金及其制备方法 | CN104354345A | 发明专利 | 有效-授权 | 2014-11-28 | 2015-02-18 | B32B5/14(2006.01)I;B32B15/00(2006.01)I | 曾祺森;吴冲浒;聂洪波;刘超;冯炎建;李文强;文晓;肖满斗;谢海唯 | 厦门市首创君合专利事务所有限公司; 厦门钨业股份有限公司 | 厦门市首创君合专利事务所有限公司 | 本发明公开了一种具有壳层结构的含硼梯度硬质合金及其制备方法,该方法是在含硼填料中对烧结致密的硬质合金基体进行渗硼热处理,热处理的温度略低于硬质合金基体的液相点。该含硼梯度硬质合金具有表层、次表层和芯部三层结构;表层为具有均匀分布含硼相的壳层组织,次表层为含硼相均匀变化的梯度过度结构,芯部为不含含硼相的硬质合金组织;且含硼相浓度从表层和次表层界面处向内逐渐减少,到次表层和芯部界面处完全消失。该含硼梯度硬质合金的使用性能明显高于普通硬质合金,梯度层的存在避免了由于渗硼壳层与合金基体间性能差异导致的突然失效。
478 | 一种低成本长寿命稀土镁基贮氢合金及其应用 | CN102383011B | 发明授权 | 有效-授权 | 2011-10-19 | 2015-02-11 | C22C23/00(2006.01)I;H01M4/38(2006.01)I;H01M4/24(2006.01)I | 张鹏;杨金洪;钱文连;张永健;蒋义淳 | 厦门市新华专利商标代理有限公司; 厦门钨业股份有限公司 | 厦门市新华专利商标代理有限公司 | 本发明公开一种低成本长寿命稀土镁基贮氢合金,该贮氢合金通式为LaaGdbMgcR1-a-b-cNin-d-eAldMe,式中R为除La、Gd外且包括Y的稀土元素、Zr、Ti和Ca元素中的至少一种,M为Fe、Mn、Zn、Cu、Co、V、Nb、Mo、Si元素中的至少一种,a、b、c、d、e、n表示摩尔比,其数值范围为:0.2≤a≤0.9,0<b≤0.3,0.05<c<0.15,0.05<d<0.15,0≤e≤0.1,3.2≤n≤3.55。发明的贮氢合金主相为Ce2Ni7型晶体结构,并且相含量大于86wt%,CaCu5型晶体结构相含量小于5wt%。本发明成本低,并且具有良好的放电容量和循环寿命。
479 | 一种表征混合料RTP粒子硬度的方法 | CN102980820B | 发明授权 | 有效-授权 | 2012-11-14 | 2015-01-21 | G01N3/40(2006.01)I | 李玲艳;吴冲浒;郭新营;文晓;肖满斗;谢海唯;李文强;郑建平 | 厦门市首创君合专利事务所有限公司; 厦门钨业股份有限公司 | 厦门市首创君合专利事务所有限公司 | 本发明公开了一种表征混合料RTP粒子硬度的方法,是用低压力压制筛分的方式,用低压力压制来破坏粒子结构,用毛刷分散样块,用筛分方法来判定粒子被压碎的比例,从而能够定量表征硬质合金混合料粒子硬度的高低,在混合料RTP粒子生产过程中可实现对其粒子硬度的实时监控,保证了产品的生产质量;并具有方法简单、易操作、数据的重现性好等特点。不同成分或配比的原料所构成的硬质合金混合料的硬度都可以通过这种方法来表征。
480 | 烧结钕-铁-硼磁铁的制作方法及其装置 | CN102842419B | 发明授权 | 有效-授权 | 2012-09-12 | 2015-01-14 | H01F41/02(2006.01)I;H01F1/057(2006.01)I;H01F7/02(2006.01)I;B22F9/04(2006.01)I | 永田浩;吴冲浒 | 厦门市首创君合专利事务所有限公司; 厦门钨业股份有限公司 | 厦门市首创君合专利事务所有限公司 | 本发明公开了一种烧结钕-铁-硼磁铁的制作方法及其装置,该方法是在制造烧结磁铁中氧含量为2500ppm以下的Nd-Fe-B系烧结磁铁的工序中,在粉碎中的惰性气体中的氧含量为1000ppm以下的条件下进行粉碎的工序中,在分级步骤之后,增加混合步骤将原来已分离出来的超细粉重新混合到成品粉碎粉中,一同进入后续的加工工序。该方法可使后续的烧结工序不易发生异常晶粒成长(AGG),此外还可节约宝贵的稀土,以及通过节省材料使得在价格定价方面极具竞争力。
481 | 一种带定位孔棒材的全自动加工装置及其方法 | CN104259511A | 发明专利 | 有效-授权 | 2014-08-14 | 2015-01-07 | B23B41/00(2006.01)I;B23B43/02(2006.01)I;B23B35/00(2006.01)I;B23Q3/06(2006.01)I;B23Q7/00(2006.01)I | 凌秉达;翁建建;乐赞扬;张大伟 | 厦门市首创君合专利事务所有限公司; 厦门钨业股份有限公司 | 厦门市首创君合专利事务所有限公司 | 本发明公开了一种带定位孔棒材的全自动加工装置及其方法,该装置包括机台、夹持机构、进钻机构和装卸料机构,夹持机构设有能够夹持棒材并旋转的双筒夹主轴夹座;二个进钻机构呈对称分布方式设在处于工作位状态的夹持机构的两边;两个进钻机构的前端分别装有能够向夹持机构方向推进的中心钻,以实现从旋转棒材的两端对顶钻孔,装卸料机构由二个棒材托台和一个推料机构构成,推料机构具有一个能够向夹持机构方向推进的推动杆,以将所述其中一个棒材托台上的棒材推入夹持机构的双筒夹主轴夹座中,同时将双筒夹主轴夹座中的原有棒材推到另一个棒材托台上。本发明既能够保证带定位孔棒材的加工精度符合要求,又能实现全自动取放料,从而提高加工效率。
482 | 一种精确取放脆性圆柱形棒材的装置及其方法 | CN104229469A | 发明专利 | 有效-授权 | 2014-08-14 | 2014-12-24 | B65G47/91(2006.01)I | 凌秉达;翁建建;乐赞扬;张大伟 | 厦门市首创君合专利事务所有限公司; 厦门钨业股份有限公司 | 厦门市首创君合专利事务所有限公司 | 本发明公开了一种精确取放脆性圆柱形棒材的装置及其方法,该装置包括一导正部件、至少一个风琴式吸盘、一真空发生器和一上下移动机构,该导正部件具有槽口向下的V形通槽,风琴式吸盘装在导正部件的V形通槽的顶部,真空发生器通过管道与所述风琴式吸盘相连通,该上下移动机构的底端与导正部件相连接以带动所述导正部件上下移动。本发明利用V形通槽的导正性,风琴式吸盘的伸缩性,真空发生器产生的真空吸附力,既能够保证脆性棒材被精确取放,又能防止脆性棒材在取放过程中因位置不准而损伤。
483 | 高压实钴酸锂前驱体的制备方法 | CN103303982B | 发明授权 | 有效-授权 | 2013-07-04 | 2014-12-10 | C01G51/04(2006.01)I | 马跃飞;宋阜;钱文连 | 厦门南强之路专利事务所(普通合伙); 厦门钨业股份有限公司 | 厦门南强之路专利事务所(普通合伙) | 高压实钴酸锂前驱体的制备方法,涉及锂离子电池。将钴盐加水配制成钴溶液;将碳酸氢铵加入到反应釜中配制成碳酸氢铵溶液,钴溶液通过计量泵通入反应釜中进行沉淀,得晶种溶液,再加入去离子水,然后加入碳酸氢铵,配制得到混合溶液,钴溶液通过计量泵通入反应釜中进行沉淀;沉淀完成后将反应釜中的物料转至陈化槽,打至板框压滤机进行固液分离,用去离子水加压洗涤碳酸钴pH值小于8为止,干燥得到松比≥1.0g/cm3碳酸钴,煅烧后得到高压实钴酸锂前驱体,即为高振实类球形四氧化三钴。采用控制结晶技术,合成高致密、类球形、粒度分布窄四氧化三钴,可以控制前驱体的形貌、粒度分布、振实密度,达到改善电池的电化学性能。
484 | 三轴联动磨床砂轮快速对刀调中心机构 | CN104162839A | 发明专利 | 有效-授权 | 2014-05-28 | 2014-11-26 | B24B49/00(2012.01)I | 邱闽靖;凌秉达;乐赞扬;张旭东;吴冲浒 | 厦门市新华专利商标代理有限公司; 厦门钨业股份有限公司 | 厦门市新华专利商标代理有限公司 | 本发明公开一种三轴联动磨床砂轮快速对刀调中心机构,包括扣紧件、卡盘、调节臂、对位棒和调机棒,扣紧件和卡盘通过紧固件扣合在一起,卡盘和扣紧件之间形成可固定在砂轮轴上的轴卡孔,调节臂以可沿砂轮轴方向调节的方式固定在卡盘的下端,对位棒以可旋转的方式固定在调节臂上,对位棒的中心轴与砂轮的径向平行,对位棒的一端形成尖锥点而另一端1/2圆柱,对位棒的中心轴位于对位棒1/2圆柱的平面中,调机棒具有供工作头主轴夹头夹持的夹持端和1/2圆柱调节端,调机棒的中心轴位于调机棒1/2圆柱调节端的平面中。本发明避免采用目测不准确而导致槽型变形,实现快速对刀调中心,避免反复做样品再测绘然后补偿数据的繁琐工作,提高生产效率。
485 | 一种可直接用于XRD检测相成分的试样的制备方法 | CN102980788B | 发明授权 | 有效-授权 | 2012-11-14 | 2014-11-19 | G01N1/28(2006.01)I | 谢海唯;吴冲浒;谢颖;项忠楠;郑爱钦;肖满斗;聂洪波;冯炎建 | 厦门市首创君合专利事务所有限公司; 厦门钨业股份有限公司 | 厦门市首创君合专利事务所有限公司 | 本发明公开了一种可直接用于XRD检测相成分的试样的制备方法,是采用了V形槽块的制作,数控电火花线切割机的切割以及拉伸试验机的拉断。这种利用压制和烧结工序来制得样块,利用数控电火花线切割工序来制作切割缝,利用拉伸方式来对样块进行拉断处理,并使样块沿着V形槽和切割缝被拉断成二块,从而得到拉断面。这三种技术的结合,得到了未受应力影响、相成分未发生改变的试样,直接可用于XRD扫描。并具有测量数据准确、操作简单、方便的特点。
486 | 一种保证仲钨酸铵结晶纯度并提高结晶率的方法 | CN102531061B | 发明授权 | 有效-授权 | 2010-12-21 | 2014-11-12 | C01G41/00(2006.01)I | 吴冲浒;马丽丽;文晓 | 厦门市新华专利商标代理有限公司; 厦门钨业股份有限公司 | 厦门市新华专利商标代理有限公司 | 本发明公开一种保证仲钨酸铵结晶纯度并提高结晶率的方法,将pH值不低于12、含Mo离子的钨酸铵溶液作为结晶料液,在真空搅拌式蒸发结晶器中进行仲钨酸铵的结晶,结晶之前调节溶液中的Cl-为过量,实现在APT结晶过程中充分抑制Mo析出的目的,不仅有利于高纯度APT产品的制备,同时也提高了料液的一次结晶率。本发明实现了在产品中Mo含量控制不高于2.0×10-5的条件下,APT的一次结晶率达到96%以上。通过这一方法制得的APT产品纯度高,具有规则的六面体形结晶形貌和良好的粒度分布。
487 | 一种超硬材料刀具的柔性钝化处理方法及其柔性钝化装置 | CN102658507B | 发明授权 | 终止 | 2012-04-19 | 2014-11-05 | B24B3/00(2006.01)I | 张·格瑞斯·丽颖;董伟;吴冲浒;文晓;谢德平;宋亮;张云峰;毕忠 | 厦门市首创君合专利事务所有限公司; 厦门钨业股份有限公司 | 厦门市首创君合专利事务所有限公司 | 本发明公开了一种超硬材料刀具的柔性钝化处理方法及其柔性钝化装置,该方法是将超硬度或高硬度磨料按照预先设定的比例与水相混合形成水基钝化介质并放置在一个容器中,在该容器中装有涡轮浆,由涡轮浆带动容器中的水基钝化介质朝着一个方向旋转;用夹具将超硬材料刀具夹好,并将超硬材料刀具的刃口浸入容器的水基钝化介质中,同时让夹具带动超硬材料刀具在水基钝化介质中旋转,且夹具和超硬材料刀具的转动方向与水基钝化介质的旋转主向相反,由水基钝化介质相对于超硬材料刀具的逆旋转所形成的摩擦来实现对超硬材料刀具的柔性钝化处理。通过该方法能够有效解决现有技术中所存在的对超硬材料刀具进行钝化处理时的问题,并具有简单、容易实现的特点。
488 | 一种萃取分离钨钼的方法 | CN104120257A | 发明专利 | 有效-授权 | 2014-07-24 | 2014-10-29 | C22B3/40(2006.01)I;C22B34/34(2006.01)I;C22B34/36(2006.01)I | 黄建华;方奇;王海军;陈杰 | 厦门市新华专利商标代理有限公司; 厦门钨业股份有限公司 | 厦门市新华专利商标代理有限公司 | 本发明公开一种萃取分离钨钼的方法,用N263-仲辛醇-煤油体系萃取分离钨酸铵溶液,空有机相组成为20%N263、20%异辛醇和60%煤油,O/A=1:1;先有机相硫化:把空有机相和硫化剂混合并充分接触后静置分相,得到硫化好的有机相;再萃取除钼:把高钼钨酸铵掺入硫化好的有机相中处理,经过二级以上萃取分离,得到合格的低钼钨酸铵溶液。本发明从有机相配置、硫化过程、反萃过程入手,进行创新改进工艺,解决了传统钨酸铵萃取除钼的低效率和高成本的问题,使其在工业运用方面成为可能。
489 | 一种氧化铝基金属陶瓷及其应用 | CN104109793A | 发明专利 | 有效-授权 | 2014-07-22 | 2014-10-22 | C22C29/12(2006.01)I;B22F3/14(2006.01)I | 陈杉杉;黄华;吴冲浒;肖满斗 | 厦门市新华专利商标代理有限公司; 厦门钨业股份有限公司 | 厦门市新华专利商标代理有限公司 | 本发明公开一种氧化铝基金属陶瓷,化学成分(wt%)为:Co+Cr:15~50,其中,Co:Cr=7:3,其余为纳米Al<sub>2</sub>O<sub>3</sub>:50~85。使用上述氧化铝基金属陶瓷制成的产品,制备工艺如下:以纳米Al<sub>2</sub>O<sub>3</sub>做为基体原料,混合Co、Cr做为增韧相、粘结相;采用湿磨工艺进行原料混合,将原料粉末在球磨罐中球磨48~72小时,以水或酒精做为湿磨介质,使原料混合均匀;采用热压烧结,烧结温度为1450℃~1550℃,压力150~200MPa,保温保压1h以上,得到产品。本发明具有强度高,抗氧化及热高温耐腐蚀性能和组织稳定性好,成本较为低廉的特点,适用于高温下抗氧化耐腐蚀用零部件。
490 | 一种判定WC和Co在湿磨过程中混合均匀程度的方法 | CN104101561A | 发明专利 | 有效-授权 | 2013-04-02 | 2014-10-15 | G01N15/02(2006.01)I | 李玲艳;吴冲浒;李文强;肖满斗;谢海唯;郑建平;郭新营;郑子龙 | 厦门市新华专利商标代理有限公司; 厦门钨业股份有限公司 | 厦门市新华专利商标代理有限公司 | 本发明公开一种判定WC和Co在湿磨过程中混合均匀程度的方法,在湿磨过程中直接取湿磨混合料浆,先水洗后加水超声分散;再取分散好的溶液做激光粒度分布测试,测定不含成型剂的WC、Co混合料在湿磨过程中的粒度分布,观察激光粒度分布曲线是否存在双峰,若有双峰说明WC、Co混合粉体有结团,WC、Co未分散开,若无双峰说明WC、Co已分散开,二者混合均匀。本发明利用激光粒度分布仪进行测定,以曲线有无双峰来判定WC、Co是否在湿磨过程中混合均匀,简便易操作,判定更快速、高效,判定成本更低,并且在湿磨过程中即可取样测定,对湿磨过程中WC、Co是否混合均匀可实现实时监控,以此及时调整湿磨时间。
491 | 用于制造钕铁硼系磁体的料罐 | CN104096502A | 发明专利 | 有效-授权 | 2014-06-26 | 2014-10-15 | B01F9/10(2006.01)I | 翁松青;永田浩;阮宏超 | 厦门钨业股份有限公司 | -- | 制造钕铁硼系磁体的工艺中,气流磨后的钕铁硼磁粉在进行压制成型前,需要加入有机添加剂以提高磁粉的流动性,然而,现有的料罐存在诸多缺陷,使磁粉与有机添加剂难以均匀混合。本发明提供一种改进的料罐,其内侧底部在相同或不同径向设置复数个搅拌体,且至少2个搅拌体沿料罐内侧底部的截面的中心与料罐底部的轴心的距离不相等。本发明的有益之处在于:1)搅拌体固定于料罐中,不会影响料罐下粉;2)搅拌体错落地沿径向分布,以少量的搅拌体即可覆盖大部分的周面区域;3)搅拌体设置于料罐内侧底部,加工难度小。
492 | 稀土磁铁的制造方法、磁铁和异常大晶粒成因的检测方法 | CN104091687A | 发明专利 | 有效-授权 | 2014-07-30 | 2014-10-08 | H01F41/02(2006.01)I;H01F1/053(2006.01)I;G01N21/00(2006.01)I;G01N23/203(2006.01)I | 永田浩;陈首学 | 厦门钨业股份有限公司 | -- | 本发明公开了一种高性能稀土磁铁的制造方法、磁铁和异常大晶粒成因的检测方法,其通过打磨所述稀土磁铁,获得异常大晶粒所在区域光滑表面,观察所述光滑表面中每一异常大晶粒上的磁畴方向与观察面的夹角是否呈现何种变化,并根据该种变化采取对应的措施,消除稀土磁铁中的异常大晶粒,从而获得Br、BH(max)、Hcj和耐热性均有显著上升的磁铁。
493 | 一种低压渗氮法制备富氮功能梯度金属陶瓷的方法 | CN104060143A | 发明专利 | 有效-授权 | 2014-04-25 | 2014-09-24 | C22C29/02(2006.01)I;C22C1/05(2006.01)I;C23C8/24(2006.01)I | 马丽丽;鲁攀;颜延芳;李兰;谢海唯;肖满斗;吴冲浒;文晓 | 厦门市首创君合专利事务所有限公司; 厦门钨业股份有限公司 | 厦门市首创君合专利事务所有限公司 | 本发明公开了一种低压渗氮法制备富氮功能梯度金属陶瓷的方法,本方法所述金属陶瓷为Ti(C,N)基金属陶瓷,以Ti(C,N)和/或TiC,TiN为主要硬质相,以Co和/或Ni等铁族金属为粘结相。本发明方法是将金属陶瓷烧结体装入真空一体炉中,在真空烧结状态下,以3~7℃/min的升温速度升至预置的渗氮温度,所述预置的渗氮温度为1200~1400℃;当炉体温度达到预置的渗氮温度时,采用氮气分压烧结工艺进行渗氮,控制分压压力为2000~6000Pa,保温2~6h后,在氮气气氛下冷却,获得表面富氮功能梯度金属陶瓷。本发明方法具有投资小,生产成本低,效率高的特点,易于实现工业化转化。
494 | 一种具有钴梯度结构的硬质合金的制备方法 | CN104046878A | 发明专利 | 驳回 | 2014-05-13 | 2014-09-17 | C22C29/08(2006.01)I;C22C1/05(2006.01)I | 冯炎建;聂洪波;吴冲浒;刘超;曾祺森;李文强;肖满斗;文晓 | 厦门市首创君合专利事务所有限公司; 厦门钨业股份有限公司 | 厦门市首创君合专利事务所有限公司 | 本发明公开了一种具有钴梯度结构的硬质合金的制备方法,包括制备低碳硬质合金生坯的步骤和钴梯度结构硬质合金的烧结步骤,钴梯度结构硬质合金的烧结步骤是将所述低碳硬质合金生坯首先在真空环境中采用常规的脱蜡、脱氧工艺烧结,到达液相烧结温度时转为渗碳气氛烧结,保温结束后,随炉冷却即可制得具有钴梯度结构的硬质合金。本发明由于仅通过一次烧结即能制备具有钴梯度结构的硬质合金,相比通过两次烧结制备具有钴梯度结构硬质合金的方法,其工艺简单,过程控制简便,生产工序减少,生产成本降低,生产效率提高,有利于工业化生产,所得具有钴梯度结构的硬质合金由于未经过两次烧结,合金表层晶粒不过度长大,因此具有优异的综合力学性能。
495 | 一种表征WC-Co硬质合金混合料烧结活性的方法 | CN104046821A | 发明专利 | 有效-授权 | 2014-05-13 | 2014-09-17 | C22C1/04(2006.01)I;C22C29/08(2006.01)I | 聂洪波;曾祺森;吴冲浒;刘超;冯炎建;李文强;肖满斗;文晓;肖伟 | 厦门市首创君合专利事务所有限公司; 厦门钨业股份有限公司 | 厦门市首创君合专利事务所有限公司 | 本发明公开了一种表征WC-Co硬质合金混合料烧结活性的方法,是将WC-Co硬质合金混合料成形为一定形状的压坯后进行预烧结,预烧结温度为900~1100℃,测定预烧结后压坯的矫顽磁力,以测定的矫顽磁力值表征WC-Co硬质合金混合料的烧结活性,矫顽磁力值大的WC-Co硬质合金混合料烧结活性大。本发明通过测定预烧结后硬质合金压坯的矫顽磁力来表征硬质合金混合料的烧结活性,可以准确的表征硬质合金混合料的烧结活性,测试方便,分辨率高,能够指导建立更科学合理的混合料湿磨工艺参数。
496 | 一种真空蒸发镀膜的方法和一种覆盖蒸发镀膜的稀土磁铁 | CN104032263A | 发明专利 | 有效-授权 | 2013-12-27 | 2014-09-10 | C23C14/24(2006.01)I;C23C14/18(2006.01)I;H01F41/20(2006.01)I | 永田浩;傅东辉;翁松青 | 厦门钨业股份有限公司 | -- | 本发明公开了一种真空蒸发镀膜的方法和一种覆盖蒸发镀膜的稀土磁铁,该方法包括如下的步骤:1)稀土磁铁工件进行前处理之后,装在工件架上;2)将所述工件架送入反应室,预氧化;3)将所述工件架送入镀膜室,抽真空,将金属蒸发材料M加热到蒸发温度,对所述稀土磁铁工件进行蒸镀;4)降温,破真空,取出工件获得。该方法是通过对稀土磁铁预先进行微量氧化、而后通入M蒸气发生置换反应的方式防止稀土磁铁的过度氧化,并获得致密的MO分布薄层和与该MO分布薄层牢固连接的M层。
497 | 一种控制气流磨装置气流的方法和气流磨装置 | CN103990539A | 发明专利 | 有效-授权 | 2013-12-31 | 2014-08-20 | B02C25/00(2006.01)I;B02C19/06(2006.01)I | 张建洪;永田浩;王清江;欧阳小吕 | 厦门钨业股份有限公司 | -- | 本发明公开了一种控制气流磨装置气流的方法和气流磨装置,包括恒压供气装置和带有侧喷口和底喷口的粉碎室,所述侧喷口和所述底喷口具有一共同进气口,所述共同进气口经由至少两条分别设置管道阀的管道连接所述恒压装置,每一管道分别具有不同的直径,且上一级较大管道的直径均为下一级较小管道的直径1.5~4倍,通过所述最大管道流入的气体流量或通过所述全部管道流入的气体流量之和为所述气流磨装置的设定流量。本发明的气流磨装置通过逐步提高高速气体的流速,避免将大颗粒粉末吹到分选轮处。
498 | 一种滤元 | CN203777773U | 实用新型 | 终止-避重放弃 | 2014-01-27 | 2014-08-20 | B01D35/00(2006.01)I | 黄进强 | 厦门市新华专利商标代理有限公司; 厦门钨业股份有限公司 | 厦门市新华专利商标代理有限公司 | 本实用新型公开一种滤元,由网状过滤单元、分布板、支架、第一螺帽和第二螺帽组成,支架的两端形成螺纹杆,支架的中间形成径向挡板,网状过滤单元套置在支架的一端螺纹杆上并借助第一螺帽固定,支架的另一端螺纹杆安装在分布板的安装孔上并借助第二螺帽固定。本实用新型克服了现有技术的缺陷,使更换简便,检修费用大幅降低。
499 | 对R-T-B系磁体进行Dy扩散的方法、磁体和扩散源 | CN103985534A | 发明专利 | 有效-授权 | 2014-05-30 | 2014-08-13 | H01F41/02(2006.01)I;H01F1/057(2006.01)I | 永田浩;张建洪 | 厦门钨业股份有限公司 | -- | 本发明公开了对R-T-B系磁体进行Dy扩散的方法、磁体和扩散源,为包括在处理室内配置R-T-B系烧结磁体的准备工程、在同一处理室内的Dy扩散源的准备工程和使Dy扩散源蒸发到烧结磁体的Dy扩散工程的方法,其特征在于:所述Dy扩散源为排列在高熔点金属网中的Dy颗粒或Dy合金颗粒,所述Dy颗粒或Dy合金颗粒的粒径在0.5~2mm。本发明通过将充填在高熔点金属网中的粒径在0.5~2mm的Dy颗粒或Dy合金颗粒替代Dy板或Dy合金板使用,以节省Dy材料的使用量。
500 | 一种对RTB系磁体进行Dy扩散的方法、磁体和扩散源 | CN103985535A | 发明专利 | 驳回 | 2014-05-31 | 2014-08-13 | H01F41/02(2006.01)I;H01F1/057(2006.01)I | 永田浩;张建洪 | 厦门钨业股份有限公司 | -- | 本发明公开了一种对RTB系磁体进行Dy扩散的方法、磁体和扩散源,为包括在处理室内配置RTB系烧结磁体的准备工程、在同一处理室内的Dy扩散源的准备工程,使Dy扩散源蒸发到烧结磁体的Dy扩散工程的方法,其特征在于:所述Dy扩散源为平铺在高熔点金属网中的Dy急冷薄片或Dy合金急冷薄片,所述Dy急冷薄片或Dy合金急冷薄片的厚度在0.05~1mm。本发明通过将充填在高熔点金属网中的厚度在0.05~1mm的Dy急冷薄片或Dy合金急冷薄片替代Dy板或Dy合金板使用,以节省Dy材料的使用量。
501 | 一种低温型纳米磷酸铁锂正极材料的制备方法 | CN102623701B | 发明授权 | 有效-授权 | 2012-01-13 | 2014-08-06 | H01M4/62(2006.01)I;H01M4/58(2010.01)I | 杨金洪;王耀南;章明;张文新;陈惠明 | 厦门市新华专利商标代理有限公司; 厦门钨业股份有限公司 | 厦门市新华专利商标代理有限公司 | 本发明公开一种低温型纳米磷酸铁锂正极材料的制备方法。将锂源化合物、三价铁源化合物、磷源化合物按比例加水混合,再加入掺杂金属离子氧化物和一次碳源混合,进行一次高能超细磨处理2-3小时,喷雾干燥得粉体过筛;粉体在惰性气氛中于300-500℃温度范围预处理2-10小时,冷却后加入二次碳源和水,搅拌,二次高能超细磨处理后,浆料喷雾干燥得球形粉体,过筛;将球形粉体进行气流粉碎,在惰性气氛中500-600℃处理6-30小时,再进行600-900℃高温热处理10-30小时,冷却后得到60~70nm低温型纳米磷酸铁锂正极材料,用作锂离子电池正极时,电池的低温放电性能优越。
502 | 一种五轴数控磨削刀片断屑槽的制作方法 | CN103962912A | 发明专利 | 有效-授权 | 2014-03-27 | 2014-08-06 | B23P17/00(2006.01)I | 许艾青;吴冲浒;李飞;李育峰;肖满斗 | 厦门市首创君合专利事务所有限公司; 厦门钨业股份有限公司 | 厦门市首创君合专利事务所有限公司 | 本发明公开了一种五轴数控磨削刀片断屑槽的制作方法,包括建立刀片及砂轮三维模型;根据槽形设计图纸,取若干采样点进行拟合绘制刀片断屑槽截形曲线;对刀片断屑槽截形曲线进行均分,取均分点作为每道磨削加工的分割点;根据断屑斜角与刃倾角的角度值,设置砂轮轴线与刀片断屑槽截面位置关系并对砂轮轨迹进行计算;通过制定的后处理程序生成可用的NC代码;将NC代码导入到五轴联动数控磨床中,并将毛坯装夹在定制的工装上;砂轮往复磨削,磨削的次数与截形曲线上均分点点数一致;根据加工结果调整刀槽截形拟合线上的采样点,使加工结果符合图纸要求。该方法能够降低新断屑槽形的开发成本及缩短开发周期,并且还具有加工过程灵活的特点。
503 | 一种磨削机床的V块中心与工作头中心对中调整的方法 | CN103962962A | 发明专利 | 有效-授权 | 2014-04-11 | 2014-08-06 | B24B55/00(2006.01)I;B24B41/00(2006.01)I | 翁建建;邱闽靖;马梓万;乐赞扬;赖俊 | 厦门市首创君合专利事务所有限公司; 厦门钨业股份有限公司 | 厦门市首创君合专利事务所有限公司 | 本发明公开了一种磨削机床的V块中心与工作头中心对中调整的方法,是采用标准工装即标准块与标准棒,通过工作头上所夹持的标准棒与支撑油缸上所安装的标准块的配合,找出支撑油缸的最佳安装位置,并将支撑油缸固定好,然后去除标准块,在已确定好位置的支撑油缸上装配V块,并通过调节V块高低位置,完成V块中心与工作头中心同轴。本发明利用辅助定位的方法,并改变了传统的V块安装方式,使得调机人员可以轻松确定V块中心与工作头中心的位置,使得调机时间降到10分钟以内,调机效率是原来的10倍以上。
504 | 一种多元复合氧化物材料及其工业制备方法 | CN103972487A | 发明专利 | 有效-授权 | 2014-05-16 | 2014-08-06 | H01M4/48(2010.01)I | 杨金洪;魏国祯;钱文连;郑超 | 厦门南强之路专利事务所(普通合伙); 厦门钨业股份有限公司 | 厦门南强之路专利事务所(普通合伙) | 一种多元复合氧化物材料及其工业制备方法,涉及锂离子电池正极材料。所述多元复合氧化物材料是一种锂镍钴锰锆多元氧化物。将可溶性钴盐和镍盐配成溶液A1,将可溶性锰盐和锆盐配成溶液A2,将溶液A1和A2初次调浆,得溶液A,将沉淀剂和配合剂加入搅拌中的溶液A中,调节pH为10.5~12.0,逐步沉淀出中间体B;将中间体B经过洗涤去除中间体上残留的阴离子;将中间体B与锂盐混合,得前驱物C;将前驱物C分解及氧化,得一级粉体D,再转入配制槽中,通入有机相,用泵把浆料打至中间槽中,升温到50~90℃,再搅拌后,得流变相E,再装盘后热处理,得二级粉体F,然后加入表面添加剂,混合后烧结,即得多元复合氧化物材料。
505 | 一种棒状硅材料铸造模具及其铸造方法 | CN103949599A | 发明专利 | 有效-授权 | 2014-04-23 | 2014-07-30 | B22D7/06(2006.01)I;B22D27/08(2006.01)I;B22D27/15(2006.01)I;B22D27/04(2006.01)I | 吴雁青;蒋义淳;姜龙;黄庆云;钱文连;赖文贤;芦兴;殷行 | 厦门南强之路专利事务所(普通合伙); 厦门钨业股份有限公司 | 厦门南强之路专利事务所(普通合伙) | 一种棒状硅材料铸造模具及其铸造方法,涉及硅材料的铸造。所述棒状硅材料铸造模具设有紧固件、真空容器、冷却管、冷却箱、风机、震动器;紧固件设于真空容器内,在紧固件内部与高温硅液接触部分设有耐热层,在紧固件外围设有一圈加热器,在加热器的外周包裹保温层,紧固件与设于真空容器内底部的震动器接触,在真空容器的上部设有出气口,出气口经冷却管接冷却箱的进气口,冷却箱的出气口经风机接入真空容器内。将棒状硅材料铸造模具在真空中预热后,将熔融的硅液倒入棒状硅材料铸造模具的型腔内,开启震动器使硅液震动,震动结束后加热,加热后再退火,最后冷却,出料,即得棒状硅材料。成本低、生产效率高。
506 | 一种用于制备磷酸盐锂离子正极材料的高比表面积磷酸锂的合成方法 | CN103956490A | 发明专利 | 有效-授权 | 2014-04-23 | 2014-07-30 | H01M4/58(2010.01)I | 章明;张文新;钱文连;王耀南;陈惠明;苏水飚;陈明浩 | 厦门市新华专利商标代理有限公司; 厦门钨业股份有限公司 | 厦门市新华专利商标代理有限公司 | 本发明公开了一种用于制备磷酸盐锂离子正极材料的高比表面积磷酸锂的合成方法,在反应罐中加入离子水,夹套通冷冻水,保持反应罐内温度低于10℃,反应罐内边搅拌边通入氮气。待反应罐内溶氧量降低至0.05mg/L时,加入氢氧化锂,完全溶解后,对密封的反应罐进行抽真空,并强力搅拌,将磷酸用液滴喷头缓慢加入反应罐内,控制加入速度,使加入过程中反应罐内温度不能高于10℃。反应完成后停止搅拌,并在常压下静置24小时以上。浆料进行喷雾干燥,干燥后粉末经气流粉碎处理后得到高比面积的磷酸锂粉末。该方法工艺路线简单、原料丰富,特别适用于工业生产,用该粉末制备的磷酸盐正极材料纯度高,做成电池后具有良好的电化学性能。
507 | 一种测定WC-Co硬质合金中钴相结构的方法 | CN103913475A | 发明专利 | 有效-授权 | 2013-01-07 | 2014-07-09 | G01N23/20(2006.01)I | 曾祺森;吴冲浒;聂洪波;冯炎建;肖满斗;肖伟;朱桂容;江嘉鹭;文晓 | 厦门市首创君合专利事务所有限公司; 厦门钨业股份有限公司 | 厦门市首创君合专利事务所有限公司 | 本发明公开了一种测定WC-Co硬质合金中钴相结构的方法,包括抛光WC-Co硬质合金试样测试面的步骤、电解去除试样表层WC晶粒的步骤、清洁试样表面的步骤和用XRD测试WC-Co硬质合金试样中钴相的结构、晶粒大小和/或晶面间距。该方法是先利用电解方法除去WC-Co硬质合金试样表层WC晶粒,再对试样表面进行XRD分析,由于消除了试样表层WC相的影响,可以得到完全的钴相衍射图谱,在此基础上便能精确地测定钴相的相结构、晶粒大小和晶面间距等参数,具有工艺简便,方法可靠的特点。
508 | 一种高粘性挤压成型剂 | CN102719690B | 发明授权 | 有效-授权 | 2011-03-30 | 2014-07-02 | C22C1/04(2006.01)I | 吴冲浒;文晓;肖满斗;孙宝琦;谢海唯;项忠楠;郑爱钦;谢颖 | 厦门市新华专利商标代理有限公司; 厦门钨业股份有限公司 | 厦门市新华专利商标代理有限公司 | 本发明公开一种高粘性挤压成型剂,按重量百分比由下列原料配制而成松香改性树脂15-20%,58号石蜡10-15%,43号石蜡20-25%,石蜡油25-30%,邻苯二甲酸二丁酯(DBP)5-10%,椰油胺1-5%,油酸酰胺5-10%。本发明可防止挤压棒坯在快速干燥过程中开裂,保证挤压后的棒坯具有较好的维形性能,提高产品合格率。
509 | 稀土磁铁用合金粉末、以及稀土磁铁的制造方法 | CN103878377A | 发明专利 | 有效-授权 | 2014-03-31 | 2014-06-25 | B22F9/04(2006.01)I;H01F41/02(2006.01)I;H01F1/057(2006.01)I | 翁松青;刘炜烨;永田浩 | 厦门钨业股份有限公司 | -- | 本发明公开了稀土磁铁用合金粉末、以及稀土磁铁的制造方法,所述的稀土磁铁为含有R<sub>2</sub>Fe<sub>14</sub>B主相的磁铁,所述的R为选自包含钇概念的稀土元素中的至少一种,其特征在于:在粉碎装置内预先放置1~20mm粒径的固体添加剂颗粒,向所述粉碎装置内通入惰性气体高速气流对至少一种的稀土磁铁用合金粗粉进行细粉碎,获得合金粉末。该粉末制造方法可克服现有固体添加剂粉体容易被气流磨时高速气流吹走的问题,从而在气流磨过程中高效实现粉末与固体添加剂颗粒的均匀混合。
510 | 磁体合金粉末与其磁体的制造方法 | CN103831435A | 发明专利 | 有效-授权 | 2014-01-27 | 2014-06-04 | B22F1/00(2006.01)I;B22F9/04(2006.01)I;B22F9/16(2006.01)I;B07B1/28(2006.01)I;B07B1/46(2006.01)I;H01F41/02(2006.01)I | 永田浩 | 厦门钨业股份有限公司 | -- | 本发明公开了一种磁体合金粉末与其磁体的制造方法。磁体合金粉末的制造方法依次包括铸造合金、氢破粉碎和气流粉碎,其中,对氢破粉碎之后、气流粉碎之前的合金粉末进行筛分,筛分的目数为1目以上、100目以下。磁体的制造方法是将气流粉碎后制得的粉末进行取向成型,然后烧结成磁体。本发明的制造方法有效去除合金粉末中存在的大颗粒粉末,降低烧结磁体中晶粒异常长大(AGG)发生的情况,提高磁体的性能,特别是方形度和耐热性获得飞跃性的提高。
511 | 以钕铁硼磁片制造复合磁体的方法 | CN103839669A | 发明专利 | 有效-授权 | 2014-02-28 | 2014-06-04 | H01F41/02(2006.01)I;H01F1/057(2006.01)I | 张炜;永田浩 | 厦门钨业股份有限公司 | -- | 本发明提供了一种以钕铁硼磁片制造复合磁体的方法,包括下列步骤:将复数个表面粗糙度R<sub>a</sub>小于10.0μm磁片组合;并依靠自重和/或加压的方式使磁片互相接触,其中,磁片之间接触面的压强达到0.002kg/cm<sup>2</sup>~100.0kg/cm<sup>2</sup>;以600℃~1100℃的温度对组合的磁片进行1.0h~24.0h的热处理。本发明的方法以磁片作为基本单元,经热压粘结过程将复数个磁片组合成复合磁体。本发明的方法可实现:1)将基于晶界扩散工艺制造的钕铁硼磁片制成任意厚度的复合磁体;2)生产过程具有很高的生产效率;3)减少重稀土元素的使用量,有效降低成本;4)所制造的复合磁体具有高磁性能或特殊磁性能且满足工业使用的力学性能要求。
512 | 一种锂离子正极材料LiFePO<sub>4</sub>/C的合成方法 | CN103840159A | 发明专利 | 有效-授权 | 2014-03-25 | 2014-06-04 | H01M4/58(2010.01)I;H01M4/62(2006.01)I | 王耀南;张文新;章明;陈惠明 | 厦门南强之路专利事务所(普通合伙); 厦门钨业股份有限公司 | 厦门南强之路专利事务所(普通合伙) | 一种锂离子正极材料LiFePO<sub>4</sub>/C的合成方法,涉及锂离子电池正极材料。1)将三氧化二铁、掺杂金属离子氧化物和有机碳源加水混合,球磨处理后喷雾造粒,得到的粉体在惰性气氛中预处理,得到碳包覆铁源粉体;2)将磷源溶于水中,加入步骤1)得到的碳包覆铁源粉体,然后加入氢氧化锂,球磨处理后喷雾造粒,得到干燥粉体;3)将步骤2)得到的干燥粉体在惰性气氛中处理,再进行高温热处理,经过气流分级即得到锂离子正极材料LiFePO<sub>4</sub>/C。通过对LiFePO<sub>4</sub>颗粒表面包覆碳,在LiFePO<sub>4</sub>结构中引入掺杂离子改变其半导体性质,改善其电子导电性;通过减小LiFePO<sub>4</sub>晶体的粒径,提高锂离子在充放电过称中扩散速率。
513 | 稀土磁铁用合金粉末、稀土磁铁的制造方法及制粉装置 | CN103817335A | 发明专利 | 有效-授权 | 2013-09-12 | 2014-05-28 | B22F9/04(2006.01)I;H01F1/057(2006.01)I;H01F41/02(2006.01)I | 永田浩;吴冲浒 | 厦门钨业股份有限公司 | -- | 本发明公开了稀土磁铁用合金粉末、稀土磁铁的制造方法和制粉装置,它是在使用氧含量为1000ppm以下的惰性气体高速气流对至少一种的所述稀土磁铁用合金或至少一种的稀土磁铁用合金粗粉进行细粉碎的工序中,获得粒径在50μm以下的全部粉末。其不再从粉碎时气氛氧含量降至1000ppm以下的粉碎装置中送过来的低氧含量粉碎粉中分出1μm以下的超细粉,从而使后续获得低氧含量烧结磁体的烧结工序不易发生晶粒异常长大(AGG),并具有简化工序和降低制作成本的特点。
514 | 离心铸造方法及其设备和工艺 | CN103801669A | 发明专利 | 有效-授权 | 2014-01-16 | 2014-05-21 | B22D13/00(2006.01)I | 王清江;永田浩;黄长庚;林松;刘华远 | 厦门钨业股份有限公司 | -- | 本发明公开了一种离心铸造方法及其设备和工艺,该方法包括下列步骤:使熔融材料隔离第一气氛环境和第二气氛环境,将熔融材料从第一气氛环境引导入第二气氛环境进行喷射;以及使被喷射的熔融材料堆积并凝固在转动的圆筒形铸型的内表面;其中,第一气氛环境的压强高于第二气氛环境。本发明的离心铸造方法通过对熔融材料施加压力,可提高供给装置喷射出的熔融材料的速度,从而使铸坯在圆筒形铸型内表面的周向厚度变得均一。在此基础上降低堆积速度,可获得具有均匀组织的铸坯。另外,本发明还公开了基于上述离心铸造方法的设备和工艺,该设备和工艺可降低生产成本,且改善铸坯的质量,极大地有利于后续的稀土磁体的制造。
515 | 一种棒料全自动倒角机的直线进出料机构 | CN103769970A | 发明专利 | 有效-授权 | 2013-12-27 | 2014-05-07 | B24B9/00(2006.01)I | 凌秉达;乐赞扬;王立杰;臧文海;张大伟;吴冲浒 | 厦门市首创君合专利事务所有限公司; 厦门钨业股份有限公司 | 厦门市首创君合专利事务所有限公司 | 本发明公开了一种棒料全自动倒角机的直线进出料机构,包括工作头机构、进料机构和收料机构,工作头机构包括可用来夹持棒料的夹头和用来带动夹头转动的主轴;该主轴设有中空的内腔,以能够将前端的棒料沿着中空的内腔向后端送出;进料机构包括能够直线往复运动的直线进给精密线性模组,能够沿着工作头机构的主轴的轴线方向直线往复运动的位置,以能够将工作头机构的棒料沿直线推入主轴的中空的内腔;收料机构设能够将工作头机构的中空的内腔送出的棒料直线送到收料处。本发明将送料方式由后定位方式改为前定位方式,将前进前出式送料方式改为工作头内部直线出料,使得机构整体结构紧凑,能够在满足精度要求的同时,提高生产效率及产品合格率。
516 | 一种滤元 | CN103768849A | 发明专利 | 有效-授权 | 2014-01-27 | 2014-05-07 | B01D35/00(2006.01)I | 黄进强;方奇 | 厦门市新华专利商标代理有限公司; 厦门钨业股份有限公司 | 厦门市新华专利商标代理有限公司 | 本发明公开一种滤元,由网状过滤单元、分布板、支架、第一螺帽和第二螺帽组成,支架的两端形成螺纹杆,支架的中间形成径向挡板,网状过滤单元套置在支架的一端螺纹杆上并借助第一螺帽固定,支架的另一端螺纹杆安装在分布板的安装孔上并借助第二螺帽固定。本发明克服了现有技术的缺陷,使更换简便,检修费用大幅降低。
517 | 一种纳米磷酸锰铁锂正极材料的水热制备方法 | CN103762362A | 发明专利 | 有效-授权 | 2014-01-27 | 2014-04-30 | H01M4/58(2010.01)I;C01B25/45(2006.01)I;B82Y40/00(2011.01)I | 章明;钱文连;张文新;陈惠明;王耀南;杨金洪 | 厦门市新华专利商标代理有限公司; 厦门钨业股份有限公司 | 厦门市新华专利商标代理有限公司 | 本发明公开一种纳米磷酸锰铁锂正极材料的水热制备方法。制备前躯体:按摩尔比Li:P=3:1将H<sub>3</sub>PO<sub>4</sub>溶液和LiOH?H<sub>2</sub>O混合;加入浓氨水,pH值9~10;升温至180℃,按摩尔比(Fe+Mn):Ti:P=0.99:0.01:1加入去离子水中,混合溶液泵入反应釜内,调控温度在170~200℃;加热至200℃保温7~10小时;再洗涤和碳包覆:当冷却至60℃以下,用去离子水洗涤至无硫酸根,加入可溶性有机物碳源,喷雾干燥,热处理7~10小时,冷却后得到LiMn<sub>x</sub>Fe<sub>0.99-x</sub>Ti<sub>0.01</sub>PO<sub>4</sub>粉末。该工艺方法简单可控,操作方便,工业化程度高,制备的纳米磷酸锰铁锂材料比能量高,性能稳定,一致性好。
518 | 一种钴酸锂正极材料的制备方法 | CN103746114A | 发明专利 | 有效-授权 | 2014-01-29 | 2014-04-23 | H01M4/525(2010.01)I;C01G51/00(2006.01)I | 曾雷英;罗小成;杨盛广;詹威 | 厦门南强之路专利事务所(普通合伙); 厦门钨业股份有限公司 | 厦门南强之路专利事务所(普通合伙) | 一种钴酸锂正极材料的制备方法,涉及锂离子二次电池的正极材料。配制钴盐溶液和沉淀剂溶液,采用控制结晶工艺沉淀出碳酸钴前驱体,所述碳酸钴前驱体要求:中位径D50:13~20μm,0.40≤一致性≤0.50,将碳酸钴烧结得四氧化三钴;将四氧化三钴、添加剂、锂化合物混合后烧结,烧成产品经制粉、过筛后得到D50:13~20μm,一致性0.45~0.55的钴酸锂半成品;将锂化合物和包覆元素M混合,然后与得到的钴酸锂半成品加入球磨机中混合,混合好的物料经烧结,烧成产品经制粉、过筛后得到钴酸锂正极材料。制成的钴酸锂产品,粉末颗粒大、中、小分布均匀,产品压实密度可显著提高。
519 | 一种用于流化床的粘性粉体自动加料、进料装置 | CN103691366A | 发明专利 | 有效-授权 | 2013-12-04 | 2014-04-02 | B01J4/00(2006.01)I;B01J8/24(2006.01)I | 吴冲浒;付国富;张硕;肖满斗;林高安;文晓;陈德培;陈杉杉;聂洪波;黄华 | 厦门市首创君合专利事务所有限公司; 厦门钨业股份有限公司 | 厦门市首创君合专利事务所有限公司 | 本发明公开了一种用于流化床的粘性粉体自动加料、进料装置,包括进料斗、贮料仓、双螺旋进料器、上料管道、风机、过滤器和进风管;进料斗的位置高于贮料仓的位置;进料斗分别设有进料口、出料口和出风口;贮料仓设有上料口;上料管道连接在进料斗与贮料仓之间;双螺旋进料器装在进料斗的出料口处;风机装在进料斗的出风口处,过滤器装在进料斗内并处于风机的底端;进风管的其中一端与上料管道的中部相连接。本发明解决了由于物料密度小、流动性差的原因而产生的进料过程中的架桥问题;提高反应器和进料器的密闭性,防止料仓内物料局部流化,使物料连续、均匀、稳定的进入反应器;减少人工操作,提高上料和进料自动化程度。
520 | 一种苹果形大功率聚合物锂电池 | CN203521496U | 实用新型 | 终止 | 2013-09-04 | 2014-04-02 | H01M2/10(2006.01)I;H01M2/26(2006.01)I;H01M10/0525(2010.01)I;H01M2/16(2006.01)I | 李现利;詹威;王鹏峰 | 厦门市新华专利商标代理有限公司; 厦门钨业股份有限公司 | 厦门市新华专利商标代理有限公司 | 本实用新型公开一种苹果形大功率聚合物锂电池,包括外壳和电池芯,电池芯包括正极片、负极片和隔膜,正极片、负极片和隔膜的形状同为苹果形片状,所谓苹果形片状是以圆形片为基材并沿上下两个平形的弦切割而成的具有平行的上弦边和下弦边以及两侧圆弧边的片状,正极片或负极片通过焊接的方式连接电池的正极耳或负极耳,正极耳位于正极片的中部,负极耳位于负极片的中部;正极耳和负极耳分别位于电池的上弦边和下弦边。本实用新型适用于对电池外观具有特殊要求的使用载体,使空间利用最大化,从而提高其体积能量密度,并使电池在大电流放电时电流密度分布更均匀,提高电池高倍率放电的性能,可制成30-50Ah的大功率聚合物锂电池。
521 | 一种用于加工硬质合金工件的V形支撑块 | CN203485028U | 实用新型 | 终止 | 2013-08-23 | 2014-03-19 | B24B41/06(2012.01)I | 凌秉达;乐赞扬;王立杰;臧文海;张坤;李生乐 | 厦门市首创君合专利事务所有限公司; 厦门钨业股份有限公司 | 厦门市首创君合专利事务所有限公司 | 本实用新型公开了一种用于加工硬质合金工件的V形支撑块,包括矩形形状的支撑块本体;支撑块本体的上侧设有一截面呈V形的开口槽,开口槽的两侧槽壁分别装有一耐磨块;在开口槽的槽底设有出油口,在支撑块本体的侧面设有进油口,支撑块本体内设有第一通油通道和第二通油通道,第一通油通道、第二通油通道的各一端分别在支撑块本体内相连通,第一通油通道、第二通油通道的各另一端分别与出油口、进油口相连通。本实用新型通过在V形支撑块内增设通油孔,并将出油孔设在V形中心,能够减小工件与V形支撑块之间的摩擦阻力,减小发热,提高加工精度,延长V形支撑块的使用寿命。
522 | 一种高性能WC-Co纳米晶硬质合金的制备方法 | CN103627942A | 发明专利 | 驳回 | 2013-03-20 | 2014-03-12 | C22C29/08(2006.01)I;C22C1/05(2006.01)I | 吴冲浒;谢海唯;郑爱钦;肖满斗;项忠楠;谢颖 | 厦门市首创君合专利事务所有限公司; 厦门钨业股份有限公司 | 厦门市首创君合专利事务所有限公司 | 本发明公开了一种高性能WC-Co纳米晶硬质合金的制备方法,是以纳米碳化钨(WC)粉、超细钴(Co)粉、超细碳化钒(VC)粉和超细碳化铬(Cr3C2)粉作为原料粉,利用酒精湿磨工艺,经真空烧结与热等静压烧结,制备出WC-Co纳米晶硬质合金,采用上述方法制备出的纳米晶硬质合金,WC晶粒组织完善且清晰可见,采用ISO4499-2规定的方法测量计算200颗以上WC晶粒取平均值,计算得到WC平均晶粒小于150nm,硬度HV30为1900以上、强度TRS为4000MPa以上、金相组织为A02B00C00。具有工艺简单,过程控制简便,生产成本低,制备出的纳米晶硬质合金致密化程度高,性能优异的特点。
523 | 一种低温动力型镍氢电池用储氢合金 | CN102644007B | 发明授权 | 有效-授权 | 2012-05-10 | 2014-03-05 | C22C19/03(2006.01)I;H01M4/38(2006.01)I | 林建雄;杨金洪;钱文连;张永健;蒋义淳;张鹏;陈跃辉 | 厦门市新华专利商标代理有限公司; 厦门钨业股份有限公司 | 厦门市新华专利商标代理有限公司 | 本发明公开一种低温动力型镍氢电池用储氢合金,其合金通式为MlNiaCobMncAld,式中,a、b、c、d表示摩尔比,其数值范围为3.9≤a≤4.8,0.3≤b≤0.6,0<c≤0.1,0.1≤d≤0.4,5.0≤a+b+c+d≤5.3;Ml是由La和选自Ce、Pr、Nd、Sm、Gd、Dy、Y、Zr元素中的至少1种组成,其中La含量在Ml中占到40~80wt%,相应La在合金中含量占10~26wt%。本发明合金具有优异的低温性能及较高的放电电压,同时,合金组成中Mn含量较低,具有较为良好的自放电性能。
524 | 利用萃取吸收在钨冶炼中治理氨氮的方法 | CN102923805B | 发明授权 | 有效-授权 | 2012-11-01 | 2014-03-05 | C02F1/26(2006.01)I;B01D53/18(2006.01)I;C02F101/16(2006.01)N;C02F103/16(2006.01)N | 黄文璞;孟笑 | 厦门市新华专利商标代理有限公司; 厦门钨业股份有限公司 | 厦门市新华专利商标代理有限公司 | 本发明公开一种利用萃取吸收在钨冶炼中治理氨氮的方法。先萃取:将蒸发回收的稀氨水加入有机相萃取剂进行萃取铵根离子NH4+,氨水中的游离水和氢氧根离子进入萃余液水相中;再反萃:在萃取后的有机相中加入工业浓盐酸,反萃后重相为氯化铵,在底部;轻相含P507有机相经洗涤后进入下一周期循环萃取使用;反萃液氯化铵溶液进行氨吸收;氨水浓度110g/l返回钨冶炼离交流程当解析剂;最后洗涤:在反萃后的有机相中加入无盐水,确保有机相残余的氯化铵尽可能排出,洗后液为氯化氨溶液,连同上一步反萃液一起进入氨吸收,洗涤后的有机相萃取剂P507进入下一周期循环使用。此方法进一步提高氨氮回收率,改善工作环境和降低生产成本。
525 | 稀土合金磁性粉末成形体的制造方法和稀土磁铁的制造方法 | CN103600070A | 发明专利 | 有效-授权 | 2013-10-24 | 2014-02-26 | B22F3/02(2006.01)I;B22F9/08(2006.01)I;C22C1/04(2006.01)I;H01F1/057(2006.01)I;H01F41/02(2006.01)I | 永田浩;吴冲浒 | 厦门钨业股份有限公司 | -- | 本发明公开了一种稀土合金磁性粉末成形体的制造方法和稀土磁铁的制造方法,它是在惰性气体气氛的密闭空间内,并在25℃~50℃气氛温度和相对湿度10%~40%的气氛下用一段成形法对添加有机添加剂的稀土合金磁性粉末进行压制,制造上述稀土合金磁性粉末的成形体的方法。该制造方法通过对完全密闭环境中惰性气体气氛的温度和湿度进行特殊设定,能够抑制烧结后低氧含量磁体成形不良(破裂、缺角、裂纹)现象,并升高取向度、Br和(BH)max。
526 | 一种PCB微型铣刀参数检测方法 | CN103575212A | 发明专利 | 视为撤回 | 2012-08-09 | 2014-02-12 | G01B11/00(2006.01)I;G01B11/02(2006.01)I;G01B11/08(2006.01)I;G01B11/22(2006.01)I;G01B11/26(2006.01)I | 吴冲浒;凌秉达;张建城 | 厦门市新华专利商标代理有限公司; 厦门钨业股份有限公司 | 厦门市新华专利商标代理有限公司 | 本发明公开一种PCB微型铣刀参数检测方法,其步骤是:第一步,将待检测微型铣刀旋转一周,在微型铣刀旋转的同时,采用CMOS相机采集图像;第二步,通过图像处理软件将所采集的图像拼接,最终得到一幅待检测微型铣刀圆周表面的展开图;第三步,在得到的展开图中就能很方便地得到微型铣刀的各个参数。本发明在微型铣刀检测中,使用类似于线扫描技术和图像拼接技术,通过专用的图像处理软件,进行优化测量算法和调节光源,得到一个质量很高的拼接图片,然后对该拼接图片进行处理和解析,最终可以得到高精度的各种参数数据,确实实现全面检测微型铣刀参数。
527 | 基于AUTOCAD.NETAPI的刀具设计图纸参数化生成方法 | CN103530436A | 发明专利 | 有效-授权 | 2013-06-26 | 2014-01-22 | G06F17/50(2006.01)I | 许艾青;吴冲浒;文晓;肖满斗;赖俊义;曾涛 | 厦门市首创君合专利事务所有限公司; 厦门钨业股份有限公司 | 厦门市首创君合专利事务所有限公司 | 本发明公开了一种基于AUTOCAD.NET API的刀具设计图纸参数化生成方法,是利用AUTOCAD二次开发的原理,通过使用AUTOCAD.NET API与数据库交互,获取刀具参数数据,再利用AUTOCAD.NET API标注原理,进行刀具图纸的自动绘制,从而实现了刀具图纸快速的自动化设计,其完全改变了传统的在AUTOCAD上进行手工出图的设计模式,能有效的解决以往刀具设计依靠人为的经验,刀具设计门槛高、效率低和易出错的问题,提高刀具设计的质量与效率;软件利用人机界面将刀具的设计过程进行向导式的规划,提高了易用性;将刀具底图和参数进行了分离,并将它们分别存放在数据库中,实现刀具设计经验知识的重复利用。
528 | 一种阴阳树脂的分离槽 | CN203400730U | 实用新型 | 终止 | 2013-07-04 | 2014-01-22 | B01J49/00(2006.01)I | 黄建华;方奇 | 厦门南强之路专利事务所(普通合伙); 厦门钨业股份有限公司 | 厦门南强之路专利事务所(普通合伙) | 一种阴阳树脂的分离槽,涉及一种离子交换树脂。提供结构简单、操作快速、效率较高、成本较低的一种阴阳树脂的分离槽。设有5级槽体,每1级槽体均设有静置分层室和搅拌混合室,5个静置分层室和5个搅拌混合室相间排列,相邻静置分层室与搅拌混合室之间由隔板隔开,所述静置分层室的底面为斜底面,斜底面两侧分别为树脂溢流区和底流区;所述搅拌混合室中设有搅拌器,在第1级静置分层室上设有阴树脂出口,在第5级静置分层室上设有阳树脂出口,在第3搅拌混合室上设有树脂添加口,在第5搅拌混合室上设有分离剂进口。可实现树脂分离过程的自动化操作。操作简单,设备不易出现故障,适用大规模、连续的树脂分离。
529 | 基于UG NX API的刀具五轴数控磨削加工自动编程的方法 | CN103454972A | 发明专利 | 有效-授权 | 2013-06-26 | 2013-12-18 | G05B19/4093(2006.01)I | 许艾青;吴冲浒;李飞;李育峰 | 厦门市首创君合专利事务所有限公司; 厦门钨业股份有限公司 | 厦门市首创君合专利事务所有限公司 | 本发明公开了一种基于UG NX API的刀具五轴数控磨削加工自动编程的方法,包含以下步骤:建立刀具坐标系;从预置数据库中读取刀具以及砂轮的几何信息;建立刀具的毛坯,以及砂轮的三维模型;建立各个磨削工艺砂轮运动轨迹的数学模型;将砂轮轨迹NURBS样条化,并对样条曲线进行离散化,形成砂轮运动轨迹的坐标样本;基于UGNX API以及图形显示接口,绘制基于工件坐标系的砂轮运动轨迹;在刀具坐标系中,仿真确认砂轮运动轨迹的正确性;最终形成砂轮轨迹动态链接库;根据机床的运动链结构定制本机床的后置处理程序,结合砂轮运动轨迹最终自动生成数控加工程序。利用上述方法,最终实现了刀具五轴数控磨削加工自动编程。
530 | 一种磷酸铁锂锂离子电池片及其加工方法 | CN102185129B | 发明授权 | 有效-授权 | 2011-01-28 | 2013-12-11 | H01M4/136(2010.01)I;H01M4/62(2006.01)I;H01M4/1397(2010.01)I;H01M4/66(2006.01)I | 杨金洪;钱文连;黄昌荣 | 厦门南强之路专利事务所(普通合伙); 厦门钨业股份有限公司 | 厦门南强之路专利事务所(普通合伙) | 一种磷酸铁锂锂离子电池片及其加工方法,涉及一种锂锂离子电池。提供一种能够有效地改善集流体与活性物质之间附着性的磷酸铁锂锂离子电池片及其加工方法。磷酸铁锂锂离子电池片设有集流体,在集流体正反两面涂有导电层,所述导电层的组成及其按质量百分比的含量为导电剂1%~6%,粘结剂3%~5%,余为正极活性物质。将粘结剂与水混合,得粘结胶;在粘结胶中加入导电剂,得导电胶;在导电胶中加入磷酸铁锂,得正极浆料;将正极浆料搅拌,调节粘度为4000~8000mpa.s,过筛,得浆料;将过筛的浆料涂覆于集流体的正反两面,烘干,完成涂布,得磷酸铁锂锂离子电池正极片。
531 | 一种复合磷酸铁锂材料的制备方法 | CN102185138B | 发明授权 | 有效-授权 | 2011-01-28 | 2013-12-11 | H01M4/1397(2010.01)I | 杨金洪;章明;王耀南;陈惠明;钱文连 | 厦门南强之路专利事务所(普通合伙); 厦门钨业股份有限公司 | 厦门南强之路专利事务所(普通合伙) | 一种复合磷酸铁锂材料的制备方法,涉及一种锂离子电池正极材料。将主原料Fe(NO3)3、LiH2PO4和掺杂金属离子的氧化物以及高分子有机碳源按化学计量比加入压煮器中,再加入水,通氩气,使原料反应并混合均匀,得浆料;将浆料冷却,烘干,过筛;将物料在氩气保护下煅烧,得一次烧结料;将一次烧结料过筛,继续在氩气氛围下烧结,冷却后即得复合磷酸铁锂材料。所制得的复合磷酸铁锂材料具有很高的导电性和优异的电化学性能,并且工艺稳定简单,易于产业化。
532 | 一种流化床溢流管的防堵塞方法及其装置 | CN103406075A | 发明专利 | 有效-授权 | 2013-05-22 | 2013-11-27 | B01J8/24(2006.01)I | 吴冲浒;聂洪波;陈杉杉;黄华;肖满斗;文晓 | 厦门市首创君合专利事务所有限公司; 厦门钨业股份有限公司 | 厦门市首创君合专利事务所有限公司 | 本发明公开了一种流化床溢流管的防堵塞方法及其装置,该方法是在溢流管入口和/或出口处加装辅助气体进气管道,并让辅助气体进气管道的出口对准溢流管的入口或出口,通过向辅助气体进气管道吹入辅助气体以引起溢流管入口和/或出口处的物料扰动,使得溢流管入口和/或出口处的贴壁效应遭到破坏,局部解除这些区域的死料层,物料能够在重力的作用下,从导流溢流管中由上层流化床畅通流转到下层流化床,或者沿排料溢流管从流化床中排出,落入到贮料装置中。本发明能够防止溢流管中物料堵塞现象的发生,使得生产能够连续运转,提高了生产效率,并具有结构简单,工艺简便、实施效果好的特点。
533 | 一种低硫三元前驱体的制备方法 | CN103342395A | 发明专利 | 有效-授权 | 2013-07-04 | 2013-10-09 | C01G53/00(2006.01)I | 马跃飞;钱文连;王凯;郑超;郑隽 | 厦门南强之路专利事务所(普通合伙); 厦门钨业股份有限公司 | 厦门南强之路专利事务所(普通合伙) | 一种低硫三元前驱体的制备方法,涉及锂离子正极材料。提供高效、简便,可通过控制沉淀阶段和后处理方法,降低三元前驱体中的硫含量,硫含量降低至2000ppm,满足锂离子电池对三元材料要求的一种低硫三元前驱体的制备方法。1)将三元料液、氢氧化钠、氨水三种溶液同时通入反应釜中搅拌,进行化学结晶,得三元前驱体;2)将步骤1)所得的三元前驱体过滤脱除母液后转至涡轮搅拌碱洗槽中,水浴加热,搅拌后过滤;3)用板框过滤洗涤碱洗后产品,至洗涤水电导率≤20us/cm;4)洗涤合格物料经过回转窑快速干燥筛分后,得低硫三元前驱体,所得低硫三元前驱体的S杂质含量≤2000ppm。一种低硫三元前驱体的制备方法,涉及锂离子正极材料。提供高效、简便,可通过控制沉淀阶段和后处理方法,降低三元前驱体中的硫含量,硫含量降低至2000ppm,满足锂离子电池对三元材料要求的一种低硫三元前驱体的制备方法。1)将三元料液、氢氧化钠、氨水三种溶液同时通入反应釜中搅拌,进行化学结晶,得三元前驱体;2)将步骤1)所得的三元前驱体过滤脱除母液后转至涡轮搅拌碱洗槽中,水浴加热,搅拌后过滤;3)用板框过滤洗涤碱洗后产品,至洗涤水电导率≤20us/cm;4)洗涤合格物料经过回转窑快速干燥筛分后,得低硫三元前驱体,所得低硫三元前驱体的S杂质含量≤2000ppm。
534 | 一种废旧锂离子电池的综合回收方法 | CN103326088A | 发明专利 | 有效-授权 | 2013-07-04 | 2013-09-25 | H01M10/54(2006.01)I;C22B7/00(2006.01)I;C22B3/08(2006.01)I;C22B3/38(2006.01)I | 马跃飞;宋阜;钱文连;刘会明;孟笑;陈少辉 | 厦门南强之路专利事务所(普通合伙); 厦门钨业股份有限公司 | 厦门南强之路专利事务所(普通合伙) | 一种废旧锂离子电池的综合回收方法,涉及锂离子电池。将废旧锂离子电池经过防爆磁力破碎和雾化喷淋破碎,分离外壳与电池材料;在恒温焙烧炉中,高温负压、炭化焙烧去除隔膜及负极;采用离心粉碎机,将外壳与正极材料进行分级回收,分离外壳与含钴镍正极材料;利用正极材料本身特点采用常压H2SO4加亚硫酸钠浸出;浸出液加入碳酸盐调节pH值,加入氟化盐进行初步除去Ca和Mg;采用P204萃取除杂,除去Fe、Cu、Zn、Ca、Mg等杂质,并用P507选择性萃取进行钴镍分离,制备得到Fe、Cu、Zn、Ca、Mg杂质均≤2.0mg/L高纯硫酸镍和高纯硫酸钴溶液。高效、简便、生产成本低、适用性广、附加值高。
535 | 一种轴流运动方式气缸 | CN203214477U | 实用新型 | 终止 | 2013-05-08 | 2013-09-25 | F15B15/14(2006.01)I | 翁建建;凌秉达;乐赞扬 | 厦门市首创君合专利事务所有限公司; 厦门钨业股份有限公司 | 厦门市首创君合专利事务所有限公司 | 本实用新型公开了一种轴流运动方式气缸,包括缸筒、端盖、活塞和活塞杆;活塞杆和活塞装在缸筒内并由活塞将缸筒的内腔分成上、下腔体;活塞杆的上、下端头分别设有沿着轴线且不相连通的上、下走气通道,在活塞杆的里段的靠近活塞处分别设有沿着径向的上、下通道,其中,上通道的两端分别连通于上走气通道和上腔体,下通道的两端分别连通于下走气通道和下腔体。该结构通过对气缸走气孔结构的改进,使走气孔的气流方向沿着轴向流动,这样,就可以在气缸的使用中将将固定缸筒改为固定活塞杆,从而使得一些空间容量有限的机构能够方便地使用气缸;既能满足使用空间的合理要求,又能提高使用效率。
536 | 一种铣刀的套环机构 | CN203209933U | 实用新型 | 终止 | 2013-05-08 | 2013-09-25 | B23P19/00(2006.01)I | 翁建建;凌秉达;乐赞扬 | 厦门市首创君合专利事务所有限公司; 厦门钨业股份有限公司 | 厦门市首创君合专利事务所有限公司 | 本实用新型公开了一种铣刀的套环机构,包括一机台;机台中设有一上下通透的套环孔,机台上设有一沿着水平方向的推环槽,推环槽的一端连通于套环孔的上端,推环槽的另一端装有推环机构以便于能够将推环槽内的塑料环推至套环孔中;套环孔的上方装有压环机构以便于能够将套环孔中的塑料环压到铣刀中;所述套环孔为上大下小的锥形孔,所述锥形孔的孔壁分为二部分,一部分与机台形成一体,另一部分为弹性复位结构以使得锥形孔的大小能够随弹性复位结构的位移而变化。本实用新型既能满足推环到位后塑料环在六个方向上实现同时定位,又能保证套环过程中塑料环能自动找正,从而消除侧翻或下翻现象,保证了铣刀不被损坏。
537 | 高压实钴酸锂前驱体的制备方法 | CN103303982A | 发明专利 | 有效-授权 | 2013-07-04 | 2013-09-18 | C01G51/04(2006.01)I | 马跃飞;宋阜;钱文连 | 厦门南强之路专利事务所(普通合伙); 厦门钨业股份有限公司 | 厦门南强之路专利事务所(普通合伙) | 高压实钴酸锂前驱体的制备方法,涉及锂离子电池。将钴盐加水配制成钴溶液;将碳酸氢铵加入到反应釜中配制成碳酸氢铵溶液,钴溶液通过计量泵通入反应釜中进行沉淀,得晶种溶液,再加入去离子水,然后加入碳酸氢铵,配制得到混合溶液,钴溶液通过计量泵通入反应釜中进行沉淀;沉淀完成后将反应釜中的物料转至陈化槽,打至板框压滤机进行固液分离,用去离子水加压洗涤碳酸钴pH值小于8为止,干燥得到松比≥1.0g/cm3碳酸钴,煅烧后得到高压实钴酸锂前驱体,即为高振实类球形四氧化三钴。采用控制结晶技术,合成高致密、类球形、粒度分布窄四氧化三钴,可以控制前驱体的形貌、粒度分布、振实密度,达到改善电池的电化学性能。
538 | 高振实球形锰酸锂前驱体制备方法 | CN102267727B | 发明授权 | 有效-授权 | 2011-07-08 | 2013-07-17 | H01M4/1391(2010.01)I;C01G45/12(2006.01)I;B82Y40/00(2011.01)I | 马跃飞;杨金洪;宋阜;钱文连 | 厦门市新华专利商标代理有限公司; 厦门钨业股份有限公司 | 厦门市新华专利商标代理有限公司 | 本发明公开一种高振实球形锰酸锂前驱体制备方法,将锰盐溶液与碱性水溶液、沉淀剂在反应釜中,采用控制结晶法,稳定控制合成工艺参数,合成球形或类球形锰酸锂正极材料前驱体,化学式为MnCO3,加去离子水过滤,洗涤干燥制得锰酸锂正极材料前驱体,呈球形或类球形,粒度分布狭窄,D50为5~50µm,振实密度≥2.10g/cm3,Mn含量≥47.0%。本发明提高了锰酸锂正极材料加工性能、振实密度、克服材料容量和稳定性缺陷,通过控制前驱体形貌和粒径,达到控制锰酸锂正极材料的物化性能,提高材料稳定性。
539 | 一种用于制备超细及纳米粉末的自导流型舟皿 | CN202984673U | 实用新型 | 终止 | 2012-11-21 | 2013-06-12 | B22F9/22(2006.01)I | 吴冲浒;肖满斗;文晓;陈杉杉;黄华 | 厦门市新华专利商标代理有限公司; 厦门钨业股份有限公司 | 厦门市新华专利商标代理有限公司 | 本实用新型公开一种用于制备超细及纳米粉末的自导流型舟皿,由凹槽状内腔和舟皿壁面组成,凹槽状内腔的前后两端内壁面与凹槽状内腔的底面呈θ的夹角。本实用新型作为超细及纳米粉末还原装料容器,利用特殊设计舟皿的自身导流作用,提高了整个料层气氛的均匀性,增加料层底部氢气气流速度,消除料层底部及前后两段舟皿水蒸汽富集状况,抑制金属颗粒长大。
540 | 一种基于细粉热处理的烧结Nd-Fe-B系磁铁制作方法 | CN103050267A | 发明专利 | 有效-授权 | 2012-12-31 | 2013-04-17 | H01F41/02(2006.01)I;H01F7/02(2006.01)I;H01F1/057(2006.01)I;B22F3/16(2006.01)I | 永田浩;吴冲浒 | 厦门市首创君合专利事务所有限公司; 厦门钨业股份有限公司 | 厦门市首创君合专利事务所有限公司 | 本发明公开了一种基于细粉热处理的烧结Nd-Fe-B系磁铁制作方法,是在制造烧结磁铁中氧含量为2500ppm以下的Nd-Fe-B系烧结磁铁的工序中:使用钕铁硼熔炼合金,将该合金粗粉碎后再通过微粉碎制成细粉,得到细粉之后以100℃~1000℃的温度进行1分钟以上24小时以下的细粉热处理,使用磁场成形法进行成形,在真空或惰性气体中以900℃~1140℃的温度进行烧结。该方法通过增加细粉热处理工序,以使粉末的烧结性发生剧变,达到制成高矫顽力、高方形度、高耐热性的磁铁的目的。
541 | 基于细粉蒸着热处理的烧结Nd-Fe-B系磁铁制作方法 | CN103050268A | 发明专利 | 有效-授权 | 2012-12-31 | 2013-04-17 | H01F41/02(2006.01)I;H01F1/057(2006.01)I;H01F1/08(2006.01)I;B22F3/16(2006.01)I | 永田浩;吴冲浒 | 厦门市首创君合专利事务所有限公司; 厦门钨业股份有限公司 | 厦门市首创君合专利事务所有限公司 | 本发明公开了基于细粉蒸着热处理的烧结Nd-Fe-B系磁铁制作方法,是在制造烧结磁铁中氧含量为2500ppm以下的Nd-Fe-B系烧结磁铁的工序中:使用钕铁硼熔炼合金,将该合金粗粉碎后,再通过微粉碎制成细粉,微粉碎后的细粉和蒸发材料一同在100℃~1000℃的温度下进行1分钟以上24小时以下的蒸着处理;然后,使用磁场成形法进行成形,在真空或惰性气体中以900℃~1140℃的温度进行烧结。该方法通过增加细粉蒸着热处理工序,以使粉末的烧结性发生剧变,达到制成高矫顽力、高方形度、高耐热性的磁铁的目的。
542 | 一种检测机构旋转工作头 | CN202836530U | 实用新型 | 终止 | 2012-08-09 | 2013-03-27 | G01B21/00(2006.01)I | 吴冲浒;凌秉达;乐赞扬;翁建建;张建城 | 厦门市新华专利商标代理有限公司; 厦门钨业股份有限公司 | 厦门市新华专利商标代理有限公司 | 本实用新型公开一种检测机构旋转工作头,由控制电路、编码器、联轴器、双轴步进电机、刚性转轴、弹性夹头组件和夹头控制板配合压轮组成,压轮正对V块安装在机台上,压轮和V块之间留有容纳棒材的间隙,夹头控制板位于此间隙下方,弹性夹头组件插置在夹头控制板的松紧孔中,弹性夹头组件中心正对此间隙具有棒材插孔,弹性夹头组件下方通过夹套连接在第一联轴器的一端上,第一联轴器的另一端通过刚性转轴与第二联轴器的一端连接,第二联轴器的另一端和第三联轴器的一端分别连接在双轴步进电机的两个输出轴上,编码器连接在第三联轴器的另一端上,编码器和双轴步进电机与控制电路连接。本实用新型可以实现自动检测,并提升检测效果。
543 | 烧结Nd-Fe-B系磁铁的省却工序的制作方法 | CN102982936A | 发明专利 | 有效-授权 | 2012-11-09 | 2013-03-20 | H01F1/057(2006.01)I;H01F1/08(2006.01)I;H01F41/02(2006.01)I;C22C38/00(2006.01)I;C22C33/02(2006.01)I | 永田浩;吴冲浒 | 厦门市首创君合专利事务所有限公司; 厦门钨业股份有限公司 | 厦门市首创君合专利事务所有限公司 | 本发明公开了一种烧结Nd-Fe-B系磁铁的省却工序的制作方法,是在制造烧结磁铁中氧含量为2500ppm以下的Nd-Fe-B系烧结磁铁的工序中:在氢破粉碎工序中,将氢破粉碎工序之前的工序所得到的平均厚度为0.1~0.5mm的薄片状合金原料和粉碎用媒介一同放入氢破粉碎容器中,在0.01MPa以上、1MPa以下的氢气压力下保持不超过24小时,进行氢破粉碎;在氢破粉碎时或氢破粉碎后通过搅拌或旋转氢破粉碎容器,在氢破粉碎容器中将薄片状合金原料制成细粉;然后,不进行气流粉碎,直接使用磁场成形法进行成形,在真空或惰性气体中以900℃~1140℃的温度进行烧结。该方法实现了能够将气流粉碎工序省略掉,达到了可有效利用宝贵的稀土资源,可简化工序,还可以进行低成本的生产的目的。
544 | 一种可直接用于XRD检测相成分的试样的制备方法 | CN102980788A | 发明专利 | 有效-授权 | 2012-11-14 | 2013-03-20 | G01N1/28(2006.01)I | 谢海唯;吴冲浒;谢颖;项忠楠;郑爱钦;肖满斗;聂洪波;冯炎建 | 厦门市首创君合专利事务所有限公司; 厦门钨业股份有限公司 | 厦门市首创君合专利事务所有限公司 | 本发明公开了一种可直接用于XRD检测相成分的试样的制备方法,是采用了V形槽块的制作,数控电火花线切割机的切割以及拉伸试验机的拉断。这种利用压制和烧结工序来制得样块,利用数控电火花线切割工序来制作切割缝,利用拉伸方式来对样块进行拉断处理,并使样块沿着V形槽和切割缝被拉断成二块,从而得到拉断面。这三种技术的结合,得到了未受应力影响、相成分未发生改变的试样,直接可用于XRD扫描。并具有测量数据准确、操作简单、方便的特点。
545 | 一种表征混合料RTP粒子硬度的方法 | CN102980820A | 发明专利 | 有效-授权 | 2012-11-14 | 2013-03-20 | G01N3/40(2006.01)I | 李玲艳;吴冲浒;郭新营;文晓;肖满斗;谢海唯;李文强;郑建平 | 厦门市首创君合专利事务所有限公司; 厦门钨业股份有限公司 | 厦门市首创君合专利事务所有限公司 | 本发明公开了一种表征混合料RTP粒子硬度的方法,是用低压力压制筛分的方式,用低压力压制来破坏粒子结构,用毛刷分散样块,用筛分方法来判定粒子被压碎的比例,从而能够定量表征硬质合金混合料粒子硬度的高低,在混合料RTP粒子生产过程中可实现对其粒子硬度的实时监控,保证了产品的生产质量;并具有方法简单、易操作、数据的重现性好等特点。不同成分或配比的原料所构成的硬质合金混合料的硬度都可以通过这种方法来表征。
546 | 一种高振实低比表面积正极材料磷酸铁锂的制备方法 | CN102969502A | 发明专利 | 有效-授权 | 2012-11-26 | 2013-03-13 | H01M4/58(2010.01)I;C01B25/45(2006.01)I | 王耀南;张文新;章明;陈惠明 | 厦门南强之路专利事务所(普通合伙); 厦门钨业股份有限公司 | 厦门南强之路专利事务所(普通合伙) | 一种高振实低比表面积正极材料磷酸铁锂的制备方法,涉及一种锂离子。将锂源化合物、铁源化合物、磷源化合物按化学计量比例混合,并按固含量为70%~85%加水湿法混合,并加入掺杂金属离子氧化物、一次碳源和分散剂,混合均匀,球磨处理后喷雾造粒,得到干燥粉体;将干燥粉体在惰性气氛中预处理,冷却后按固含量为70%~85%加水,同时加入二次碳源和分散剂,搅拌均匀,球磨处理后,喷雾造粒得到干燥粉体;将干燥粉体在惰性气氛中经过第1次热处理,再进行高温热处理,然后经过气流分级,即可得到高振实低比表面积正极材料磷酸铁锂。能明显改善磷酸铁锂正极材料加工性能,但其它的电化学性能不受影响。
547 | 一种加工机台开关门限位器 | CN202788349U | 实用新型 | 终止 | 2012-06-12 | 2013-03-13 | E05C17/02(2006.01)I;B23Q11/00(2006.01)I | 吴冲浒;凌秉达;皮志伟;乐赞扬 | 厦门市新华专利商标代理有限公司; 厦门钨业股份有限公司 | 厦门市新华专利商标代理有限公司 | 本实用新型公开一种加工机台开关门限位器,由底座、上盖、挡板和扭簧组成;底座安装在加工机台的顶部;上盖固定在底座上,且上盖和底座之间形成限位槽;挡板具有安装部和限位部,安装部穿过限位槽并通过枢轴以可转动的方式安装在底座上,限位部悬置在加工机台的前方;扭簧安装在枢轴上,扭簧的两端分别抵在底座和挡板上;挡板在扭簧自然伸张的作用下,安装部平直抵靠在限位槽的一端而限位部处于阻挡侧门关闭位置,在外力作用下压缩扭簧,安装部倾斜抵靠在限位槽的另一端而限位部解除对侧门的阻挡。本实用新型可以保证前门先侧门后的关门顺序,避免误操作,达到防呆效果,而且,前门和侧门按顺序先后关闭,使得各门关闭能够到位,机台整体外观美观,密封性好,有效防止油雾飞出。
548 | 一种烧结Nd-Fe-B系磁铁的省却工序的制作方法 | CN102956337A | 发明专利 | 有效-授权 | 2012-11-09 | 2013-03-06 | H01F1/057(2006.01)I;H01F1/08(2006.01)I;H01F41/02(2006.01)I;C22C38/00(2006.01)I;C22C33/02(2006.01)I | 永田浩;吴冲浒 | 厦门市首创君合专利事务所有限公司; 厦门钨业股份有限公司 | 厦门市首创君合专利事务所有限公司 | 本发明公开了一种烧结Nd-Fe-B系磁铁的省却工序的制作方法,是在制造烧结磁铁中氧含量为2500ppm以下的Nd-Fe-B系烧结磁铁的工序中:在氢破粉碎工序中,使用以氢破粉碎工序之前的工序所得到的平均厚度为0.1~0.5mm的薄片状合金原料,在0.01MPa以上、1MPa以下的氢气压力下保持不超过24小时进行氢破粉碎;然后,不进行气流粉碎,直接使用磁场成形法进行成形,在真空或惰性气体中以900℃~1140℃的温度进行烧结。该方法实现了能够将气流粉碎工序省略掉,达到了可有效利用宝贵的稀土资源,可简化工序,还可以进行低成本的生产的目的;另外,还可以防止气流粉碎法中无论如何都避免不了的氧化作用,使之成为实质上的非氧化工序,使超高性能磁铁的大量制造成为可能。
549 | 一种采用温度控制的烧结Nd-Fe-B系磁铁的制作方法 | CN102945747A | 发明专利 | 有效-授权 | 2012-10-11 | 2013-02-27 | H01F41/02(2006.01)I;B22F3/10(2006.01)I | 永田浩;吴冲浒 | 厦门市首创君合专利事务所有限公司; 厦门钨业股份有限公司 | 厦门市首创君合专利事务所有限公司 | 本发明公开了一种采用温度控制的烧结Nd-Fe-B系磁铁的制作方法,是在制造烧结磁铁中氧含量为2500ppm以下的Nd-Fe-B系烧结磁铁的工序中,在用惰性气体密闭的空间下进行磁场中成形的工序中,将惰性气体气氛的温度控制在25℃~50℃进行磁场成形。该方法通过对完全密闭环境中惰性气体气氛的温度进行特殊设定,能够使磁铁的取向度提高,Br、(BH)max增大,也可大大减少破裂、缺角、裂纹等。
550 | 一种基于湿度调节的烧结Nd-Fe-B系磁铁的制作方法 | CN102930974A | 发明专利 | 有效-授权 | 2012-10-11 | 2013-02-13 | H01F41/02(2006.01)I;B22F3/10(2006.01)I | 永田浩;吴冲浒 | 厦门市首创君合专利事务所有限公司; 厦门钨业股份有限公司 | 厦门市首创君合专利事务所有限公司 | 本发明公开了一种基于湿度调节的烧结Nd-Fe-B系磁铁的制作方法,是在制造烧结磁铁中氧含量为2500ppm以下的Nd-Fe-B系烧结磁铁的工序中,在用惰性气体密闭的空间下进行磁场中成形的工序中,将惰性气体气氛的相对湿度控制在10%~80%。该方法通过对完全密闭环境中惰性气体气氛的湿度进行特殊设定,能够有效消除Nd-Fe-B系磁铁烧结后易频繁发生破裂、缺角、裂纹等不良问题。
551 | 利用萃取吸收在钨冶炼中治理氨氮的方法 | CN102923805A | 发明专利 | 有效-授权 | 2012-11-01 | 2013-02-13 | C02F1/26(2006.01)I;B01D53/18(2006.01)I;C02F101/16(2006.01)N;C02F103/16(2006.01)N | 黄文璞;孟笑 | 厦门市新华专利商标代理有限公司; 厦门钨业股份有限公司 | 厦门市新华专利商标代理有限公司 | 本发明公开一种利用萃取吸收在钨冶炼中治理氨氮的方法。先萃取:将蒸发回收的稀氨水加入有机相萃取剂进行萃取铵根离子NH4+,氨水中的游离水和氢氧根离子进入萃余液水相中;再反萃:在萃取后的有机相中加入工业浓盐酸,反萃后重相为氯化铵,在底部;轻相含P507有机相经洗涤后进入下一周期循环萃取使用;反萃液氯化铵溶液进行氨吸收;氨水浓度110g/l返回钨冶炼离交流程当解析剂;最后洗涤:在反萃后的有机相中加入无盐水,确保有机相残余的氯化铵尽可能排出,洗后液为氯化氨溶液,连同上一步反萃液一起进入氨吸收,洗涤后的有机相萃取剂P507进入下一周期循环使用。此方法进一步提高氨氮回收率,改善工作环境和降低生产成本。
552 | 一种过化学计量比低成本贮氢合金及其制备方法和应用 | CN101572311 | 发明专利 | 有效-授权 | 2008-08-09 | 2013-02-06 | H01M4/38 | 蒋义淳,杨金洪,张永健,丁祥海,陈永刚,陈跃辉,林玉麟,周燕 | 厦门市新华专利商标代理有限公司; 厦门钨业股份有限公司 | 厦门市新华专利商标代理有限公司 | 本发明公开了一种过化学计量比低成本贮氢合金及其制备方法和应用,属于贮氢合金领域,配方通式是RENiaCobMncAldCueFef,其中RE由La、Ce、Pr、Nd、Y等稀土类元素中的一种或一种以上组成,此外还满足3.55≤a≤4.45,0≤b≤0.3,0.6≤c≤1.2,0≤d≤0.2,0≤e≤0.65,0≤f≤0.45,5.6≤a+b+c+d+e+f≤6.0的条件,本发明所提供的配方大幅度降低了通常商业化贮氢合金中必不可少的贵重金属钴,甚至可以不含钴,从而达到降低成本的目的。本发明通过控制合金的微结构,使合金保持有比较好的容量、寿命特性。
553 | 一种过化学计量比贮氢合金及其制备方法和应用 | CN101572311B | 发明授权 | 有效-授权 | 2008-08-09 | 2013-02-06 | H01M4/38(2006.01)I;C22C19/03(2006.01)I;C22F1/10(2006.01)I;C22F1/00(2006.01)I;C22C1/02(2006.01)I | 蒋义淳;杨金洪;张永健;丁祥海;陈永刚;陈跃辉;林玉麟;周燕 | 厦门市新华专利商标代理有限公司; 厦门钨业股份有限公司 | 厦门市新华专利商标代理有限公司 | 本发明公开了一种过化学计量比贮氢合金及其制备方法和应用,属于贮氢合金领域,配方通式是RENiaCobMncAldCueFef,其中RE由La、Ce、Pr、Nd、Y等稀土类元素中的一种或一种以上组成,此外还满足3.55≤a≤4.45,0≤b≤0.3,0.6≤c≤1.2,0≤d≤0.2,0≤e≤0.65,0≤f≤0.45,5.6≤a+b+c+d+e+f≤6.0的条件,本发明所提供的配方大幅度降低了通常商业化贮氢合金中必不可少的贵重金属钴,甚至可以不含钴,从而达到降低成本的目的。本发明通过控制合金的微结构,使合金保持有比较好的容量、寿命特性。
554 | 一种具有超高容量特性的低成本AB5型贮氢合金及其制法和应用 | CN102888539A | 发明专利 | 有效-授权 | 2012-10-25 | 2013-01-23 | C22C19/05(2006.01)I;C01B3/00(2006.01)I;H01M4/38(2006.01)I | 张鹏;杨金洪;钱文连;姜龙;林振 | 厦门市新华专利商标代理有限公司; 厦门钨业股份有限公司 | 厦门市新华专利商标代理有限公司 | 本发明公开一种具有超高容量特性的低成本AB5型贮氢合金,该贮氢合金具有LaaCe1-a-bMgbNicCodMneAlf,式中,a、b、c、d、e、f表示摩尔比,其数值范围为:0.65≤a≤0.78,0≤b≤0.04,3.6≤c≤3.8,0.65≤d≤0.78,0.35≤e≤0.45,0.15≤f≤0.2,4.9≤c+d+e+f≤5.15。本发明还公开了该贮氢合金的制法及在镍氢电池中的应用。本发明可以降低贮氢合金成本,并获得容量高于传统AB5型贮氢合金的超高容量(容量≥355mAh/g)贮氢合金,实现了稀土资源的平衡利用。
555 | 一种电池内压在线测量系统 | CN202676352U | 实用新型 | 终止-专利权的主动放弃 | 2012-05-31 | 2013-01-16 | G01L7/00(2006.01)I | 张天明;郭善永;魏丽英 | 厦门南强之路专利事务所; 厦门钨业股份有限公司 | 厦门南强之路专利事务所 | 一种电池内压在线测量系统,涉及一种电池参数测量设备。设有电池夹具、电池头夹具、电池正极螺钉、百分表、百分表固定螺钉和电池固定螺钉。电池夹具内用于装入被测电池,所述电池正极螺钉固定在电池头夹具的中心接口并顶住电池正极安全帽,电池正极螺钉与电池头夹具之间设有绝缘层;百分表插入电池夹具内并与被测电池的底部接触,百分表固定螺钉穿入电池夹具将百分表固定;电池正极螺钉和电池固定螺钉分别作为电池的正极和负极。测定的内压值可以超过电池的安全压力,达到电池的平衡压力。更为牢固,承受力大,在进行压力—形变曲线测量时,气体压力可以达到4.5MPa,满足测量安全压力以上的内压所需。
556 | 一种低自放电贮氢合金及其制备方法 | CN102181751B | 发明授权 | 有效-授权 | 2011-01-28 | 2013-01-09 | C22C19/03(2006.01)I;H01M4/38(2006.01)I | 陈跃辉;杨金洪;钱文连;张永健;蒋义淳;陈永刚;张鹏;林建雄 | 厦门南强之路专利事务所; 厦门钨业股份有限公司 | 厦门南强之路专利事务所 | 一种低自放电贮氢合金及其制备方法,涉及一种贮氢合金。提供一种荷电保持率高,且具有良好活化性能、高放电容量和寿命的低自放电贮氢合金及其制备方法。合金为AB5型合金,通式为Laa,Ce1-aNibCocMndAle,式中,贮氢部分元素只含La,Ce合金两种合金,a、b、c、d、e表示摩尔比,其数值范围为0.81≤a≤0.85,3.72≤b≤3.92,0.58≤c≤0.72,0.3≤d≤0.4,0.15≤e≤0.25,4.9≤b+c+d+e≤5.1。在惰性气体保护下,将符合所述低自放电贮氢合金的通式为Laa,Ce1-aNibCocMndAle的原料熔炼后,采用凝固方法进行冷却,得低自放电贮氢合金。
557 | 一种聚晶金刚石砂轮修整器及其制作方法 | CN102862122A | 发明专利 | 视为撤回 | 2012-05-08 | 2013-01-09 | B24B53/06(2006.01)I;B23P15/28(2006.01)I | 张·格瑞斯·丽颖;黄勇;吴冲浒;文晓;董伟;毕忠;张太全;王少武 | 厦门市首创君合专利事务所有限公司; 厦门钨业股份有限公司 | 厦门市首创君合专利事务所有限公司 | 本发明公开了一种聚晶金刚石砂轮修整器及其制作方法,该修整器包括聚晶金刚石复合片和杆状基体,杆状基体的一端设有线切割成形方式形成的开槽,所述聚晶金刚石复合片的厚度尺寸与所述开槽的深度尺寸相适配,所述聚晶金刚石复合片的形状尺寸与所述开槽的形状尺寸相适配,且聚晶金刚石复合片的形状是采用激光切割方式切割而成,所述聚晶金刚石复合片配合在杆状基体的开槽中,并采用焊接方式使聚晶金刚石复合片固定在杆状基体的开槽中。本发明通过将聚晶金刚石复合片焊接在刀杆的方式来制成砂轮修整器,具有制作简单,制作成本低,尺寸与形状变化容易,耐磨性好,使用寿命长的特点。
558 | 一种烧结钕-铁-硼磁铁的制作方法及其装置 | CN102842418A | 发明专利 | 有效-授权 | 2012-09-12 | 2012-12-26 | H01F41/02(2006.01)I;H01F1/057(2006.01)I;H01F7/02(2006.01)I;B22F9/04(2006.01)I | 永田浩;吴冲浒 | 厦门市首创君合专利事务所有限公司; 厦门钨业股份有限公司 | 厦门市首创君合专利事务所有限公司 | 本发明公开了一种烧结钕-铁-硼磁铁的制作方法及其装置,该方法是在制造烧结磁铁中氧含量为2500ppm以下的Nd-Fe-B系烧结磁铁的工序中,在粉碎中的惰性气体中的氧含量为1000ppm以下的条件下进行粉碎的工序中,去除分级步骤,使原来被分离出来的超细粉继续混合在成品粉碎粉中,一同进入后续的加工工序。该方法可使后续的烧结工序不易发生异常晶粒成长(AGG),并具有简化工序和降低制作成本的特点。
559 | 烧结钕-铁-硼磁铁的制作方法及其装置 | CN102842419A | 发明专利 | 有效-授权 | 2012-09-12 | 2012-12-26 | H01F41/02(2006.01)I;H01F1/057(2006.01)I;H01F7/02(2006.01)I;B22F9/04(2006.01)I | 永田浩;吴冲浒 | 厦门市首创君合专利事务所有限公司; 厦门钨业股份有限公司 | 厦门市首创君合专利事务所有限公司 | 本发明公开了一种烧结钕-铁-硼磁铁的制作方法及其装置,该方法是在制造烧结磁铁中氧含量为2500ppm以下的Nd-Fe-B系烧结磁铁的工序中,在粉碎中的惰性气体中的氧含量为1000ppm以下的条件下进行粉碎的工序中,在分级步骤之后,增加混合步骤将原来已分离出来的超细粉重新混合到成品粉碎粉中,一同进入后续的加工工序。该方法可使后续的烧结工序不易发生异常晶粒成长(AGG),此外还可节约宝贵的稀土,以及通过节省材料使得在价格定价方面极具竞争力。
560 | 一种超硬数控刀片加工专用夹具 | CN202571876U | 实用新型 | 终止 | 2012-04-19 | 2012-12-05 | B23Q3/00(2006.01)I | 张·格瑞斯·丽颖;张云峰;吴冲浒;文晓;宋亮;王少武;苏连发;黄勇 | 厦门市首创君合专利事务所有限公司; 厦门钨业股份有限公司 | 厦门市首创君合专利事务所有限公司 | 本实用新型公开了一种超硬数控刀片加工专用夹具,包括一底座、一压板、一垫板和若干螺钉;垫板的一端端部设有一用于水平夹持数控刀片的夹口,该垫板采用螺钉锁固于底座的顶面;压板的一端底部设有用于压紧数控刀片的抵压面,该压板采用螺钉锁固于垫板的顶端,且该压板的抵压面配合于垫板的夹口的上方。本实用新型采用上述结构后,能够对超硬数控刀片的四个刀面进行夹持,使超硬数控刀片在加工过程中不会发生移位,因而能够保证其加工精度,特别是保证其开槽的精度,进而有利于延长超硬数控刀片的使用寿命。
561 | 一种超硬材料刀具的柔性钝化装置 | CN202572024U | 实用新型 | 终止 | 2012-04-19 | 2012-12-05 | B24B3/00(2006.01)I | 张·格瑞斯·丽颖;董伟;吴冲浒;文晓;谢德平;宋亮;张云峰;毕忠 | 厦门市首创君合专利事务所有限公司; 厦门钨业股份有限公司 | 厦门市首创君合专利事务所有限公司 | 本实用新型专利公开了一种超硬材料刀具的柔性钝化装置,包括底座、液压升降部件、支撑件、主轴、升降台、钝化容器、伺服电机、涡轮浆、主轴电机、夹具和控制器;钝化容器固定在升降台上并内装有水基钝化介质,由伺服电机驱动的涡轮浆装在钝化容器的底部;液压升降部件安装在底座上并与升降台连接;支撑件固定在底座上,由主轴电机驱动的主轴安装在支撑件上;夹具固定在主轴末端;控制器使伺服电机和主轴电机转动方向相反。利用该装置对超硬材料刀具特别是如单晶金刚石刀具之类进行刃口钝化处理,能够制造出高精尖产品和提高刀具的使用寿命,同时,对于装置本身具有制造成本低,容易操作,刃口钝化效果好、钝化介质更换容易和不产生易损件的特点。
562 | 一种尖晶石或层状结构锂离子电池正极材料液相制备方法 | CN102769137A | 发明专利 | 视为撤回 | 2012-08-02 | 2012-11-07 | H01M4/62(2006.01)I;H01M4/48(2010.01)I | 宋阜;林建雄 | 厦门市新华专利商标代理有限公司; 厦门钨业股份有限公司 | 厦门市新华专利商标代理有限公司 | 本发明公开一种尖晶石或层状结构锂离子电池正极材料液相制备方法。将CO2气体通入锂化合物、金属M化合物、掺杂元素M’化合物的混合溶液。Li、M、M’与CO2在溶液中发生系列化学反应,合成球形Li-MM’-O氧化物前驱体,最后经热处理得到尖晶石或层状结构的球形锂离子电池正极材料。本发明实现了Li、M、M’在原子级水平的均匀混合,并且可以通过调整各元素的摩尔浓度和反应温度、热处理温度和时间等工艺参数,控制生成产物为球形(1)尖晶石结构的LiM2-XM’X+ZO4-Z;或(2)层状结构的LiM1-XM’X+ZO2-Z;或(3)层状富锂的Li1+X(M1-YMY’)1-X+ZO2-Z。本发明简化流程,提高效率,优化材料性能。
563 | 一种水作为湿磨介质制备硬质合金混合料的方法 | CN102732741A | 发明专利 | 驳回 | 2011-04-01 | 2012-10-17 | C22C1/05(2006.01)I;C22C29/08(2006.01)I;B22F9/04(2006.01)I | 吴冲浒;文晓;肖满斗;李玲艳;杨跃;李文强;王海峰 | 厦门市新华专利商标代理有限公司; 厦门钨业股份有限公司 | 厦门市新华专利商标代理有限公司 | 本发明公开一种水作为湿磨介质制备硬质合金混合料的方法,以去离子水为湿磨介质,每公斤硬质合金原料添加150-300ml去离子水,并加入占硬质合金原料总重量0.1%-2%的抗氧化剂,制成湿磨体系,再按常规加入成型剂,经滚动球磨、喷雾干燥工艺,制备成硬质合金混合料。本发明可以消除生产的安全隐患,减小环境污染,降低生产成本。
564 | 一种高塑性、易排除挤压成型剂 | CN102728837A | 发明专利 | 有效-授权 | 2011-04-06 | 2012-10-17 | B22F3/20(2006.01)I | 吴冲浒;文晓;肖满斗;孙宝琦;谢海唯;项忠楠;郑爱钦;谢颖 | 厦门市新华专利商标代理有限公司; 厦门钨业股份有限公司 | 厦门市新华专利商标代理有限公司 | 本发明公开一种高塑性、易排除挤压成型剂,按重量百分比由下列原料配制而成:聚乙烯醇缩丁醛(PVB)10-20%,丁基卡必醇(二乙二醇丁醚)60-70%,椰油酸(乙托敏)1-5%,DBP(邻苯二甲酸二丁酯)1-5%,石蜡10-15%。本发明可使压坯具有相当好的强度与塑性,提高产品合格率和缩短挤压产品生产周期。
565 | 一种应用于XRD小角散射测试的粉末分散载体及试片 | CN102735702A | 发明专利 | 驳回 | 2011-04-11 | 2012-10-17 | G01N23/201(2006.01)I;G01N1/38(2006.01)I | 江嘉鹭;肖满斗;吴冲浒;文晓;陈栋玭;朱桂容 | 厦门市新华专利商标代理有限公司; 厦门钨业股份有限公司 | 厦门市新华专利商标代理有限公司 | 本发明公开一种应用于XRD小角散射测试的粉末分散载体,由市面上常见的普通水溶性胶水和乙醇配比混合而成,二者重量比大约在5∶1-10∶1的范围内。本发明还公开一种应用于XRD小角散射测试的试片,于烧杯中称取粉末,加入乙醇没过粉末,并用超声设备超声3分钟进行分散,再加入分散载体,搅拌均匀后,平铺于不锈钢板上,自然晾干,即得平整可测试片。本发明较现有方法,材料容易采购,价格低廉,节约测试成本,使用安全,无毒无害,原有方法制得的试片硬且易开裂,不利装样;此方法制得的试片柔软易装样,易保存。
566 | 一种(Ti,Mo,W(Ta,Nb))(C,N)固溶体粉末的制备方法 | CN102719720A | 发明专利 | 有效-授权 | 2011-03-29 | 2012-10-10 | C22C29/04(2006.01)I;C22C1/04(2006.01)I | 马丽丽;吴冲浒;文晓;肖满斗;何旭东;吴飞龙;朱桂容;程登峰;肖伟 | 厦门市新华专利商标代理有限公司; 厦门钨业股份有限公司 | 厦门市新华专利商标代理有限公司 | 本发明公开一种(Ti,Mo,W(Ta,Nb))(C,N)固溶体粉末的制备方法。先根据所需固溶体成分,分别称取Mo2C,WC或WC/TiC,TaC或TaNbC,TiO2以及炭黑粉末,并预处理;然后将经预处理后的原料混合物料浆干燥,制得粒度约为1mm的混合料粒子;再将已制粒的混合料粒子继续真空干燥,待混合料完全干燥后,取出待用;最后将制粒好的混合料转入到真空反应器中,于1400~1500℃条件下,在N2气氛下反应制备固溶体粉末。本发明不仅能够实现根据金属陶瓷成分需要来调配设计固溶体成分,同时所制得的固溶体具有较高的纯度,低氧含量(O%≤0.1%),C/N比可控的特征。
567 | 压坯破碎法制备高分散均匀性CBN/Dia油石的方法 | CN102717344A | 发明专利 | 有效-授权 | 2011-03-29 | 2012-10-10 | B24D15/00(2006.01)I;B28B3/00(2006.01)I;B07B1/00(2006.01)I | 吴冲浒;鲁攀;谢海唯;肖满斗;刘丹妮;文晓 | 厦门市新华专利商标代理有限公司; 厦门钨业股份有限公司 | 厦门市新华专利商标代理有限公司 | 本发明公开一种压坯破碎法制备高分散均匀性CBN/Dia油石的方法,先将金属粉末与CBN/Dia超硬颗粒已初步混合的油石磨料压制成块,获得压坯;再将压坯打碎成小块;最后,通过的筛网,将聚集的超硬颗粒团粒过滤打开,筛下物是表面或侧面包裹金属粉末的超硬颗粒,即分散均匀的CBN/Dia油石。本发明未使用复杂设备或手段,仅使用油石生产中的普通压机及普通不锈钢筛网,即可简单快捷地实现CBN/Dia等超硬颗粒的均匀分散,分散效果显著,且分散均匀的同时能够得到满足压制使用的粒料。
568 | 水基硬质合金混合料用石蜡基复配成型剂 | CN102717061A | 发明专利 | 驳回 | 2011-03-29 | 2012-10-10 | B22F1/00(2006.01)I;C22C1/04(2006.01)I;C22C29/08(2006.01)I | 李玲艳;吴冲浒;王海峰;肖满斗;文晓;杨跃;李文强 | 厦门市新华专利商标代理有限公司; 厦门钨业股份有限公司 | 厦门市新华专利商标代理有限公司 | 本发明公开一种水基硬质合金混合料用石蜡基复配成型剂,由以下原料按重量百分比配制而成:石蜡40~60%;乳化剂2~10%;水余量。本发明具有易分散于水中,与料粒易混合均匀,制备的混合料氧含量低,混合料粒子软硬适中,压制性能良好,压坯强度高,使用方便,工艺稳定、无毒、无刺激性、易脱除、无残留的特点,更适合水基硬质合金混合料生产。
569 | 粉末压坯密度均匀性的表征方法 | CN102721629A | 发明专利 | 驳回 | 2011-03-29 | 2012-10-10 | G01N9/12(2006.01)I | 吴冲浒;肖满斗;郑爱钦;谢海唯;项忠楠;谢颖;黄华 | 厦门市新华专利商标代理有限公司; 厦门钨业股份有限公司 | 厦门市新华专利商标代理有限公司 | 本发明公开一种粉末压坯密度均匀性的表征方法,利用磁铁将检测针垂直固定于压力试验机的上冲底座上,将压坯置放于下冲底座上,当压力试验机缓慢施加至一固定力时,检测针进入压坯内部一定深度便停止,同时显示出针尖进入压坯内部的距离,检测受固定力作用时针尖在压坯不同部位的进入深度值,即得出压坯不同部位的密度差异值,由此表征压坯密度均匀性。本发明测试方法简单,测试设备简便,测试结果准确性高;实验步骤简化、操作简单;测试成本低;适用于定性表征同一压坯不同部位存在的密度差异。
570 | 一种高均匀性碳氮化钛粉末制备方法 | CN102718214A | 发明专利 | 驳回 | 2011-03-29 | 2012-10-10 | C01B31/30(2006.01)I;C01B21/082(2006.01)I | 马丽丽;吴冲浒;文晓;肖满斗;何旭东;吴飞龙;朱桂容;程登峰;肖伟 | 厦门市新华专利商标代理有限公司; 厦门钨业股份有限公司 | 厦门市新华专利商标代理有限公司 | 本发明公开一种高均匀性Ti(C,N)粉末制备方法,先根据所制备的Ti(C,N)粉末的C/N比,分别称取TiO2和碳黑粉末;再对原料进行预处理;然后,经预处理后的原料混合物在80~100℃下干燥,待混合料达到半干状态时取出擦筛,制得粒度约为1mm的混合料粒子;再将已制粒的混合料粒子完全干燥后,取出待用;将制好的混合料转入真空反应器中,在1450~1550℃条件下,在N2气氛中进行Ti(C,N)粉末的反应制备。在过程中,通过控制炉内的N2气氛压力可以实现不同C/N比的Ti(C,N)粉末的生产。本方法实现了粉末的均匀反应,制得高纯度,碳氮可控的Ti(C,N)粉末。
571 | 多孔材料密度检测方法 | CN102721627A | 发明专利 | 驳回 | 2011-03-29 | 2012-10-10 | G01N9/02(2006.01)I | 吴冲浒;谢海唯;肖满斗;刘丹妮;鲁攀;文晓 | 厦门市新华专利商标代理有限公司; 厦门钨业股份有限公司 | 厦门市新华专利商标代理有限公司 | 本发明公开一种多孔材料密度检测方法,将固体石蜡融化后,将洗净烘干已称重的样品放入石蜡液中,使样品表面包覆一层石蜡膜且膜内无气泡,取出冷却待表面蜡膜凝固后使用排水法测出蜡封后样品密度,之后代入以下公式m样品/(M总/ρ总-m蜡/ρ蜡),计算结果得到样品密度。采用上述方案后,本发明使用融化的石蜡作为防水膜,排除多孔材料吸水造成的密度测量误差;同时,密度的计算方法排除了石蜡膜密度对材料密度测算值的影响,对异型件,细小件同样适用。
572 | 水基硬质合金混合料用PEG基复配成型剂 | CN102719689A | 发明专利 | 驳回 | 2011-03-29 | 2012-10-10 | C22C1/04(2006.01)I;B22F1/00(2006.01)I | 李玲艳;吴冲浒;李文强;肖满斗;文晓;杨跃;王海峰 | 厦门市新华专利商标代理有限公司; 厦门钨业股份有限公司 | 厦门市新华专利商标代理有限公司 | 本发明公开一种水基硬质合金混合料用PEG基复配成型剂,各原料所占硬质合金总重的百分比如下:PEG1%~4%;消泡剂0.01%~0.1%;抗氧化剂0.1%~2%。此PEG基复配成型剂具有易溶于水,与料粒易混合均匀,易实现喷雾干燥,制备的混合料氧含量低,混合料粒子近球形、软硬适中,压制性能良好,压坯强度高,使用方便,工艺稳定、无毒、无刺激性、易脱除、无残留的特点,更适合水基硬质合金混合料生产。
573 | 一种高粘性挤压成型剂 | CN102719690A | 发明专利 | 有效-授权 | 2011-03-30 | 2012-10-10 | C22C1/04(2006.01)I | 吴冲浒;文晓;肖满斗;孙宝琦;谢海唯;项忠楠;郑爱钦;谢颖 | 厦门市新华专利商标代理有限公司; 厦门钨业股份有限公司 | 厦门市新华专利商标代理有限公司 | 本发明公开一种高粘性挤压成型剂,按重量百分比由下列原料配制而成:松香改性树脂15-20%,58号石蜡10-15%,43号石蜡20-25%,石蜡油25-30%,邻苯二甲酸二丁酯(DBP)5-10%,椰油胺1-5%,油酸酰胺5-10%。本发明可防止挤压棒坯在快速干燥过程中开裂,保证挤压后的棒坯具有较好的维形性能,提高产品合格率。
574 | 焊接强度检测方法 | CN102706745A | 发明专利 | 有效-授权 | 2011-03-28 | 2012-10-03 | G01N3/08(2006.01)I | 吴冲浒;谢海唯;鲁攀;文晓;刘丹妮 | 厦门市新华专利商标代理有限公司; 厦门钨业股份有限公司 | 厦门市新华专利商标代理有限公司 | 本发明公开一种焊接强度检测方法,其步骤是:准备焊接工件并测量计算焊接面积S0;准备可准确显示压力值变化的设备;在工件的焊接处,由可准确显示压力值变化的设备,沿与焊接端面平行的方向对焊接处施加稳定增加的压力,并记录开始突然减小时的压力值F;由公式f=F/2S0计算焊接强度f;检测结束后检查焊接面,如果焊接存在致命缺陷则结果无效,否则结果有效。本发明是使用三点抗弯方法测量剪切强度来表征焊接强度,测量试验能够真实模拟工件工作的实际工况,能够准确简洁方便的计算出焊接强度,对实验工件形状无特殊要求,也无需指定特殊设备,便于快捷准备,应用范围广。
575 | 挤压成型过程中粉末宏观流动表征方法及所用设备 | CN102706773A | 发明专利 | 驳回 | 2011-03-28 | 2012-10-03 | G01N11/00(2006.01)I | 吴冲浒;肖满斗;文晓;项忠楠;谢颖;谢海唯;郑爱钦 | 厦门市新华专利商标代理有限公司; 厦门钨业股份有限公司 | 厦门市新华专利商标代理有限公司 | 本发明公开一种挤压成型过程中粉末宏观流动表征方法。准备挤压模拟机:挤压嘴和活塞安装在料筒的下段和上段,挤压嘴和活塞之间为粉末原料腔;粉末原料准备:在粉末原料腔底层铺上主体粉末,再加入辅助粉末,循环添加多次,各层的主体粉末重量相同,各层辅助粉末重量相同;挤压坯体制备:通过压制设备挤出料筒内一定量粉末,且余料足够表征粉末流动规律;取出料筒内压坯;取压坯剖开,由其剖面便可观察到主体粉末及辅助粉末的流动状态曲线,表示主体粉末的宏观流动特性。本发明通过示踪法表征出挤压过程中粉末在挤压料缸中的运动轨迹及流动特性,为研究棒坯心部较棒坯边缘凸出,挤出异型材易出现裂纹,大尺寸压坯干燥后产生径向裂纹等问题提供依据。
576 | 模压成型过程中粉末宏观流动表征方法 | CN102706774A | 发明专利 | 驳回 | 2011-03-28 | 2012-10-03 | G01N11/00(2006.01)I | 吴冲浒;肖满斗;郑爱钦;谢海唯;项忠楠;谢颖;张有明 | 厦门市新华专利商标代理有限公司; 厦门钨业股份有限公司 | 厦门市新华专利商标代理有限公司 | 本发明公开一种模压成型过程中粉末宏观流动表征方法,其步骤是:先准备模具;再准备粉末原料,将主体粉末与示踪粉末重复依次填充,直至模腔内装满;制备压坯,进行压制、脱模,取出压坯;观察结果:由压坯的表面及剖面便可观察到示踪粉末的流动状态,表现出压制过程中主体粉末的宏观流动规律。本发明通过示踪法形象地表征出模压过程中粉末受冲头挤压后的运动轨迹及流动特性。本发明操作灵活方便,快速有效,少量粉末即可进行实验。
577 | 电池内压在线测量系统 | CN102706507A | 发明专利 | 驳回 | 2012-05-31 | 2012-10-03 | G01L7/00(2006.01)I | 张天明;郭善永;魏丽英 | 厦门南强之路专利事务所; 厦门钨业股份有限公司 | 厦门南强之路专利事务所 | 电池内压在线测量系统,涉及一种电池参数测量设备。设有电池夹具、电池头夹具、电池正极螺钉、百分表、百分表固定螺钉和电池固定螺钉。电池夹具内用于装入被测电池,所述电池正极螺钉固定在电池头夹具的中心接口并顶住电池正极安全帽,电池正极螺钉与电池头夹具之间设有绝缘层;百分表插入电池夹具内并与被测电池的底部接触,百分表固定螺钉穿入电池夹具将百分表固定;电池正极螺钉和电池固定螺钉分别作为电池的正极和负极。测定的内压值可以超过电池的安全压力,达到电池的平衡压力。更为牢固,承受力大,在进行压力—形变曲线测量时,气体压力可以达到4.5MPa,满足测量安全压力以上的内压所需。
578 | 一种含Cu稀土系AB5型储氢合金及其制备方法 | CN102703764A | 发明专利 | 驳回 | 2012-05-31 | 2012-10-03 | C22C19/03(2006.01)I;C22C1/00(2006.01)I;C01B3/00(2006.01)I | 林建雄;杨金洪;钱文连;张永健;蒋义淳;张鹏;陈跃辉 | 厦门南强之路专利事务所; 厦门钨业股份有限公司 | 厦门南强之路专利事务所 | 一种含Cu稀土系AB5型储氢合金及其制备方法,涉及一种储氢合金。提供一种可使合金实现低成本、较高容量与长寿命的含Cu稀土系AB5型储氢合金及其制备方法与应用。所述含Cu稀土系AB5型储氢合金的通式为:MlNiaCobMncAldCue。在保护气体下,经过预处理的原料,通过感应熔炼形成合金,并通过快速冷却方式凝固成片状,再进行热处理,得到含Cu稀土系AB5型储氢合金。所得到的含Cu稀土系AB5型储氢合金是热处理态含Cu稀土系AB5型储氢合金薄片,所述薄片的厚度可为0.1~0.3mm。所述含Cu稀土系AB5型储氢合金可在制备镍氢电池负极材料中应用。
579 | 一种聚晶金刚石中心钻 | CN202461617U | 实用新型 | 终止 | 2012-02-22 | 2012-10-03 | B23B51/00(2006.01)I | 张·格瑞斯·丽颖;吴冲浒;肖满斗;王少武;宋亮;张云峰;董伟 | 厦门市首创君合专利事务所有限公司; 厦门钨业股份有限公司 | 厦门市首创君合专利事务所有限公司 | 本实用新型专利公开了一种聚晶金刚石中心钻,包括材质为硬质合金的圆形棒;圆形棒的一头设为圆锥体;在圆锥体处由端头向里并延伸至圆形棒的圆柱面处设有排屑槽;该排屑槽由两面槽壁构成,其中第一槽壁设为平面,第二槽壁设为弧形面,且第一槽壁与第二槽壁之间一体相接;在第一槽壁处还设有刀片槽,该刀片槽也由两面槽壁构成,其中第一刀槽壁设为平面,第二刀槽壁设为弧形面,且第一刀槽壁与第二刀槽壁之间一体垂直相接;刀片槽的第一刀槽壁与排屑槽的第一槽壁相平行;在刀片槽中固接有聚晶金刚石刀片。该结构中心钻用来加工硬质合金杆状刀具在外形加工时所需要的中心孔,相比较于电火花加工中心孔,具有加工效率高、加工精度高、省时、省电的特点。
580 | 一种超硬材料刀具的柔性钝化处理方法及其柔性钝化装置 | CN102658507A | 发明专利 | 终止 | 2012-04-19 | 2012-09-12 | B24B3/00(2006.01)I | 张·格瑞斯·丽颖;董伟;吴冲浒;文晓;谢德平;宋亮;张云峰;毕忠 | 厦门市首创君合专利事务所有限公司; 厦门钨业股份有限公司 | 厦门市首创君合专利事务所有限公司 | 本发明公开了一种超硬材料刀具的柔性钝化处理方法及其柔性钝化装置,该方法是将超硬度或高硬度磨料按照预先设定的比例与水相混合形成水基钝化介质并放置在一个容器中,在该容器中装有涡轮浆,由涡轮浆带动容器中的水基钝化介质朝着一个方向旋转;用夹具将超硬材料刀具夹好,并将超硬材料刀具的刃口浸入容器的水基钝化介质中,同时让夹具带动超硬材料刀具在水基钝化介质中旋转,且夹具和超硬材料刀具的转动方向与水基钝化介质的旋转主向相反,由水基钝化介质相对于超硬材料刀具的逆旋转所形成的摩擦来实现对超硬材料刀具的柔性钝化处理。通过该方法能够有效解决现有技术中所存在的对超硬材料刀具进行钝化处理时的问题,并具有简单、容易实现的特点。
581 | 一种超硬材料高耐磨精密支撑架/块的制作方法 | CN102658605A | 发明专利 | 终止 | 2012-05-02 | 2012-09-12 | B28D1/22(2006.01)I;B24B7/22(2006.01)I;B24B9/06(2006.01)I;B32B37/12(2006.01)I | 张·格瑞斯·丽颖;宋亮;吴冲浒;李辉军;文晓;苏连发;周思源;石磊 | 厦门市首创君合专利事务所有限公司; 厦门钨业股份有限公司 | 厦门市首创君合专利事务所有限公司 | 本发明公开了一种超硬材料高耐磨精密支撑架/块的制作方法,包括选取金刚石复合片,切割成一定形状尺寸,将金刚石复合片磨削到合适的厚度,对金刚石复合片进行倒角刃磨处理,将金刚石复合片用高粘度厌氧型结构胶粘接在支撑基体的固定面上,并施加200克以上的瞬时压力,经24小时的自然干燥后,使金刚石复合片固定在支撑基体上。该方法通过对超硬材料的选择、磨削处理以及超硬材料与支撑基体固定方式的改变,使得制成的支撑架/块具有高耐磨性、高精度和高强度的特点,并具有工艺简单、易实现和制作成本低的优势。
582 | 一种低温动力型镍氢电池用储氢合金 | CN102644007A | 发明专利 | 有效-授权 | 2012-05-10 | 2012-08-22 | C22C19/03(2006.01)I;H01M4/38(2006.01)I | 林建雄;杨金洪;钱文连;张永健;蒋义淳;张鹏;陈跃辉 | 厦门市新华专利商标代理有限公司; 厦门钨业股份有限公司 | 厦门市新华专利商标代理有限公司 | 本发明公开一种低温动力型镍氢电池用储氢合金,其合金通式为:MlNiaCobMncAld,式中,a、b、c、d表示摩尔比,其数值范围为:3.9≤a≤4.8,0.3≤b≤0.6,0<c≤0.1,0.1≤d≤0.4,5.0≤a+b+c+d≤5.3;Ml是由La和选自Ce、Pr、Nd、Sm、Gd、Dy、Y、Zr元素中的至少1种组成,其中La含量在Ml中占到40~80wt%,相应La在合金中含量占10~26wt%。本发明合金具有优异的低温性能及较高的放电电压,同时,合金组成中Mn含量较低,具有较为良好的自放电性能。
583 | 一种Ti(C,N)中氮含量的分析方法 | CN102621176A | 发明专利 | 有效-授权 | 2011-01-27 | 2012-08-01 | G01N25/18(2006.01)I | 朱桂容;肖满斗;马丽丽;文晓;吴冲浒 | 厦门市新华专利商标代理有限公司; 厦门钨业股份有限公司 | 厦门市新华专利商标代理有限公司 | 本发明公开了一种Ti(C,N)中氮含量的分析方法,是在样品中按1:1比例加入N2释放剂钨粉,研磨均匀,对样品进行前处理后,采用惰气熔融-热导法测定。本发明解决了样品不预处理时用惰气熔融-热导法测定Ti(C,N)中氮含量时因氮释放不完全导致结果偏低及稳定性差的问题,提高分析结果准确度。本发明降低了分析结果RSD,由原来的不低于3.0%降低到了≤0.7%,极大地满足了科研和生产质量控制需求。
584 | 一种低温型纳米磷酸铁锂正极材料的制备方法 | CN102623701A | 发明专利 | 有效-授权 | 2012-01-13 | 2012-08-01 | H01M4/62(2006.01)I;H01M4/58(2010.01)I | 杨金洪;王耀南;章明;张文新;陈惠明 | 厦门市新华专利商标代理有限公司; 厦门钨业股份有限公司 | 厦门市新华专利商标代理有限公司 | 本发明公开一种低温型纳米磷酸铁锂正极材料的制备方法。将锂源化合物、三价铁源化合物、磷源化合物按比例加水混合,再加入掺杂金属离子氧化物和一次碳源混合,进行一次高能超细磨处理2-3小时,喷雾干燥得粉体过筛;粉体在惰性气氛中于300-500℃温度范围预处理2-10小时,冷却后加入二次碳源和水,搅拌,二次高能超细磨处理后,浆料喷雾干燥得球形粉体,过筛;将球形粉体进行气流粉碎,在惰性气氛中500-600℃处理6-30小时,再进行600-900℃高温热处理10-30小时,冷却后得到60~70nm低温型纳米磷酸铁锂正极材料,用作锂离子电池正极时,电池的低温放电性能优越。
585 | 低松比草酸钴工业生产方法 | CN101607885B | 发明授权 | 有效-授权 | 2008-11-20 | 2012-07-18 | C07C55/07(2006.01)I;C07C51/41(2006.01)I | 宋阜;刘会明;王彩云 | 厦门市新华专利商标代理有限公司; 厦门钨业股份有限公司 | 厦门市新华专利商标代理有限公司 | 本发明公开一种低松比草酸钴的工业生产方法,将草酸溶液加入预热好的钴盐溶液中,草酸过量1~20%,控制沉淀时间为1~30分钟;加料过程中需要在搅拌条件下进行,搅拌速度为20~200转/分;然后再用氨水调整终点pH至1.0~5.0,调整pH过程需要在搅拌条件下进行,过程控制在1~30分钟;pH调整到终点后陈化一段时间,控制在1~30分钟内,得到低松比草酸钴产品。本方法使草酸松比轻松达到0.20g/cm3以下,且易过滤洗涤,烘干后产品松散易过筛,操作简便,产量大,工艺流程简单。
586 | 一种保证仲钨酸铵结晶纯度并提高结晶率的方法 | CN102531061A | 发明专利 | 有效-授权 | 2010-12-21 | 2012-07-04 | C01G41/00(2006.01)I | 吴冲浒;马丽丽;文晓 | 厦门市新华专利商标代理有限公司; 厦门钨业股份有限公司 | 厦门市新华专利商标代理有限公司 | 本发明公开一种保证仲钨酸铵结晶纯度并提高结晶率的方法,将pH值不低于12、含Mo离子的钨酸铵溶液作为结晶料液,在真空搅拌式蒸发结晶器中进行仲钨酸铵的结晶,结晶之前调节溶液中的Cl-为过量,实现在APT结晶过程中充分抑制Mo析出的目的,不仅有利于高纯度APT产品的制备,同时也提高了料液的一次结晶率。本发明实现了在产品中Mo含量控制不高于2.0×10-5的条件下,APT的一次结晶率达到96%以上。通过这一方法制得的APT产品纯度高,具有规则的六面体形结晶形貌和良好的粒度分布。
587 | 一种低成本长寿命稀土镁基贮氢合金及其应用 | CN102383011A | 发明专利 | 有效-授权 | 2011-10-19 | 2012-03-21 | C22C23/00(2006.01)I;H01M4/38(2006.01)I;H01M4/24(2006.01)I | 张鹏;杨金洪;钱文连;张永健;蒋义淳 | 厦门市新华专利商标代理有限公司; 厦门钨业股份有限公司 | 厦门市新华专利商标代理有限公司 | 本发明公开一种低成本长寿命稀土镁基贮氢合金,该贮氢合金通式为LaaGdbMgcR1-a-b-cNin-d-eAldMe,式中R为除La、Gd外且包括Y的稀土元素、Zr、Ti和Ca元素中的至少一种,M为Fe、Mn、Zn、Cu、Co、V、Nb、Mo、Si元素中的至少一种,a、b、c、d、e、n表示摩尔比,其数值范围为:0.2≤a≤0.9,0<b≤0.3,0.05<c<0.15,0.05<d<0.15,0≤e≤0.1,3.2≤n≤3.55。发明的贮氢合金主相为Ce2Ni7型晶体结构,并且相含量大于86wt%,CaCu5型晶体结构相含量小于5wt%。本发明成本低,并且具有良好的放电容量和循环寿命。
588 | 一种废钨回收钨酸钠中除铬的方法 | CN101613129B | 发明授权 | 有效-授权 | 2008-11-20 | 2011-12-28 | C01G41/00(2006.01)I | 宋阜;苏志宏;朱桂容 | 厦门市新华专利商标代理有限公司; 厦门钨业股份有限公司 | 厦门市新华专利商标代理有限公司 | 本发明公开一种废钨回收钨酸钠中除铬的方法,废钨经过硝石熔炼浸出得到碱性粗钨酸钠溶液,在碱性条件,将钨酸钠溶液保温60~90℃,按10m3:10~50Kg比例加入适量沉淀剂,然后在搅拌条件进行加热保温发生沉淀反应,反应过程中保证钨酸钠溶液pH>8.0,搅拌保温2~10小时,最后通过过滤的方式过滤掉反应生成的铬渣沉淀,得到合格的高纯钨酸钠溶液。此方法操作简便,处理量大,工艺流程简单,除铬率高达99%以上,钨损失小于0.1%,投入成本低,适用工业化生产,可以有效地除掉钨酸钠溶液中的杂质元素铬,满足高品质的钨产品要求。
589 | 高振实球形三元正极材料前驱体制备方法 | CN102280619A | 发明专利 | 视为撤回 | 2011-07-08 | 2011-12-14 | H01M4/1391(2010.01)I | 宋阜;钱文连;马跃飞;曾雷英;杨金洪 | 厦门市新华专利商标代理有限公司; 厦门钨业股份有限公司 | 厦门市新华专利商标代理有限公司 | 本发明公开一种高振实球形三元正极材料前驱体制备方法,将镍盐、钴盐、锰盐与碱性水溶液、络合剂放在反应釜中,采用控制结晶法,稳定控制合成工艺参数,合成球形或类球形三元正极材料前驱体,化学式为NixCoyMnz(OH)2,0.5≤X≤1,0≤Y≤0.5,?0≤Z≤0.5,X+Y+Z=1,加碱调pH进行表面处理,洗涤干燥制得三元正极材料前驱体。本发明提高了三元正极材料加工性能、振实密度、克服材料容量和稳定性缺陷,通过控制前驱体形貌和粒径,达到控制三元正极材料的物化性能,提高材料稳定性。
590 | 高振实球形锰酸锂前驱体制备方法 | CN102267727A | 发明专利 | 有效-授权 | 2011-07-08 | 2011-12-07 | H01M4/1391(2010.01)I;C01G45/12(2006.01)I;B82Y40/00(2011.01)I | 马跃飞;杨金洪;宋阜;钱文连 | 厦门市新华专利商标代理有限公司; 厦门钨业股份有限公司 | 厦门市新华专利商标代理有限公司 | 本发明公开一种高振实球形锰酸锂前驱体制备方法,将锰盐溶液与碱性水溶液、沉淀剂在反应釜中,采用控制结晶法,稳定控制合成工艺参数,合成球形或类球形锰酸锂正极材料前驱体,化学式为MnCO3,加去离子水过滤,洗涤干燥制得锰酸锂正极材料前驱体,呈球形或类球形,粒度分布狭窄,D50为5~50μm,振实密度≥2.10g/cm3,Mn含量≥47.0%。本发明提高了锰酸锂正极材料加工性能、振实密度、克服材料容量和稳定性缺陷,通过控制前驱体形貌和粒径,达到控制锰酸锂正极材料的物化性能,提高材料稳定性。
591 | 一种三元材料的锂离子电池正极片及其制备方法 | CN101504978B | 发明授权 | 有效-授权 | 2009-03-19 | 2011-11-09 | H01M4/02(2006.01)I;H01M4/64(2006.01)I;H01M4/62(2006.01)I;H01M4/48(2006.01)I;H01M4/50(2006.01)I;H01M4/52(2006.01)I;H01M4/66(2006.01)I;H01M4/04(2006.01)I | 黄镇财;黄昌荣 | 厦门南强之路专利事务所; 厦门钨业股份有限公司 | 厦门南强之路专利事务所 | 一种三元材料的锂离子电池正极片及其制备方法,涉及一种锂离子电池。提供一种三元材料的锂离子电池正极片及其制备方法。所述三元材料的锂离子电池正极片设有集流体,在集流体正反两面涂布有导电层,所述导电层的组成及其按质量百分比的含量为:导电剂1%~5%,粘结剂3%~5%,余为正极活性物质。将粘结剂和有机溶剂搅拌至白色的粘结剂完全溶解,得透明胶体粘结剂静置,加入导电剂,搅拌得导电胶体;将正极活性物质加入导电胶体中,搅拌得浆料;将浆料搅拌,调节粘度,过筛待用;将集流体首先用碱液进行腐蚀处理,再水洗,烘干;将过筛的浆料均匀涂覆于集流体的正反两面,烘干,完成涂布,得三元材料的锂离子电池正极片。
592 | 一种多层次包覆多元复合磷酸铁锂正极材料的制备方法 | CN102185137A | 发明专利 | 驳回 | 2011-01-28 | 2011-09-14 | H01M4/1397(2010.01)I | 钱文连;王耀南;章明;陈惠明;杨金洪 | 厦门南强之路专利事务所; 厦门钨业股份有限公司 | 厦门南强之路专利事务所 | 一种多层次包覆多元复合磷酸铁锂正极材料的制备方法,涉及一种锂离子电池正极材料。将主原料Fe(OH)3、Li2CO3、NH4H2PO4和掺杂金属离子M的氧化物按照化学计量比加入到球磨机中,加入去离子水和锆球做研磨介质,球磨后,干燥,过筛;将干燥后的物料在氩气保护下煅烧;将煅烧后的一次烧结料过筛,加入高分子有机碳源进行第二次炭包覆,再加入去离子水,球磨后干燥;将所得物料在氩气氛围下烧结,冷却后即得多层次包覆多元复合磷酸铁锂正极材料。制备工艺稳定,步骤相对简单,特别是产品重现性良好,非常容易实现产业化生产。
593 | 一种磷酸铁锂锂离子电池片及其加工方法 | CN102185129A | 发明专利 | 有效-授权 | 2011-01-28 | 2011-09-14 | H01M4/136(2010.01)I;H01M4/62(2006.01)I;H01M4/1397(2010.01)I;H01M4/66(2006.01)I | 杨金洪;钱文连;黄昌荣 | 厦门南强之路专利事务所(普通合伙); 厦门钨业股份有限公司 | 厦门南强之路专利事务所(普通合伙) | 一种磷酸铁锂锂离子电池片及其加工方法,涉及一种锂锂离子电池。提供一种能够有效地改善集流体与活性物质之间附着性的磷酸铁锂锂离子电池片及其加工方法。磷酸铁锂锂离子电池片设有集流体,在集流体正反两面涂有导电层,所述导电层的组成及其按质量百分比的含量为:导电剂1%~6%,粘结剂3%~5%,余为正极活性物质。将粘结剂与水混合,得粘结胶;在粘结胶中加入导电剂,得导电胶;在导电胶中加入磷酸铁锂,得正极浆料;将正极浆料搅拌,调节粘度为4000~8000mpa.s,过筛,得浆料;将过筛的浆料涂覆于集流体的正反两面,烘干,完成涂布,得磷酸铁锂锂离子电池正极片。
594 | 一种无钴低镍贮氢合金 | CN102181764A | 发明专利 | 驳回 | 2011-01-28 | 2011-09-14 | C22C30/02(2006.01)I;C22C19/03(2006.01)I;H01M4/38(2006.01)I | 蒋义淳;陈跃辉;陈永刚;张永健;吴雁青 | 厦门南强之路专利事务所; 厦门钨业股份有限公司 | 厦门南强之路专利事务所 | 一种无钴低镍贮氢合金,涉及一种贮氢合金。提供一种具有容量适中、综合电化学性能较好和性价比较高等特点,可满足部分中低容量镍氢电池需求的无钴低镍贮氢合金。属于AB5型,其通式为:La(1-x)CexNiaCubMncAldMge,其中,0.1≤x≤0.7,2.0≤a≤3.3,1.3≤b≤2.6,0≤c≤0.4,0≤d≤0.2,0≤e≤0.1,4.7≤a+b+c+d+e≤5.2。所述x值为0.3≤x≤0.7。c值为0.25≤c≤0.35。d值为0.05≤d≤0.2。e值为0.01≤e≤0.05。a+b+c+d+e值为4.8≤a+b+c+d+e≤5.1。所述无钴低镍贮氢合金为CaCu5型单相结构。
595 | 一种复合磷酸铁锂材料的制备方法 | CN102185138A | 发明专利 | 有效-授权 | 2011-01-28 | 2011-09-14 | H01M4/1397(2010.01)I | 杨金洪;章明;王耀南;陈惠明;钱文连 | 厦门南强之路专利事务所(普通合伙); 厦门钨业股份有限公司 | 厦门南强之路专利事务所(普通合伙) | 一种复合磷酸铁锂材料的制备方法,涉及一种锂离子电池正极材料。将主原料Fe(NO3)3、LiH2PO4和掺杂金属离子的氧化物以及高分子有机碳源按化学计量比加入压煮器中,再加入水,通氩气,使原料反应并混合均匀,得浆料;将浆料冷却,烘干,过筛;将物料在氩气保护下煅烧,得一次烧结料;将一次烧结料过筛,继续在氩气氛围下烧结,冷却后即得复合磷酸铁锂材料。所制得的复合磷酸铁锂材料具有很高的导电性和优异的电化学性能,并且工艺稳定简单,易于产业化。
596 | 一种低自放电贮氢合金及其制备方法 | CN102181751A | 发明专利 | 有效-授权 | 2011-01-28 | 2011-09-14 | C22C19/03(2006.01)I;H01M4/38(2006.01)I | 陈跃辉;杨金洪;钱文连;张永健;蒋义淳;陈永刚;张鹏;林建雄 | 厦门南强之路专利事务所; 厦门钨业股份有限公司 | 厦门南强之路专利事务所 | 一种低自放电贮氢合金及其制备方法,涉及一种贮氢合金。提供一种荷电保持率高,且具有良好活化性能、高放电容量和寿命的低自放电贮氢合金及其制备方法。合金为AB5型合金,通式为LaaCe1-aNibCocMndAle,式中,贮氢部分元素只含La,Ce合金两种合金,a、b、c、d、e表示摩尔比,其数值范围为0.81≤a≤0.85,3.72≤b≤3.92,0.58≤c≤0.72,0.3≤d≤0.4,0.15≤e≤0.25,4.9≤b+c+d+e≤5.1。在惰性气体保护下,将符合所述低自放电贮氢合金的通式为LaaCe1-aNibCocMndAle的原料熔炼后,采用凝固方法进行冷却,得低自放电贮氢合金。
597 | 采用钴铜合金作原料工业提取钴、铜、铁的方法 | CN101608258B | 发明授权 | 有效-授权 | 2008-11-20 | 2011-02-16 | C22B3/06(2006.01)I;C22B23/00(2006.01)I;C22B15/00(2006.01)I;C21B15/00(2006.01)I | 宋阜;马跃飞;刘会明;苏志宏 | 厦门市新华专利商标代理有限公司; 厦门钨业股份有限公司 | 厦门市新华专利商标代理有限公司 | 本发明公开一种采用钴铜合金作原料工业提取钴、铜、铁的方法,其特征是包括以下步骤:(1)氧化浸出工序:将水、浓硫酸、浓硝酸、催化剂按体积比10∶0.5~6∶0.5~6∶0.1~10的比例制成混合酸溶液;然后加入钴铜合金块,使钴铜合金的钴铜铁浸出进入到溶液中;(2)固液分离工序:待反应至溶液酸度达到10~50g/L时,通过虹吸方式将上清液吸出,与未完全溶解的钴铜合金分离,未完全溶解的钴铜合金继续按工序(1)的方法进行浸出。此方法工艺流程短,生产成本低,有利于钴铜合金金属元素综合回收,适用工业化生产。
598 | 真空感应熔炼炉 | CN101347836B | 发明授权 | 有效-授权 | 2008-08-29 | 2010-04-21 | B22D47/00(2006.01)I;B22D11/06(2006.01)I;B22D11/112(2006.01)I;F27B14/04(2006.01)I;F27B14/06(2006.01)I;F27B14/08(2006.01)I;F27B14/18(2006.01)I;F27D15/02(2006.01)I;F27D3/14(2006.01)I;C22C1/02(2006.01)I | 黄长庚;钱文连;陈焕然;张永健;朱桂容 | 厦门钨业股份有限公司; 厦门南强之路专利事务所 | 厦门南强之路专利事务所 | 真空感应熔炼炉,涉及一种适宜用于在真空中或特殊气氛中处理炉料的坩埚炉。提供一种浇注冷却效果较好和产能较足的改进的真空感应熔炼炉。设有真空熔炼室、中频线圈炉体、真空泵组及相关真空管道系统、电气控制系统及中频电源系统、液压缸控制系统、冷却系统和地坑出料系统。冷却系统设有中间包分料装置、甩带轮冷却机构、挡板冷却机构和转轮冷却机构。地坑式出料系统设有中间室箱体、内容器、外容器、行走小车、升降液压缸、地坑轨道、翻板阀和导流筒,导流筒和翻板阀设于中间室箱体内,外容器固定在行走小车上,内容器套在外容器的内壁。
599 | 一种低成本高性能稀土系AB<sub>5</sub>型储氢合金及其制备方法 | CN101629255 | 发明授权 | 有效-授权 | 2009-07-22 | 2010-01-20 | H01M4/38(2006.01)I;C22C19/03(2006.01)I;C22C19/05(2006.01)I;C22C1/03(2006.01)I;C22C1/06(2006.01)I;B22D11/06(2006.01)I;C21D9/46(2006.01)I;C21D1/74(2006.01)I;C21D1/18(2006.01)I;B22F9/04(2006.01)I | 周增林;黄长庚;钱文连;杨金洪;宋月清;崔舜;林晨光;张永健;张鹏 | 厦门市新华专利商标代理有限公司; 厦门钨业股份有限公司 | 厦门市新华专利商标代理有限公司 | 本发明涉及一种低成本高性能稀土系AB5型储氢合金及其制备方法。通式为Ml(Ni1-x-y-wCoxMnyAlzMw)mMgn,式中,x、y、z、w、m、n表示摩尔比,0<x≤0.1、0<y≤0.2、0<z≤0.2、0≤w≤0.06、4.8≤m≤5.5、0<n≤0.1;Ml是由La和选自Ce、Pr、Nd、Sm、Gd、Dy、Y、Ca、Ti、Zr元素中的至少1种组成,其中La含量在Ml中占到40~80wt%,相应La在合金中含量占10~26wt%;M是Cu、Fe、Si、Ge、Sn、Cr、Zn、B、V、W、Mo、Ta和Nb元素中的至少1种。该合金具有高容量和长寿命;同时,合金组成中Co含量低,具有低成本优势;再循环利用性能好。
600 | 一种低成本贮氢合金及其制备方法和应用 | CN101613818 | 发明授权 | 有效-授权 | 2009-07-21 | 2009-12-30 | C22C19/03(2006.01)I;C22C1/02(2006.01)I;B22D11/06(2006.01)I;C22F1/10(2006.01)I;H01M4/38(2006.01)I;H01M4/24(2006.01)I | 张鹏;杨金洪;钱文连;张永健;蒋义淳;陈永刚;陈跃辉;林建雄 | 厦门市新华专利商标代理有限公司; 厦门钨业股份有限公司 | 厦门市新华专利商标代理有限公司 | 本发明公开一种低成本贮氢合金,为AB5型合金,该贮氢合金通式为LaaM1-aNibCocMndAleCuf,式中,M为Ce、Pr、Nd、Pm、Sm、Dy、Y、Zr和Ti元素中的至少一种,a、b、c、d、e、f表示摩尔比,其数值范围为:0.3≤a≤0.8,3.6<b≤4.1,0<c≤0.15,0.3≤d≤0.65,0.04≤e≤0.35,0.3≤f≤1.0,5.1≤b+c+d+e+f≤5.35。该贮氢合金具有晶胞参数c轴与a轴长度之比(c/a)大于等于0.81的CaCu5晶体结构。本发明还公开了贮氢合金的制备方法,以及在镍氢电池负极材料中的应用。本发明提供的贮氢合金成本低并且具有良好的活化性能、放电容量和循环寿命。
601 | 仲钨酸铵结晶母液闭路循环工艺 | CN101607739 | 发明专利 | 视为撤回 | 2008-11-20 | 2009-12-23 | C01G41/00(2006.01)I;C01C1/10(2006.01)I;C22B34/36(2006.01)N | 黄长庚;方奇;陈志刚;宋阜;赵来安 | 厦门市新华专利商标代理有限公司; 厦门钨业股份有限公司 | 厦门市新华专利商标代理有限公司 | 本发明公开一种钨酸铵结晶母液闭路循环工艺,将传统钨湿法冶炼工艺的一次结晶母液不经任何处理,全部返回主流程,与浸出后的粗钨酸钠溶液在一密闭搅拌槽内混合,形成闭路循环,利用钨矿分解后的余热和余碱将结晶母液中的仲钨酸盐、偏钨酸盐、钨杂多酸盐转化成正钨酸盐,同时结晶母液中的化合氨转变成易挥发的氨气。此闭路循环工艺可以优化工艺过程、变废为宝、节能减排,实现钨湿法冶炼闭路循环的清洁生产工艺。
602 | 远红外热压分解钨矿物原料工艺 | CN101608257 | 发明专利 | 驳回 | 2009-04-09 | 2009-12-23 | C22B3/00(2006.01)I;C22B34/36(2006.01)N | 刘同高;黄长庚;钱文连;陈志刚;方奇 | 厦门市新华专利商标代理有限公司; 厦门钨业股份有限公司 | 厦门市新华专利商标代理有限公司 | 本发明公开一种远红外热压分解钨矿物原料工艺,将钨矿物与辅助材料形成的原料浆放入在一密闭并带搅拌的反应釜内,采用远红外加热方式升温,使原料浆在热压条件下完全分解。此技术可处理WO3品位为2%~75%的各种黑钨、白钨、黑白钨混合矿、钨中矿、钨细泥,有着极为广泛的物料适用性,同时还具有节支降耗、节能减排、产能大和分解率高的特点。
603 | 一种镍氢电池镁基负极的制作方法 | CN101540396 | 发明专利 | 视为撤回 | 2009-04-27 | 2009-09-23 | H01M4/26(2006.01)I;C22C23/00(2006.01)I;C22F1/06(2006.01)I;B22F9/04(2006.01)I | 陈跃辉;张永健;蒋义淳 | 厦门市新华专利商标代理有限公司; 厦门钨业股份有限公司 | 厦门市新华专利商标代理有限公司 | 本发明公开一种镍氢电池镁基负极的制作方法,包含以下步骤:制得含镁合金片;将合金片进行热处理;合金片放在合金粉处理液中进行球磨,制成粉末浆料;合金粉末浆料滤干,添加镍粉,调节水量,将配置好的浆料均匀地涂覆在泡沫镍或镀镍钢带上面,烘干并碾压成工艺要求的尺寸,得到镍氢电池镁基负极。本发明镁基合金的前处理不是在粉末状态下完成,而是在镁基合金快速冷凝退火后,球磨制粉过程中完成,同时它的前处理溶液也有别于现行的碱溶液,本发明克服了镁基合金在镍氢电池中抗腐蚀性能差,容量衰减快的缺点,有效提高了镁基合金电池的使用寿命。
604 | 一种真空感应熔炼炉 | CN201283426 | 实用新型 | 终止 | 2008-08-29 | 2009-08-05 | B22D47/00(2006.01)I;B22D11/06(2006.01)I;B22D11/112(2006.01)I;F27B14/04(2006.01)I;F27B14/06(2006.01)I;F27B14/08(2006.01)I;F27B14/18(2006.01)I;F27D15/02(2006.01)I;F27D3/14(2006.01)I;C22C1/02(2006.01)I | 黄长庚;钱文连;陈焕然;张永健;朱桂容 | 厦门南强之路专利事务所; 厦门钨业股份有限公司 | 厦门南强之路专利事务所 | 一种真空感应熔炼炉,涉及一种适宜用于在真空中或特殊气氛中处理炉料的坩埚炉。提供一种浇注冷却效果较好和产能较足的改进的一种真空感应熔炼炉。设有真空熔炼室、中频线圈炉体、真空泵组及相关真空管道系统、电气控制系统及中频电源系统、液压缸控制系统、冷却系统和地坑出料系统。冷却系统设有中间包分料装置、甩带轮冷却机构、挡板冷却机构和转轮冷却机构。地坑式出料系统设有中间室箱体、内容器、外容器、行走小车、升降液压缸、地坑轨道、翻板阀和导流筒,导流筒和翻板阀设于中间室箱体内,外容器固定在行走小车上,内容器套在外容器的内壁。
605 | 锂离子二次电池多元复合正极材料及其制备方法 | CN101478044 | 发明授权 | 有效-授权 | 2009-01-07 | 2009-07-08 | H01M4/48(2006.01)I;H01M4/52(2006.01)I;H01M4/50(2006.01)I;H01M4/04(2006.01)I;H01M10/36(2006.01)I;H01M10/40(2006.01)I;C01G1/02(2006.01)I;C01G53/00(2006.01)I | 杨金洪;曾雷英;马跃飞;黄志萍;宋阜;罗小成;黄镇财 | 厦门市新华专利商标代理有限公司; 厦门钨业股份有限公司 | 厦门市新华专利商标代理有限公司 | 本发明公开一种锂离子二次电池多元复合正极材料及制备方法。化学式为LiNixCoyMnzO2,0.5≤x≤1,0≤y≤0.2,0≤z≤0.3,x+y+z=1,呈球形,粒度分布狭窄,一致性≤0.3、振实密度≥2.2g/cm3。先以镍、钴、锰的盐溶液为原料,控制结晶沉淀出形状、粒度分布狭窄一致性和振实密度符合要求的Ni-Mn-Co沉淀物,经洗涤、干燥得前驱体;再将前驱体和锂化合物加去离子水混合,干燥得混合物料;然后将干燥好的物料进行一次烧结,再经破碎分级得初级物料;最后将上一步获得的产物再进行二次烧结,完成后经过筛、分级获得成品。本发明提高了材料的比容量,控制了材料的形貌和粒径,从而提高材料的稳定性。
606 | 贮氢合金粉制备方法 | CN100467168 | 发明授权 | 有效-授权 | 2007-02-02 | 2009-03-11 | B22F1/00(2006.01)I;B22F9/08(2006.01)I | 黄长庚;钱文连;陈焕然;张永健;朱桂容 | 厦门南强之路专利事务所; 厦门钨业股份有限公司 | 厦门南强之路专利事务所 | 贮氢合金粉制备方法,涉及一种合金的制造,尤其是涉及一种主要用于镍氢电池负极材料的贮氢合金粉的制造。提供一种成本低廉,放电容量、循环寿命和高倍率放电性能可大幅度提高的镍氢电池用贮氢合金粉的制备方法。利用抛光机和烘干机对原料进行预处理,原料为镍、混合稀土、镁、钴、锰、铝和铜;对原料进行熔炼,将熔体浇注在急冷甩带设备上冷却制成贮氢合金薄片后退火;将经过退火的贮氢合金薄片在惰性气氛中进行制粉,得贮氢合金粉。快速凝固方法制备的贮氢合金粉,放电容量和循环寿命明显提高,合金粉含氧量低,粒度易于调整,因而适合于大电流放电,在高倍率放电性能方面有很大优势。
607 | 贮氢合金粉制备方法 | CN100467168C | 发明专利 | 有效-授权 | 2007-02-02 | 2009-03-11 | B22F1/00 | 黄长庚,钱文连,陈焕然,张永健,朱桂容 | 厦门南强之路专利事务所; 厦门钨业股份有限公司 | 厦门南强之路专利事务所 | 贮氢合金粉制备方法,涉及一种合金的制造,尤其是涉及一种主要用于镍氢电池负极材料的贮氢合金粉的制造。提供一种成本低廉,放电容量、循环寿命和高倍率放电性能可大幅度提高的镍氢电池用贮氢合金粉的制备方法。利用抛光机和烘干机对原料进行预处理,原料为镍、混合稀土、镁、钴、锰、铝和铜;对原料进行熔炼,将熔体浇注在急冷甩带设备上冷却制成贮氢合金薄片后退火;将经过退火的贮氢合金薄片在惰性气氛中进行制粉,得贮氢合金粉。快速凝固方法制备的贮氢合金粉,放电容量和循环寿命明显提高,合金粉含氧量低,粒度易于调整,因而适合于大电流放电,在高倍率放电性能方面有很大优势。
608 | 连续式三室气冷真空退火炉 | CN201016120 | 实用新型 | 终止 | 2007-02-02 | 2008-02-06 | C21D9/00(2006.01);C21D1/26(2006.01) | 黄长庚;杨金洪;陈焕然;陈礼淮;刘元林;张永健 | 厦门南强之路专利事务所; 厦门钨业股份有限公司 | 厦门南强之路专利事务所 | 连续式三室气冷真空退火炉,涉及真空热处理设备。提供一种每炉次升降温连续操作,能耗低、产量高、退火温差小的连续式三室气冷真空退火炉。设主体、真空系统、充气系统、水冷系统和电控系统,主体设装料室、冷却室、送料机构、风冷系统、热闸阀、炉胆、控温热电偶组件、加热室、料盘组件和取料机构,装料室、冷却室和加热室为一体;送料机构与取料机构设于装料室和冷却室炉壳内腔,送料机构设于装料室下部,取料机构设于冷却室下部;2个热闸阀设于装料室与加热室以及冷却室与加热室之间,风冷系统位于冷却室上部。加热室设于装料室和冷却室之间。料盘组件设于炉胆的料台上。真空系统设于加热室、装料室和冷却室。充气系统接装料、加热和冷却室。
609 | 基于AUTOCAD.NET;API的刀具设计图纸参数化生成方法 | CN103530436B | 发明授权 | 有效-授权 | 2013-06-26 | -- | G06F17/50 | 许艾青;吴冲浒;文晓;肖满斗;赖俊义;曾涛 | 厦门市首创君合专利事务所有限公司; 厦门钨业股份有限公司 | 厦门市首创君合专利事务所有限公司 | 本发明公开了一种基于AUTOCAD.NET API的刀具设计图纸参数化生成方法,是利用AUTOCAD二次开发的原理,通过使用AUTOCAD.NET API与数据库交互,获取刀具参数数据,再利用AUTOCAD.NET API标注原理,进行刀具图纸的自动绘制,从而实现了刀具图纸快速的自动化设计,其完全改变了传统的在AUTOCAD上进行手工出图的设计模式,能有效的解决以往刀具设计依靠人为的经验,刀具设计门槛高、效率低和易出错的问题,提高刀具设计的质量与效率;软件利用人机界面将刀具的设计过程进行向导式的规划,提高了易用性;将刀具底图和参数进行了分离,并将它们分别存放在数据库中,实现刀具设计经验知识的重复利用。
610 | 一种滤元 | CN103768849B | 发明授权 | 有效-授权 | 2014-01-27 | -- | B01D35/00 | 黄进强;方奇 | 厦门市新华专利商标代理有限公司; 厦门钨业股份有限公司 | 厦门市新华专利商标代理有限公司 | 本发明公开一种滤元,由网状过滤单元、分布板、支架、第一螺帽和第二螺帽组成,支架的两端形成螺纹杆,支架的中间形成径向挡板,网状过滤单元套置在支架的一端螺纹杆上并借助第一螺帽固定,支架的另一端螺纹杆安装在分布板的安装孔上并借助第二螺帽固定。本发明克服了现有技术的缺陷,使更换简便,检修费用大幅降低。
611 | 一种棒状硅材料铸造模具及其铸造方法 | CN103949599B | 发明授权 | 有效-授权 | 2014-04-23 | -- | B22D7/06;B22D27/08;B22D27/15;B22D27/04 | 吴雁青;蒋义淳;姜龙;黄庆云;钱文连;赖文贤;芦兴;殷行 | 厦门南强之路专利事务所(普通合伙); 厦门钨业股份有限公司 | 厦门南强之路专利事务所(普通合伙) | 一种棒状硅材料铸造模具及其铸造方法,涉及硅材料的铸造。所述棒状硅材料铸造模具设有紧固件、真空容器、冷却管、冷却箱、风机、震动器;紧固件设于真空容器内,在紧固件内部与高温硅液接触部分设有耐热层,在紧固件外围设有一圈加热器,在加热器的外周包裹保温层,紧固件与设于真空容器内底部的震动器接触,在真空容器的上部设有出气口,出气口经冷却管接冷却箱的进气口,冷却箱的出气口经风机接入真空容器内。将棒状硅材料铸造模具在真空中预热后,将熔融的硅液倒入棒状硅材料铸造模具的型腔内,开启震动器使硅液震动,震动结束后加热,加热后再退火,最后冷却,出料,即得棒状硅材料。成本低、生产效率高。
612 | 一种低B的稀土磁铁 | CN105658835B | 发明授权 | 有效-授权 | 2014-11-26 | -- | C22C38/16;H01F1/053;H01F1/08 | 永田浩;喻荣 | 厦门市首创君合专利事务所有限公司; 厦门钨业股份有限公司 | 厦门市首创君合专利事务所有限公司 | 本发明公开了一种低B的稀土磁铁,所述稀土磁铁含有R<Sub>2</Sub>T<Sub>14</Sub>B主相,包括如下的原料成分:R:13.5at%~14.5at%、B:5.2at%~5.8at%、Cu:0.3at%~0.8at%、Co:0.3at%~3at%、以及余量为T和不可避免的杂质,所述的R为包括Nd的至少一种稀土元素,所述T为主要包括Fe的元素。该稀土磁铁通过复合添加0.3~0.8at%的Cu和适量的Co,使得晶界中形成3种富Cu相,这种在晶界中存在的3种富Cu相的磁性效果和对晶界中B不足问题的修复,可显著改善磁铁的方形度和耐热性能。
613 | 适用于硬质合金水基混合料的超细乳化蜡成型剂及制备方法 | CN104785771B | 发明授权 | 有效-授权 | 2015-03-17 | -- | B22F1/00 | 郑建平;谢海唯;李文强;郭新营;李玲艳;吴冲浒;肖满斗 | 厦门市首创君合专利事务所有限公司; 厦门钨业股份有限公司 | -- | 本发明公开了一种适用于硬质合金水基混合料的超细乳化蜡成型剂及制备方法,该超细乳化蜡成型剂是由如下重量百分比的成分组成:45~55%去离子水,36~48%石蜡,6.5~8.5%乳化剂,0.1~1%乳化稳定剂;该超细乳化蜡成型剂的制备方法是将称取的石蜡、乳化剂和乳化稳定剂放入烧杯中,加热直到熔化成液态,对石蜡混合液进行搅拌,搅拌过程中,将加热好的去离子水缓慢倒入到石蜡混合液中,乳化后获得超细乳化蜡成型剂。该超细乳化蜡成型剂具有平均粒度小于1um,粒度分布集中,可在料浆球磨结束后直接加入搅拌混合,避免了乳化蜡因长时间球磨而导致破乳析出粗大片状石蜡,并在烧结后形成大的合金孔洞的弊端。
614 | 一种六氟化钨气体的提纯方法 | CN104973629B | 发明授权 | 有效-授权 | 2015-06-25 | -- | C01G41/04 | 陈财华;陈志刚;冯振雷;方兰兰 | 厦门南强之路专利事务所(普通合伙); 厦门钨业股份有限公司 | 厦门南强之路专利事务所(普通合伙) | 一种六氟化钨气体的提纯方法,涉及钨的氟化物。设备除油,用氮气充压,抽真空至极限,开启氮气加热器,氮气加热后通入系统中,抽真空至极限;对除氟化氢塔充氮气,将六氯化钨装入除氟化氢塔,高纯六氟化钨通入成品收集罐,并和罐壁上附着水汽反应生成氟化氢,置换后成品收集罐内的不纯六氟化钨倒吸至精馏釜低温固化,检测杂质气体含量,合格后停止高纯六氟化钨置换;将初级六氟化钨加热后低温固化,对精馏釜抽真空,尾气至碱式喷淋塔吸收,热水解冻,压力稳定时检测后精馏;蒸发的六氟化钨气体在精馏塔内冷凝回流,除杂后,精馏初期的六氟化钨气体收集,检测后切换至成品收集罐收集,再通过取液态样,检测六氟化钨中的金属杂质。
615 | 除钼渣回收处理方法 | CN111534694B | 发明授权 | 有效-授权 | 2020-05-07 | -- | C22B7/00;C22B34/34;C22B34/36;C01B17/06 | 漆辉杏;陈杰;王海军 | 北京景闻知识产权代理有限公司; 厦门钨业股份有限公司 | 北京景闻知识产权代理有限公司 | 本发明涉及化工领域,具体涉及一种除钼渣回收处理方法。所提供的方法包括:(1)除钼渣加水配制第一料浆,与碱性溶液混合加热,反应,过滤得到第一滤液和第一滤渣;(2)调节第一滤液的pH值为弱碱性,加入双氧水反应,过滤得到第二滤液和第二滤渣;第一滤渣中加酸溶液配制第二料浆,与双氧水混合加热反应,过滤得到第三滤液和第三滤渣;(3)基于第二滤液进行离子交换处理,以便回收钨和钼;基于第三滤液进行结晶处理,以便获得硫酸铜和未结晶母液,未结晶母液返回步骤(2)第二料浆中重复利用;第二滤渣和第三滤渣进行热熔处理,以便回收硫。所提供的方法能实现除钼渣中有价元素的全面回收,且环保易操作,具有极高的经济效益。
616 | 一种WC基硬质合金粉体及其定量表征方法和硬质合金 | CN113042730B | 发明授权 | 有效-授权 | 2021-03-16 | -- | B22F1/052;B22F1/06;B22F1/12;G01N15/00;B22F9/04;C22C1/05;C22C29/08;C22C29/02 | 张太全;刘超;吴松毅;蔡晓康;郑文庆 | 北京集佳知识产权代理有限公司; 厦门钨业股份有限公司 | 北京集佳知识产权代理有限公司 | 本发明提供了一种WC基硬质合金粉体,包括:所述WC基硬质合金粉体的颗粒等效直径D:3D<Sub>0</Sub>≤D≤3.5D<Sub>0</Sub>的数量少于5个且D&gt;3.5D<Sub>0</Sub>的数量0个;颗粒圆度F:0.05≤F≤0.1的数量少于30个且F&lt;0.05的数量少于15个;颗粒长径比Z:4.0≤Z≤4.5的数量少于8个且Z&gt;4.5的数量0个;并且分形维数D<Sub>L</Sub>:D<Sub>L</Sub>≤1.15。本发明通过直接批量化定量表征混料后粉体的单颗粒形貌特性,数据直观可靠,可直接判定混料工艺是否合适,大大减少检测周期和制备成本。本发明提供的WC基硬质合金粉体能够制备得到性能较好的硬质合金。本发明还提供了一种WC基硬质合金粉体的定量表征方法和硬质合金的制备方法。
617 | 一种低成本高性能的稀土系贮氢合金及其制备方法 | CN114107740B | 发明授权 | 有效-授权 | 2021-11-16 | -- | C22C19/03;C22C1/02;H01M4/38;H01M10/30 | 林振;林思杰;郑锦云;李瑾瑜;李荣派;林志杰;徐晟;库浩龙;刘宏周;陈跃辉 | 厦门市精诚新创知识产权代理有限公司; 厦门钨业股份有限公司 | 厦门市精诚新创知识产权代理有限公司 | 本发明涉及一种低成本高性能的稀土系贮氢合金及其制备方法,所述低成本高性能的稀土系贮氢合金为稀土系CaCu<Sub>5</Sub>型贮氢合金,化学通式为:La<Sub>a</Sub>R<Sub>1‑a</Sub>Ni<Sub>b</Sub>Mn<Sub>c</Sub>Al<Sub>d</Sub>Zr<Sub>e</Sub>,其中,R为包含稀土元素、Y、Sc中的1种或2种;0.80≤a≤1,4.35≤b≤4.50,0.4≤c≤0.5,0.25≤d≤0.35,0<e≤0.20,5.10≤b+c+d+e≤5.25。该稀土系贮氢合金不含有钴元素,生产成本低,在性能上具有较高的比容量和较好的循环稳定性,具有极佳的市场运用前景。
618 | 一种低费氏黄色氧化钨的制备方法 | CN114956184B | 发明授权 | 有效-授权 | 2022-06-20 | -- | C01G41/02 | 曾微微;漆辉杏;陈杰;胡庆民 | 厦门市精诚新创知识产权代理有限公司; 厦门钨业股份有限公司 | 厦门市精诚新创知识产权代理有限公司 | 本发明涉及一种低费氏黄色氧化钨的制备方法,包括以下步骤:将仲钨酸铵采用转炉煅烧,通过收尘系统收集得到收尘料;将所述收尘料放入推舟管式炉进行有氧煅烧,温度为600~800℃,冷却得到黄色氧化钨,所述黄色氧化钨的费氏粒度为0.5~2μm。本发明所述低费氏黄色氧化钨的制备方法,以仲钨酸铵煅烧产生的废料作为原料,工艺简洁可控,产物纯度高、粒度小,具有极好的工艺运用前景。
数据来源：同花顺iFinD