## 知识产权_专利
知识产权_专利
序号 | 专利名称 | 申请公布号 | 专利类型 | 法律状态 | 申请日 | 申请公布日 | 分类 | 发明人 | 所属公司 | 专利代理机构 | 摘要
1 | 锂渣基免烧轻陶粒及其制备方法和应用 | CN117185690A | 发明专利 | 实审 | 2023-09-22 | 2023-12-08 | C04B18/02(2006.01)I;C04B18/14(2006.01)I | 张杰;殷志刚;邓星星;徐川;卢茜 | 天齐锂业股份有限公司; 成都希盛知识产权代理有限公司 | 成都希盛知识产权代理有限公司 | 本发明具体涉及锂渣基免烧轻陶粒及其制备方法和应用,属于建筑材料技术领域。所述锂渣基免烧轻陶粒的原料按重量份计,包括锂渣60~80份、水泥10~20份、生石灰8~15份、碱激发剂3~8份、发泡剂1~6份和水12~20份。本发明制备的免烧轻陶粒同时具备高筒压强度、低堆密度、低吸水率,能应用于陶粒保温材料。
2 | EV级高纯硫化锂及其制备方法 | CN117069067A | 发明专利 | 有效-授权 | 2023-09-20 | 2023-11-17 | C01B17/22(2006.01)I;C01B17/36(2006.01)I | 徐川;陈格;田欢;孙家乐;杨柳;钟兆资;雷振;高宜宝 | 天齐锂业股份有限公司; 成都希盛知识产权代理有限公司 | 成都希盛知识产权代理有限公司 | 本发明涉及一种EV级高纯硫化锂及其制备方法,属于锂电池材料技术领域。EV级高纯硫化锂的制备方法包括A.将锂源、硫源混合研磨均匀,得到混合料;B.一次反应将所述混合料在惰性气氛下与水合肼混合、反应得到中间体浆料;C.二次反应将所述中间体浆料在惰性气氛下二次反应、干燥得到硫化锂粗品;D.将所述硫化锂粗品煅烧、球磨得到EV级高纯硫化锂。本发明的方法纯度在99.9%以上,白度80以上,D50≤15μm,工艺操作简单,安全性高、能耗低,设备要求不高,生产成本低,适合工业化生产。
3 | EV级高纯硫化锂及其制备方法 | CN117069067B | 发明授权 | 有效-授权 | 2023-09-20 | 2024-02-23 | C01B17/22(2006.01)I;C01B17/36(2006.01)I | 徐川;陈格;田欢;孙家乐;杨柳;钟兆资;雷振;高宜宝 | 天齐锂业股份有限公司; 成都希盛知识产权代理有限公司 | 成都希盛知识产权代理有限公司 | 本发明涉及一种EV级高纯硫化锂及其制备方法,属于锂电池材料技术领域。EV级高纯硫化锂的制备方法包括A.将锂源、硫源混合研磨均匀,得到混合料;B.一次反应将所述混合料在惰性气氛下与水合肼混合、反应得到中间体浆料;C.二次反应将所述中间体浆料在惰性气氛下二次反应、干燥得到硫化锂粗品;D.将所述硫化锂粗品煅烧、球磨得到EV级高纯硫化锂。本发明的方法纯度在99.9%以上,白度80以上,D50≤15μm,工艺操作简单,安全性高、能耗低,设备要求不高,生产成本低,适合工业化生产。
4 | EV级硫化锂及其制备方法 | CN117163922A | 发明专利 | 实审 | 2023-09-20 | 2023-12-05 | C01B17/22(2006.01)I | 雷振;徐川;陈格;田欢;杨柳;高宜宝;卢茜 | 天齐锂业股份有限公司; 成都希盛知识产权代理有限公司 | 成都希盛知识产权代理有限公司 | 本发明涉及一种EV级硫化锂及其制备方法,属于锂电池材料技术领域。本发明所述EV级硫化锂的制备方法包括将硫粉,金属锂以及含锂添加剂混合反应,得到硫化锂粗品,再经粉碎、煅烧除去多余硫粉得到EV级硫化锂。采用本发明的方法制备硫化锂具有工艺简单,操作性强,可规模化生产,不会产生有毒气体,无二次污染,能够满足安全操作和EV级硫化锂的要求的优势。
5 | 筛选高品位锂渣的方法 | CN117000595A | 发明专利 | 实审 | 2023-09-11 | 2023-11-07 | B07B9/00(2006.01)I | 胡曦;赵莉;张栋伟;张炳元 | 天齐锂业股份有限公司; 成都希盛知识产权代理有限公司 | 成都希盛知识产权代理有限公司 | --
6 | 单水氢氧化锂晶体及其制备方法 | CN117303411A | 发明专利 | 实审 | 2022-08-03 | 2023-12-29 | C01D15/02(2006.01)I | 郭维;龚俊波;张炳元;汤伟伟;韩建华;杜明泽;王耀国;涂明江;尹秋响;梁善;王静康 | 天齐锂业股份有限公司; 成都希盛知识产权代理有限公司 | 成都希盛知识产权代理有限公司 | 本发明涉及单水氢氧化锂晶体及其制备方法,属于电池级氢氧化锂技术领域。本发明解决的技术问题是提供一种新型的抗结块的单水氢氧化锂晶体及其制备方法。该方法包括以下步骤a、将氢氧化锂母液进行一次蒸发;b、在一次蒸发母液中加入晶种,并进行二次蒸发得到混合液;c、将混合液进行冷却结晶,固液分离,洗涤,干燥,得到单水氢氧化锂晶体。本发明在不添加防结块剂的条件下,通过对重结晶过程的改良得到了表面光滑,粒度均一,不易结块与扬尘的块状单水氢氧化锂晶体,具有操作简单、绿色环保的优点。所得晶体为块状,晶体表面没有孔洞,且细晶占比变少。在空气湿度约为50%左右,环境温度约为10℃左右的环境条件下储存5个月,未见结块现象。
7 | 一种冷冻析杂合成磷酸二氢锂的方法 | CN113979413A | 发明专利 | 实审 | 2021-11-19 | 2022-01-28 | C01B25/30(2006.01)I;C01D5/00(2006.01)I | 周复;田欢;徐川;陈格;钟兆资;廖仕英 | 天齐锂业股份有限公司; 成都希盛知识产权代理有限公司 | 成都希盛知识产权代理有限公司 | 本发明涉及一种冷冻析杂合成磷酸二氢锂的方法,属于锂离子电池材料技术领域。本发明解决的技术问题是提供一种操作简单的合成磷酸二氢锂的方法。该方法包括:a、将磷酸二氢钠溶液和硫酸锂溶液混合,搅拌反应15~45min,得到混合液;所述磷酸锂溶液为硫酸锂浸出液;b、冷冻析杂:将混合液冷冻析杂,冷冻温度为‑5~‑20℃,固液分离,所得液体为磷酸二氢锂溶液;c、获得磷酸二氢锂产品:从磷酸二氢锂溶液中制备得到磷酸二氢锂固体产品。本发明方法,可以以硫酸锂浸出液为原料制备磷酸二氢锂,避免了碳酸锂、氢氧化锂产品的使用,大大降低了生产成本,采用冷冻析杂的方式,将杂质与磷酸二氢锂分离,过程无需引入萃取剂,析杂渣可用于元明粉的制备。
8 | 金属电解设备及阳极结构 | CN113802152A | 发明专利 | 实审 | 2021-11-02 | 2021-12-17 | C25C7/00(2006.01)I;C25C7/02(2006.01)I | 王苏;刘强;邹崴;周复 | 天齐锂业股份有限公司; 成都希盛知识产权代理有限公司 | 成都希盛知识产权代理有限公司 | 本发明提供了一种金属电解设备及阳极结构,包括电解槽和阳极结构,所述电解槽内设置有阴极,所述阳极结构包括阳极和阳极极耳,所述阳极位于电解槽内部且套在阳极极耳外壁,阳极极耳的一端穿过电解槽并位于电解槽之外。由于阳极套设在阳极极耳外壁,阳极与阳极极耳之间具有较大的接触面积,电解时电流稳定,不会产生波动,保证电解效率,减小了电阻,阳极与阳极极耳的连接处不容易发热,不存在连接件变形的问题,从而提高了阳极结构的使用寿命;由于整个阳极全部位于电解槽内部,所有的阳极材料都能够参与电解,不存在阳极浪费的情况,使用寿命更长。
9 | 锂合金熔炼浇铸设备 | CN216308584U | 实用新型 | 有效-授权 | 2021-11-02 | 2022-04-15 | F27B14/00(2006.01)I;F27B14/18(2006.01)I;F27B14/04(2006.01)I;F27D27/00(2010.01)I;B22D9/00(2006.01)I;B22D7/12(2006.01)I;C22F1/02(2006.01)I;C22F1/16(2006.01)I | 刘科成;邹崴;刘强;周复 | 天齐锂业股份有限公司; 成都希盛知识产权代理有限公司 | 成都希盛知识产权代理有限公司 | 本实用新型涉及锂合金熔炼浇铸设备,包括熔炼浇铸室,所述熔炼浇铸室的内腔由隔板分隔为熔炼腔和浇铸腔,所述熔炼腔位于浇铸腔上方,所述熔炼腔内设置有熔炼系统,所述浇铸腔内设置有模具,所述熔炼系统通过浇铸通道与模具连通,所述浇铸通道上设置有阀门。通过将熔炼腔和浇铸腔设置在同一个熔炼浇铸室内,熔炼系统将锂合金熔炼好后,可以立即通过浇铸通道通入模具,锂合金浇铸锭成型后,可以通过控制浇铸腔内的温度对锂合金浇铸锭进行热处理,改善锂合金浇铸锭性能,同时不需要转移锂合金浇铸锭,防止锂合金浇铸锭暴露在空气中,保证了锂合金浇铸锭的品质。
10 | 包装袋(1) | CN306038707S | 外观设计 | 有效-授权 | 2020-04-29 | 2020-09-08 | 09-05(12) | 杜明泽;涂明江;余强;江虎诚;陈彩莲;刘长春;乔建国;梁善 | 天齐锂业股份有限公司; 成都希盛知识产权代理有限公司 | 成都希盛知识产权代理有限公司 | \N1.本外观设计产品的名称:包装袋(1)。2.本外观设计产品的用途:本外观设计产品用于包装袋。3.本外观设计产品的设计要点:在于图案与色彩的结合。4.最能表明设计要点的图片或照片:设计1主视图。5.请求保护的外观设计包含色彩。6.指定设计1为基本设计。
11 | 包装袋(2) | CN306025092S | 外观设计 | 有效-授权 | 2020-04-29 | 2020-09-01 | 09-05(12) | 杜明泽;涂明江;余强;江虎诚;陈彩莲;刘长春;乔建国;梁善 | 天齐锂业股份有限公司; 成都希盛知识产权代理有限公司 | 成都希盛知识产权代理有限公司 | 1.本外观设计产品的名称:包装袋(2)。2.本外观设计产品的用途:用于包装袋。3.本外观设计产品的设计要点:在于图案与色彩的结合。4.最能表明设计要点的图片或照片:设计1主视图。5.请求保护的外观设计包含色彩。6.无设计要点,省略设计1后视图、设计2后视图、设计3后视图、设计4后视图、设计5后视图、设计6后视图、设计7后视图;本外观设计产品为薄型产品,省略其它视图。7.指定设计1为基本设计。
12 | 标贴(3) | CN306231472S | 外观设计 | 有效-授权 | 2020-04-29 | 2020-12-15 | 19-08(12) | 杜明泽;涂明江;余强;江虎诚;陈彩莲;刘长春;乔建国;梁善 | 天齐锂业股份有限公司; 成都希盛知识产权代理有限公司 | 成都希盛知识产权代理有限公司 | 1.本外观设计产品的名称:标贴(3)。2.本外观设计产品的用途:用于标贴。3.本外观设计产品的设计要点:在于图案与色彩的结合。4.最能表明设计要点的图片或照片:设计1主视图。5.请求保护的外观设计包含色彩。6.无设计要点,省略设计1后视图、设计2后视图、设计3后视图、设计4后视图、设计5后视图、设计6后视图、设计7后视图、设计8后视图、设计9后视图、设计10后视图;本外观设计产品为平面产品,省略其它视图。7.指定设计1为基本设计。
13 | 一种从废旧锂离子电池中除杂回收锂的方法 | CN111392750A | 发明专利 | 有效-授权 | 2020-04-02 | 2020-07-10 | H01M10/54(2006.01)I | 周复;臧成杰;刘刚锋;蔡乐;何霞 | 天齐锂业股份有限公司; 苏州创元专利商标事务所有限公司 | 苏州创元专利商标事务所有限公司 | 一种从废旧锂离子电池中除杂回收锂的方法包括以下步骤:步骤一.将放电后的废旧锂离子电池电芯破碎。步骤二.将粉料与固态氢氧化钠和固态氧化剂混合,在300~350℃温度下进行第一段焙烧。步骤三.在400~850℃温度下继续进行第二段焙烧处理。步骤四.将第二段焙烧产物在80~100℃的温度下进行水浸处理,得到浸出液和浸出渣。步骤五.调节浸出液的pH至中性,去除铝,再去除氟和磷,得到含锂溶液。步骤六.含锂溶液和氢氧化钠反应,过滤结晶后得单水氢氧化锂。解决现有锂回收过程中,优先提取镍钴锰的过程中锂的损失较多,锂的整体回收率不高;不能同时兼顾高效脱氟和避免含氟等有害气体排放;回收过程中磷、氟、铝等杂质去除率不高的技术问题。
14 | 一种从废旧锂离子电池中除杂回收锂的方法 | CN111392750B | 发明授权 | 有效-授权 | 2020-04-02 | 2022-09-16 | H01M10/54(2006.01)I | 周复;臧成杰;刘刚锋;蔡乐;何霞 | 天齐锂业股份有限公司; 苏州创元专利商标事务所有限公司 | 苏州创元专利商标事务所有限公司 | 一种从废旧锂离子电池中除杂回收锂的方法包括以下步骤:步骤一.将放电后的废旧锂离子电池电芯破碎。步骤二.将粉料与固态氢氧化钠和固态氧化剂混合,在300~350℃温度下进行第一段焙烧。步骤三.在400~850℃温度下继续进行第二段焙烧处理。步骤四.将第二段焙烧产物在80~100℃的温度下进行水浸处理,得到浸出液和浸出渣。步骤五.调节浸出液的pH至中性,去除铝,再去除氟和磷,得到含锂溶液。步骤六.含锂溶液和氢氧化钠反应,过滤结晶后得单水氢氧化锂。解决现有锂回收过程中,优先提取镍钴锰的过程中锂的损失较多,锂的整体回收率不高;不能同时兼顾高效脱氟和避免含氟等有害气体排放;回收过程中磷、氟、铝等杂质去除率不高的技术问题。
15 | 一种具有表面保护层的金属锂负极的制备工艺 | CN111180673A | 发明专利 | 有效-授权 | 2020-01-21 | 2020-05-19 | H01M4/1395(2010.01)I;H01M4/62(2006.01)I;H01M4/04(2006.01)I;H01M10/052(2010.01)I | 邹崴;周复;罗从山;刘强;赵木;孔文晓;王凯萱 | 天齐锂业股份有限公司; 苏州创元专利商标事务所有限公司 | 苏州创元专利商标事务所有限公司 | \N一种具有表面保护层的金属锂负极的制备工艺,包括:一、将锂盐或/和无机固态电解质与聚合物溶解在聚酰亚胺溶液中混合得到聚酰亚胺混合溶液;二、将混合溶液涂覆到金属锂箔材的一侧表面,涂敷厚度1~150微米;三、对涂覆有混合溶液的金属锂箔材表面干燥,形成聚合物网络,用于包覆无机填料从而在金属锂箔材表面原位形成表面保护层。本发明为了抑制电池中金属锂负极的生长,通过具有高机械强度的聚酰亚胺保护层,利用原位生长的办法使得金属锂和保护层紧密接触,降低了界面阻抗,提高了电池库伦效率,通过加入锂盐/固态电解质提高了保护层的离子电导率,提高倍率性能。
16 | 一种具有表面保护层的金属锂负极的制备工艺 | CN111180673B | 发明授权 | 有效-授权 | 2020-01-21 | 2023-06-23 | H01M4/1395(2010.01)I;H01M4/62(2006.01)I;H01M4/04(2006.01)I;H01M10/052(2010.01)I | 邹崴;周复;罗从山;刘强;赵木;孔文晓;王凯萱 | 天齐锂业股份有限公司; 苏州创元专利商标事务所有限公司 | 苏州创元专利商标事务所有限公司 | 一种具有表面保护层的金属锂负极的制备工艺,包括一、将锂盐或/和无机固态电解质与聚合物溶解在聚酰亚胺溶液中混合得到聚酰亚胺混合溶液;二、将混合溶液涂覆到金属锂箔材的一侧表面,涂敷厚度1~150微米;三、对涂覆有混合溶液的金属锂箔材表面干燥,形成聚合物网络,用于包覆无机填料从而在金属锂箔材表面原位形成表面保护层。本发明为了抑制电池中金属锂负极的生长,通过具有高机械强度的聚酰亚胺保护层,利用原位生长的办法使得金属锂和保护层紧密接触,降低了界面阻抗,提高了电池库伦效率,通过加入锂盐/固态电解质提高了保护层的离子电导率,提高倍率性能。
17 | 电动汽车级碳酸锂的制备方法 | CN110407236B | 发明授权 | 有效-授权 | 2018-04-26 | 2022-01-25 | C01D15/08(2006.01)I | 涂明江;李隆君;夏光友;邓玉松;刘长春;陈福怀;刘卫东;曹乃珍;李超;邓红云;徐川;高宜宝 | 天齐锂业股份有限公司; 成都希盛知识产权代理有限公司 | 成都希盛知识产权代理有限公司 | 本发明涉及电动汽车级碳酸锂的制备方法,属于锂电池技术领域。本发明解决的技术问题是提供一种电动汽车级碳酸锂的制备方法。该方法通过浆液处理、两次中和净化、除钙、除磁以及除有机物、浓缩得到浓缩液,浓缩液通过四次精制得到EV级碳酸锂。本发明方法,可成功制备得到目前市场上没有的EV级碳酸锂,实现EV级碳酸锂产品的工业化生产,得到的产品质量优异,为EV级产品,与电池级产品相比,其化学指标更优,磁性物质更低,更不易团聚,并具有优异的产品一致性,为提高锂动力电池的容量、电池寿命及其安全性能打下了坚实的基础。
18 | 电动汽车级碳酸锂的制备方法 | CN110407236A | 发明专利 | 有效-授权 | 2018-04-26 | 2019-11-05 | C01D15/08(2006.01)I | 涂明江;李隆君;夏光友;邓玉松;刘长春;陈福怀;刘卫东;曹乃珍;李超;邓红云;徐川;高宜宝 | 天齐锂业股份有限公司; 成都希盛知识产权代理有限公司 | 成都希盛知识产权代理有限公司 | 本发明涉及电动汽车级碳酸锂的制备方法,属于锂电池技术领域。本发明解决的技术问题是提供一种电动汽车级碳酸锂的制备方法。该方法通过浆液处理、两次中和净化、除钙、除磁以及除有机物、浓缩得到浓缩液,浓缩液通过四次精制得到EV级碳酸锂。本发明方法,可成功制备得到目前市场上没有的EV级碳酸锂,实现EV级碳酸锂产品的工业化生产,得到的产品质量优异,为EV级产品,与电池级产品相比,其化学指标更优,磁性物质更低,更不易团聚,并具有优异的产品一致性,为提高锂动力电池的容量、电池寿命及其安全性能打下了坚实的基础。
19 | 电动汽车级单水氢氧化锂的制备方法 | CN110407235A | 发明专利 | 有效-授权 | 2018-04-26 | 2019-11-05 | C01D15/02(2006.01)I | 涂明江;李隆君;夏光友;邓玉松;刘长春;陈福怀;刘卫东;曹乃珍;李超;邓红云;徐川;高宜宝 | 天齐锂业股份有限公司; 成都希盛知识产权代理有限公司 | 成都希盛知识产权代理有限公司 | 本发明涉及电动汽车级单水氢氧化锂的制备方法,属于锂电池技术领域。本发明解决的技术问题是提供电动汽车级单水氢氧化锂的制备方法。该方法通过浆液处理、两次中和净化、除钙、除磁以及除有机物、浓缩、转化、精制得到EV级单水氢氧化锂。本发明方法,可成功制备得到EV级单水氢氧化锂,实现EV级单水氢氧化锂的工业化生产,整个工艺流程封闭循环,降低了物料消耗,降低了生产成本,锂的损耗小,产品收率高,总收率不小于90%,没有三废排放,对环境友好,得到的产品质量优异,与电池级产品相比,其化学指标更优,磁性物质更低,更不易团聚,并具有优异的产品一致性,为提高锂动力电池的容量、电池寿命及其安全性能打下了坚实的基础。
20 | 电动汽车级单水氢氧化锂的制备方法 | CN110407235B | 发明授权 | 有效-授权 | 2018-04-26 | 2022-01-25 | C01D15/02(2006.01)I | 涂明江;李隆君;夏光友;邓玉松;刘长春;陈福怀;刘卫东;曹乃珍;李超;邓红云;徐川;高宜宝 | 天齐锂业股份有限公司; 成都希盛知识产权代理有限公司 | 成都希盛知识产权代理有限公司 | 本发明涉及电动汽车级单水氢氧化锂的制备方法,属于锂电池技术领域。本发明解决的技术问题是提供电动汽车级单水氢氧化锂的制备方法。该方法通过浆液处理、两次中和净化、除钙、除磁以及除有机物、浓缩、转化、精制得到EV级单水氢氧化锂。本发明方法,可成功制备得到EV级单水氢氧化锂,实现EV级单水氢氧化锂的工业化生产,整个工艺流程封闭循环,降低了物料消耗,降低了生产成本,锂的损耗小,产品收率高,总收率不小于90%,没有三废排放,对环境友好,得到的产品质量优异,与电池级产品相比,其化学指标更优,磁性物质更低,更不易团聚,并具有优异的产品一致性,为提高锂动力电池的容量、电池寿命及其安全性能打下了坚实的基础。
21 | 联合制备电动汽车级碳酸锂和单水氢氧化锂的方法 | CN110407237B | 发明授权 | 有效-授权 | 2018-04-26 | 2022-01-25 | C01D15/08(2006.01)I;C01D15/02(2006.01)I | 涂明江;李隆君;夏光友;邓玉松;刘长春;陈福怀;刘卫东;曹乃珍;李超;邓红云;徐川;高宜宝 | 天齐锂业股份有限公司; 成都希盛知识产权代理有限公司 | 成都希盛知识产权代理有限公司 | 本发明涉及联合制备电动汽车级碳酸锂和单水氢氧化锂的方法,属于锂电池技术领域。本发明解决的技术问题是提供一种联合制备电动汽车级碳酸锂和单水氢氧化锂的方法。该方法通过浆液处理、两次中和净化、除钙、除磁以及除有机物、两次膜浓缩得到一次浓缩液和二次浓缩液,二次浓缩液通过四次精制得到EV级碳酸锂,一次浓缩液通过转化、精制得到EV级单水氢氧化锂。本发明方法,将EV级碳酸锂和EV级单水氢氧化锂工艺流程有机结合,可以减少新建生产线对设备的投入,缩短工艺流程,实现EV级锂盐产品的工业化生产,为提高锂动力电池的容量、电池寿命及其安全性能打下了坚实的基础。
22 | 联合制备电动汽车级碳酸锂和单水氢氧化锂的方法 | CN110407237A | 发明专利 | 有效-授权 | 2018-04-26 | 2019-11-05 | C01D15/08(2006.01)I;C01D15/02(2006.01)I | 涂明江;李隆君;夏光友;邓玉松;刘长春;陈福怀;刘卫东;曹乃珍;李超;邓红云;徐川;高宜宝 | 天齐锂业股份有限公司; 成都希盛知识产权代理有限公司 | 成都希盛知识产权代理有限公司 | 本发明涉及联合制备电动汽车级碳酸锂和单水氢氧化锂的方法,属于锂电池技术领域。本发明解决的技术问题是提供一种联合制备电动汽车级碳酸锂和单水氢氧化锂的方法。该方法通过浆液处理、两次中和净化、除钙、除磁以及除有机物、两次膜浓缩得到一次浓缩液和二次浓缩液,二次浓缩液通过四次精制得到EV级碳酸锂,一次浓缩液通过转化、精制得到EV级单水氢氧化锂。本发明方法,将EV级碳酸锂和EV级单水氢氧化锂工艺流程有机结合,可以减少新建生产线对设备的投入,缩短工艺流程,实现EV级锂盐产品的工业化生产,为提高锂动力电池的容量、电池寿命及其安全性能打下了坚实的基础。
23 | 由废旧锂电池回收合成锌掺杂的三元材料前驱体的方法 | CN108110362A | 发明专利 | 有效-授权 | 2017-12-21 | 2018-06-01 | H01M10/54(2006.01)I | 曹乃珍;高洁;肇巍;谢宇充;王梦;李溢文;徐川;李仕红 | 天齐锂业股份有限公司; 成都九鼎天元知识产权代理有限公司 | 成都九鼎天元知识产权代理有限公司 | 废旧锂电池中含有Zn元素,而三元前驱体掺杂Zn后,可以提高电极电解质的界面稳定性和高电压下的结构稳定性,抑制循环过程中的电荷转移电阻的增加,有利于Li<sup>+<sup>扩散。因此,本发明公开了一种由废旧锂电池回收合成锌掺杂的三元材料前驱体的方法,该方法包括步骤:去除废旧锂电池电芯粉碎料酸浸液中Zn以外的掺杂元素、调节Ni,Co,Mn的含量、共沉淀法合成掺杂材料沉淀、洗涤和干燥,最后获得单一锌掺杂的三元材料前驱体。本发明的方法在废旧锂电池回收合成三元前驱体的同时得到单一锌掺杂的三元材料前驱体,具有工艺流程简单,掺杂效果好,节约成本,可以显著提高前驱体电化学性能等优点。
24 | 由废旧锂电池回收合成锌掺杂的三元材料前驱体的方法 | CN108110362B | 发明授权 | 有效-授权 | 2017-12-21 | 2019-11-15 | H01M10/54(2006.01)I | 曹乃珍;高洁;肇巍;谢宇充;王梦;李溢文;徐川;李仕红 | 天齐锂业股份有限公司; 成都九鼎天元知识产权代理有限公司 | 成都九鼎天元知识产权代理有限公司 | 废旧锂电池中含有Zn元素,而三元前驱体掺杂Zn后,可以提高电极/电解质的界面稳定性和高电压下的结构稳定性,抑制循环过程中的电荷转移电阻的增加,有利于Li+扩散。因此,本发明公开了一种由废旧锂电池回收合成锌掺杂的三元材料前驱体的方法,该方法包括步骤去除废旧锂电池电芯粉碎料酸浸液中Zn以外的掺杂元素、调节Ni,Co,Mn的含量、共沉淀法合成掺杂材料沉淀、洗涤和干燥,最后获得单一锌掺杂的三元材料前驱体。本发明的方法在废旧锂电池回收合成三元前驱体的同时得到单一锌掺杂的三元材料前驱体,具有工艺流程简单,掺杂效果好,节约成本,可以显著提高前驱体电化学性能等优点。
25 | 磷酸铁的制备方法 | CN108183276A | 发明专利 | 驳回 | 2017-12-19 | 2018-06-19 | H01M10/54(2006.01)I;C01B25/26(2006.01)I;C01B25/37(2006.01)I | 曹乃珍;高洁;周梅;田海英;杨柳;徐川;廖仕英 | 天齐锂业股份有限公司; 成都希盛知识产权代理有限公司 | 成都希盛知识产权代理有限公司 | 本发明涉及磷酸铁的制备方法,属于磷酸铁锂电池回收技术领域。本发明解决的技术问题是提供磷酸铁的制备方法,制备得到高纯度的磷酸铁沉淀。该方法将磷酸铁锂溶液、氧化剂和沉淀剂分别同时加入反应器中,控制磷酸铁锂溶液的加料速度为113~400mL/h,反应过程中温度为40~70℃,反应体系pH值为2~3,加料完成后,陈化至反应完全,然后过滤,洗涤固体,得到磷酸铁;其中,加入的氧化剂过量25~150wt%。本发明方法铁的转化率在98%以上,制备出的磷酸铁杂质较少,纯度较高,振实密度较大,颗粒大小均匀,产品品质好。方法简单,连续可控,原料来源丰富,成本低,环保,易于工业化。
26 | 3D打印制备金属锂带的方法 | CN108145165A | 发明专利 | 有效-授权 | 2017-12-13 | 2018-06-12 | B22F3/115(2006.01)I;B22F7/04(2006.01)I;B33Y10/00(2015.01)I;B33Y50/02(2015.01)I | 曹乃珍;邹崴;刘强;詹彬鑫;李娇;徐川;高洁;何霞 | 天齐锂业股份有限公司; 成都希盛知识产权代理有限公司 | 成都希盛知识产权代理有限公司 | 本发明涉及金属锂技术领域,公开了一种金属锂带的制备方法。该3D打印制备金属锂带的方法在现有的3D打印技术的基础上,针对金属锂的特性进行了针对性的改进,采用了定点区域单元逐层打印方式,在金属锂墨头与基底相对静止的情况下,实现区域单元的快速逐层打印,不但有利于打印厚度的控制,而且能够更好地防止金属锂在打印过程中可能发生的局部氧化反应,从而提高锂带的质量,该方法特别适用于锂层厚度为3~100μm的金属锂带的制备。
27 | 3D打印制备金属锂带的方法 | CN108145165B | 发明授权 | 有效-授权 | 2017-12-13 | 2019-11-08 | B22F3/115(2006.01)I;B22F7/04(2006.01)I;B33Y10/00(2015.01)I;B33Y50/02(2015.01)I | 曹乃珍;邹崴;刘强;詹彬鑫;李娇;徐川;高洁;何霞 | 天齐锂业股份有限公司; 成都希盛知识产权代理有限公司 | 成都希盛知识产权代理有限公司 | 本发明涉及金属锂技术领域,公开了一种金属锂带的制备方法。该3D打印制备金属锂带的方法在现有的3D打印技术的基础上,针对金属锂的特性进行了针对性的改进,采用了定点区域单元逐层打印方式,在金属锂墨头与基底相对静止的情况下,实现区域单元的快速逐层打印,不但有利于打印厚度的控制,而且能够更好地防止金属锂在打印过程中可能发生的局部氧化反应,从而提高锂带的质量,该方法特别适用于锂层厚度为3~100μm的金属锂带的制备。
28 | 制备钝化锂粉的方法 | CN108161016A | 发明专利 | 驳回 | 2017-12-13 | 2018-06-15 | B22F9/08(2006.01)I;B22F1/00(2006.01)I | 曹乃珍;邹崴;陈欣;刘强;徐川;高洁;钟兆资;李仕红 | 天齐锂业股份有限公司; 成都希盛知识产权代理有限公司 | 成都希盛知识产权代理有限公司 | 本发明涉及制备钝化锂粉的方法,属于金属锂粉技术领域。本发明解决的技术问题是提供一种制备钝化锂粉的方法。该方法在隔绝氮气和氧气的条件下,采用雾化喷枪将金属锂液雾化,冷却,然后钝化,得到钝化锂粉;其中,保证流入雾化喷枪中的金属锂液的温度为230~500℃,且喷雾时的金属锂液的温度和流量恒定。本发明采用雾化的方式来制备钝化锂粉,无需用到烃油,有效的避免了后期烃油难以完全洗净的问题,无需使用有机溶剂,安全无毒。操作简单,成本低廉。制备得到的钝化金属锂粉纯度高,粒径均一,粒度范围小,质量较好。
29 | 含锂废渣的处理方法 | CN108101076A | 发明专利 | 有效-授权 | 2017-12-13 | 2018-06-01 | C01D15/08(2006.01)I | 曹乃珍;邹崴;刘强;钟兆资;徐川;高洁;陈欣;廖仕英 | 天齐锂业股份有限公司; 成都希盛知识产权代理有限公司 | 成都希盛知识产权代理有限公司 | 本发明涉及含锂废渣的处理方法,属于锂的回收技术领域。本发明解决的技术问题是提供了一种含锂废渣的处理方法。该方法在隔绝空气的环境中,将含锂废渣加热到200℃以上,通入处理气体进行反应,反应后含锂废渣中的锂转化为碳酸锂,其中,所述处理气体中包含二氧化碳。本发明的处理方法杜绝了安全隐患,且不会生产易燃和有毒的气体,安全环保。反应迅速,处理耗时较少;方法简单,无需特别的设备,工艺流程简便。采用本发明方法处理后的含锂废渣,安全性能好,不会与空气和水有明显反应;得到的碳酸锂安全且易于回收。
30 | 含锂废渣的处理方法 | CN108101076B | 发明授权 | 有效-授权 | 2017-12-13 | 2020-06-05 | C01D15/08(2006.01)I | 曹乃珍;邹崴;刘强;钟兆资;徐川;高洁;陈欣;廖仕英 | 天齐锂业股份有限公司; 成都希盛知识产权代理有限公司 | 成都希盛知识产权代理有限公司 | 本发明涉及含锂废渣的处理方法,属于锂的回收技术领域。本发明解决的技术问题是提供了一种含锂废渣的处理方法。该方法在隔绝空气的环境中,将含锂废渣加热到200℃以上,通入处理气体进行反应,反应后含锂废渣中的锂转化为碳酸锂,其中,所述处理气体中包含二氧化碳。本发明的处理方法杜绝了安全隐患,且不会生产易燃和有毒的气体,安全环保。反应迅速,处理耗时较少;方法简单,无需特别的设备,工艺流程简便。采用本发明方法处理后的含锂废渣,安全性能好,不会与空气和水有明显反应;得到的碳酸锂安全且易于回收。
31 | 钝化金属锂粉的制备方法及装置 | CN108015294A | 发明专利 | 实审 | 2017-12-13 | 2018-05-11 | B22F9/08(2006.01)I;B22F1/00(2006.01)I | 曹乃珍;邹崴;刘强;陈欣;徐川;高洁;钟兆资;党春霞 | 天齐锂业股份有限公司; 成都希盛知识产权代理有限公司 | 成都希盛知识产权代理有限公司 | 本发明涉及锂离子电池制造领域,尤其涉及一种钝化金属锂粉制备方法及制备装置。本发明解决的技术问题是提供一种能耗低且钝化效果好的钝化金属锂粉制备方法。该方法用等离子喷雾法将金属锂制备成锂射流喷出,喷出的锂射流与钝化气流在钝化反应区逆向接触,钝化的同时冷却,得到钝化金属锂粉。本发明将雾化和钝化进行一体化设计,钝化气流直接与雾化的锂射流相接触,借助锂射流带出的温度进行钝化反应,相较于传统先冷却再钝化的方式,不但可以节约能源,还能使锂粉钝化更为充分;而且钝化气流与锂射流相互作用在一定程度上可以促进金属锂进一步雾化,提高钝化锂粉的成球效果;此外,钝化气流还可起到冷却作用,使锂粉在接触仓壁前充分冷却定形。
32 | 钝化金属锂粉制备装置 | CN207615663U | 实用新型 | 有效-授权 | 2017-12-13 | 2018-07-17 | B22F9/08(2006.01)I;B22F1/00(2006.01)I | 曹乃珍;邹崴;刘强;陈欣;徐川;高洁;钟兆资;党春霞 | 天齐锂业股份有限公司; 成都希盛知识产权代理有限公司 | 成都希盛知识产权代理有限公司 | 本实用新型涉及锂离子电池制造领域,公开了一种钝化金属锂粉制备装置。该锂粉制备装置包括雾化机构和密闭的钝化仓,所述雾化机构的雾化喷口与钝化仓内部相连通,所述钝化仓内设置有与钝化仓内部相连通的钝化气流喷口。该装置将雾化和钝化进行一体化设计,利用钝化气流直接与雾化的锂射流相接触,借助锂射流带出的温度进行钝化反应,相较于传统先冷却再钝化的方式,不但可以节约能源,还能使锂粉钝化更为充分;而且钝化气流与锂射流相互作用在一定程度上可以促进金属锂进一步雾化,提高钝化锂粉的成球效果;此外,钝化气流还可起到冷却作用,使锂粉在接触仓壁前充分冷却定形。
33 | 3D打印制备金属锂带的装置 | CN207655915U | 实用新型 | 有效-授权 | 2017-12-13 | 2018-07-27 | B22F3/115(2006.01)I;B21J9/16(2006.01)I;B33Y30/00(2015.01)I | 曹乃珍;邹崴;刘强;陈欣;徐川;高洁;钟兆资;党春霞 | 天齐锂业股份有限公司; 成都希盛知识产权代理有限公司 | 成都希盛知识产权代理有限公司 | 本实用新型涉及金属锂技术领域,公开了一种3D打印制备金属锂带的装置。该装置包括打印机主体、金属锂墨头、支撑平台、打印护罩和气锻机构,金属锂墨头连接于打印机主体上并与支撑平台相对应,打印护罩设置于支撑平台上,金属锂墨头位于打印护罩内;气锻机构包括驱动连杆、气锻头和惰性气体输送管,所述驱动连杆连接于3D打印主体上,气锻头连接于驱动连杆上,所述气锻头上设置有若干气锻孔,所述惰性气体输送管与气锻孔相连通。该3D打印制备金属锂带的装置在传统的3D打印设备的基础上增加了打印护罩,用以填充惰性气体进行保护,防止打印过程中金属锂的氧化;并设置有气锻机构,利用恒温惰性气体对新打印的锂带进行锻压,从而提高锂带的平整度。
34 | 一种回收水热法生产磷酸铁锂废液制备高纯硫酸锂的方法 | CN107915239A | 发明专利 | 驳回 | 2017-12-08 | 2018-04-17 | C01D15/06(2006.01)I | 曹乃珍;高洁;陈格;徐川;李仕红 | 天齐锂业股份有限公司; 成都九鼎天元知识产权代理有限公司 | 成都九鼎天元知识产权代理有限公司 | 本发明提供一种回收水热法生产磷酸铁锂废液制备高纯硫酸锂的方法,属于磷酸铁锂废液回收技术领域。所述方法包括:1)将水热法生产磷酸铁锂过程产生的废液煮沸,加入氢氧化钠调节pH;2)加入双氧水,反应后加入吸附剂,反应后过滤;3)滤液经蒸发浓缩、离心分离、烘干后得到高纯无水硫酸锂;4)滤渣用稀硫酸搅洗过滤后作为吸附剂用于循环吸附。本发明采用双氧水氧化废液中残留的有机物,将其氧化分解、或转化为易吸附有机物,然后采用吸附剂进行吸附,从而去除有机物;再对氧化吸附除杂后的溶液进行结晶,得到高纯硫酸锂,滤渣用稀硫酸搅洗过滤后作为吸附剂用于循环吸附。本发明方法制备得到的高纯无水硫酸锂纯度高达99.90%。
35 | 一种全自动废旧锂离子电池回收工艺及系统 | CN108110356A | 发明专利 | 有效-授权 | 2017-12-08 | 2018-06-01 | H01M10/54(2006.01)I;H01M10/0525(2010.01)I | 曹乃珍;高洁;徐川;王蒙蒙;肇巍;周梅;王梦;马兆飞 | 天齐锂业股份有限公司; 成都希盛知识产权代理有限公司 | 成都希盛知识产权代理有限公司 | 本发明提供一种全自动废旧锂离子电池回收工艺,属于电池回收技术领域。所述工艺包括放电,初级粉碎,风选分离薄膜,磁选分离钢壳、刚能剪切粉碎以及振动筛分。将电池用盐水中浸泡放电,输送至初级粉碎机中进行破碎,得到废旧电池碎片混合物和电解液废气,然后分别利用气流风选机以及磁选机使隔膜塑料碎片和钢壳碎片从混合物中分离;再经高能剪切粉碎机中剪切粉碎,形成由活性物质粉末、铜铝箔碎片组成的混合物和粘结剂废气,最后经振动筛分器使活性物质粉末与铜铝碎片分离。本发明还提供对废旧锂离子电池进行回收的系统。本发明回收工艺及系统操作简单,自动化程度高,易于产业化,可以实现废旧电池组件各部分的彻底分离及分类收集。
36 | 一种全自动废旧锂离子电池回收工艺及系统 | CN108110356B | 发明授权 | 有效-授权 | 2017-12-08 | 2024-02-06 | H01M10/54(2006.01)I;H01M10/0525(2010.01)I; | 曹乃珍;高洁;徐川;王蒙蒙;肇巍;周梅;王梦;马兆飞 | 天齐锂业股份有限公司; 成都希盛知识产权代理有限公司 | 成都希盛知识产权代理有限公司 | 本发明提供一种全自动废旧锂离子电池回收工艺,属于电池回收技术领域。所述工艺包括放电,初级粉碎,风选分离薄膜,磁选分离钢壳、刚能剪切粉碎以及振动筛分。将电池用盐水中浸泡放电,输送至初级粉碎机中进行破碎,得到废旧电池碎片混合物和电解液废气,然后分别利用气流风选机以及磁选机使隔膜塑料碎片和钢壳碎片从混合物中分离;再经高能剪切粉碎机中剪切粉碎,形成由活性物质粉末、铜/铝箔碎片组成的混合物和粘结剂废气,最后经振动筛分器使活性物质粉末与铜/铝碎片分离。本发明还提供对废旧锂离子电池进行回收的系统。本发明回收工艺及系统操作简单,自动化程度高,易于产业化,可以实现废旧电池组件各部分的彻底分离及分类收集。
37 | 一种连续回收废旧三元锂离子电池的系统及工艺 | CN107946687A | 发明专利 | 实审 | 2017-12-08 | 2018-04-20 | H01M10/54(2006.01)I;H01M10/0525(2010.01)I | 曹乃珍;高洁;肇巍;王梦;谢宇充;徐川;李溢文;党春霞 | 天齐锂业股份有限公司; 成都九鼎天元知识产权代理有限公司 | 成都九鼎天元知识产权代理有限公司 | 本发明提供一种连续回收废旧三元锂离子电池的系统,属于锂离子电池回收技术领域。所述系统包括前处理单元,酸浸单元,一次除杂单元,共沉淀单元,二次除杂单元以及氨回收单元。其中,前处理包括粉碎机,脉冲除尘器,正负极粉末料仓以及分离机;酸浸包括浸出反应釜以及微滤机Ⅰ;一次除杂包括除杂反应釜以及压榨机,共沉淀包括配料釜,共沉淀反应釜以及离心机;二次除杂包括二次除杂反应釜以及微滤机Ⅱ;氨回收包括加热器,蒸发结晶器,冷凝器以及氨液接收罐。本发明还提供利用所述系统进行废旧三元电池回收的工艺。本发明制备出的镍钴锰三元材料前躯体纯度高,振实密度大,颗粒粒径小、分布窄且混合均匀;硫酸锂溶液可以直接用于碳酸锂的生产。
38 | 一种连续回收废旧三元锂离子电池的系统 | CN207602724U | 实用新型 | 有效-授权 | 2017-12-08 | 2018-07-10 | H01M10/54(2006.01)I;H01M10/0525(2010.01)I | 曹乃珍;高洁;肇巍;王梦;谢宇充;徐川;李溢文;党春霞 | 天齐锂业股份有限公司; 成都九鼎天元知识产权代理有限公司 | 成都九鼎天元知识产权代理有限公司 | 本实用新型提供一种连续回收废旧三元锂离子电池的系统,属于锂离子电池回收技术领域。所述系统包括前处理单元,酸浸单元,一次除杂单元,共沉淀单元,二次除杂单元以及氨回收单元。前处理包括粉碎机,脉冲除尘器,正负极粉末料仓以及分离机;酸浸包括浸出反应釜以及微滤机Ⅰ;一次除杂包括除杂反应釜以及压榨机,共沉淀包括配料釜,共沉淀反应釜以及离心机;二次除杂包括二次除杂反应釜以及微滤机Ⅱ;氨回收包括加热器,蒸发结晶器,冷凝器以及氨液接收罐。通过本实用新型系统对废旧三元锂离子电池进行回收,制备出的镍钴锰三元材料前躯体纯度高,振实密度大,颗粒粒径小、分布窄且混合均匀;硫酸锂溶液可以直接用于碳酸锂的生产。
39 | 一种全自动废旧锂离子电池回收系统 | CN207572492U | 实用新型 | 有效-授权 | 2017-12-08 | 2018-07-03 | H01M10/54(2006.01)I;H01M10/0525(2010.01)I | 曹乃珍;高洁;徐川;王蒙蒙;肇巍;周梅;王梦;马兆飞 | 天齐锂业股份有限公司; 成都九鼎天元知识产权代理有限公司 | 成都九鼎天元知识产权代理有限公司 | 本实用新型提供一种全自动锂离子电池回收系统,属于电池回收技术领域。所述系统包括依次连接的初级粉碎机,气流风选机,传送带,高能剪切粉碎机以及振动筛粉器,所述传送带上设置有磁选机。所述系统还包括与初级粉碎机及高能剪切粉碎机连通的废气处理单元。本实用新型回收系统操作简单,自动化程度高,易于产业化,利用本实用新型系统对废旧锂离子电池进行处理,可以实现废旧电池组件各部分的彻底分离及分类收集,同时对电解液和粘结剂充分处理,环保无污染。
40 | 一种废旧锂离子电池活性物质与集流体分离的碾压设备 | CN207572493U | 实用新型 | 有效-授权 | 2017-12-08 | 2018-07-03 | H01M10/54(2006.01)I;H01M10/0525(2010.01)I | 曹乃珍;高洁;徐川;王蒙蒙;肇巍;周梅;王梦;廖仕英 | 天齐锂业股份有限公司; 成都九鼎天元知识产权代理有限公司 | 成都九鼎天元知识产权代理有限公司 | 本实用新型提供一种废旧锂离子电池活性物质与集流体分离的碾压设备,属于电池分离回收技术领域。所述设备包括碾压盘,碾压底面,碾压盘和碾压底面形成的碾压仓,碾压电机及升降杆,所述碾压电机位于碾压盘上方并通过电机支撑杆与碾压盘连接,所述升降杆上安装有升降电机并通过连接杆与碾压电机连接,所述碾压盘的下底面和碾压底面的上表面分别设置有多个凸起。本实用新型利用碾压盘的高速旋转对带铝箔的正极材料进行碾压,从而实现正极活性物质与集流体的分离;在碾压盘的下底面和碾压底面的上表面设置凸起,碾压盘旋转过程中利用上下凸起对正极材料进一步碾压,达到更好的碾压效果,有利于活性物质与集流体铝箔的分离,使活性材料粉末更细更小。
41 | 一种硫酸法生产电池级碳酸锂的方法 | CN107915240A | 发明专利 | 驳回 | 2017-12-07 | 2018-04-17 | C01D15/08(2006.01)I | 曹乃珍;高洁;王蒙蒙;徐川;王梦;钟兆资;何霞 | 天齐锂业股份有限公司; 成都九鼎天元知识产权代理有限公司 | 成都九鼎天元知识产权代理有限公司 | 本发明提供一种硫酸法生产电池级碳酸锂的方法,属于电池级碳酸锂制备技术领域。所述方法包括转型焙烧、酸化焙烧、浸出、净化、沉锂、清洗、干燥、粉碎。本发明采用循环浸出的方式,可以有效地提高浸出液中锂浓度,直接产出高浓度的含锂浸出液,无需蒸发浓缩,经过净化处理后,可以直接沉锂进行碳酸锂的生产。本发明循环浸出得到高浓度的含锂浸出液,可以在满足沉锂对高浓度锂要求的同时使得净化液中的钙离子浓度不升高,有效提高产品质量。采用本发明方法进行电池级碳酸锂的制备,可以避免使用三效高温蒸发设备,节能降耗,降低设备投入成本,简化工艺流程,产品质量稳定且品质较高,对环境友好。
42 | 熔融沉积制备锂带的方法 | CN108075107A | 发明专利 | 有效-授权 | 2017-12-07 | 2018-05-25 | H01M4/1395(2010.01)I;H01M10/058(2010.01)I | 曹乃珍;邹崴;李娇;刘强;陈欣;詹彬鑫;徐川;高洁;钟兆资;党春霞 | 天齐锂业股份有限公司; 成都希盛知识产权代理有限公司 | 成都希盛知识产权代理有限公司 | 本发明涉及熔融沉积制备锂带的方法,属于锂带的制备技术领域。本发明解决的技术问题是提供熔融沉积制造锂带的方法。该方法具体步骤为:S0:设置沉积目标值,输入初始的控制参数值;S1:通过控制参数控制,进行熔融沉积;S2:对熔融沉积出的锂膜进行实时监测,得监测值;S3:将监测值与沉积目标值比对,如果不满足要求,则执行S4步骤,如果满足要求,则执行S5步骤;S4:根据锂膜厚度及控制参数进行逻辑运算,修正控制参数值后,依次进行S1~S3步骤;S5:继续熔融沉积,得到超薄锂带。本发明采用模型控制化的金属熔融沉积技术制备锂带,在铜箔上沉积出平整均匀,厚度可控的超薄锂带。该方法原料利用率高、设备成本较小、适用于自动化批量生产。
43 | 熔融沉积制备锂带的方法 | CN108075107B | 发明授权 | 有效-授权 | 2017-12-07 | 2020-05-12 | H01M4/1395(2010.01)I;H01M10/058(2010.01)I | 曹乃珍;邹崴;李娇;刘强;陈欣;詹彬鑫;徐川;高洁;钟兆资;党春霞 | 天齐锂业股份有限公司; 成都希盛知识产权代理有限公司 | 成都希盛知识产权代理有限公司 | 本发明涉及熔融沉积制备锂带的方法,属于锂带的制备技术领域。本发明解决的技术问题是提供熔融沉积制造锂带的方法。该方法具体步骤为:S0:设置沉积目标值,输入初始的控制参数值;S1:通过控制参数控制,进行熔融沉积;S2:对熔融沉积出的锂膜进行实时监测,得监测值;S3:将监测值与沉积目标值比对,如果不满足要求,则执行S4步骤,如果满足要求,则执行S5步骤;S4:根据锂膜厚度及控制参数进行逻辑运算,修正控制参数值后,依次进行S1~S3步骤;S5:继续熔融沉积,得到超薄锂带。本发明采用模型控制化的金属熔融沉积技术制备锂带,在铜箔上沉积出平整均匀,厚度可控的超薄锂带。该方法原料利用率高、设备成本较小、适用于自动化批量生产。
44 | 回收废旧磷酸铁锂中锂的方法 | CN108155432A | 发明专利 | 驳回 | 2017-12-07 | 2018-06-12 | H01M10/54(2006.01)I | 曹乃珍;高洁;周梅;田海英;杨柳;陈格;徐川;王梦;何霞 | 天齐锂业股份有限公司; 成都希盛知识产权代理有限公司 | 成都希盛知识产权代理有限公司 | 本发明涉及回收废旧磷酸铁锂中锂的方法,属于锂电池回收技术领域。本发明解决的技术问题是提供一种反应温和,成本低的回收废旧磷酸铁锂中锂的方法。该方法的包括依次进行的如下步骤:a)将磷酸铁锂粉末、三元正极材料粉末、无机酸和水混合,搅拌反应0.5~2.5h;b)过滤;c)将滤液富集,得到高浓度含锂溶液。本发明方法,采用三元正极材料为氧化剂,一方面可以达到将锂选择性浸出,并且锂浸出率和浓度均相对较高,另一方面可以充分利用废旧电池,不用添加其他常用的强氧化剂,反应温和,具有成本低、环保,安全的优点。
45 | 从火法回收锂电池产生的炉渣中提取锂的方法 | CN108063295B | 发明授权 | 有效-授权 | 2017-12-06 | 2020-09-22 | H01M10/54(2006.01)I | 曹乃珍;邓红云;严新星;高洁;徐川;何霞 | 天齐锂业股份有限公司; 成都希盛知识产权代理有限公司 | 成都希盛知识产权代理有限公司 | 本发明涉及从火法回收锂电池产生的炉渣中提取锂的方法,属于能源材料技术领域。本发明解决的技术问题是提供从火法回收锂电池产生的炉渣中提取锂的方法。该方法以盐酸浸取,并在合适的温度条件下真空干燥除去铝,再将除铝渣浸出,通过在浸出液中加入硫酸锂,使大量的氯化钙沉淀,再通过纳滤膜将溶液中的一价锂与二价离子分离,一价锂溶液浓缩,可以处理成锂盐产品,二价离子溶液经碱化除杂后返回前段浸出,碱化渣可用于提取有价金属元素镍、钴、锰。本发明的方法可以从铝、钙含量较高的炉渣中提取锂元素,同时还能提取炉渣中的镍钴锰等有价金属元素,使炉渣经济价值最大化,且工艺条件简单,可操作性强,能大批量处理炉料,工业上易于实现。
46 | 从火法回收锂电池产生的炉渣中提取锂的方法 | CN108063295A | 发明专利 | 有效-授权 | 2017-12-06 | 2018-05-22 | H01M10/54(2006.01)I | 曹乃珍;邓红云;严新星;高洁;徐川;何霞 | 天齐锂业股份有限公司; 成都希盛知识产权代理有限公司 | 成都希盛知识产权代理有限公司 | 本发明涉及从火法回收锂电池产生的炉渣中提取锂的方法,属于能源材料技术领域。本发明解决的技术问题是提供从火法回收锂电池产生的炉渣中提取锂的方法。该方法以盐酸浸取,并在合适的温度条件下真空干燥除去铝,再将除铝渣浸出,通过在浸出液中加入硫酸锂,使大量的氯化钙沉淀,再通过纳滤膜将溶液中的一价锂与二价离子分离,一价锂溶液浓缩,可以处理成锂盐产品,二价离子溶液经碱化除杂后返回前段浸出,碱化渣可用于提取有价金属元素镍、钴、锰。本发明的方法可以从铝、钙含量较高的炉渣中提取锂元素,同时还能提取炉渣中的镍钴锰等有价金属元素,使炉渣经济价值最大化,且工艺条件简单,可操作性强,能大批量处理炉料,工业上易于实现。
47 | 一种利用含锂废液制备电池级碳酸锂的方法 | CN107954455A | 发明专利 | 驳回 | 2017-12-06 | 2018-04-24 | C01D15/08(2006.01)I | 曹乃珍;高洁;陶帅;肇巍;徐川;赵莉 | 天齐锂业股份有限公司; 成都九鼎天元知识产权代理有限公司 | 成都九鼎天元知识产权代理有限公司 | 本发明公开了一种利用含锂废液制备电池级碳酸锂的方法。该方法通过蒸馏、除杂、蒸发、溶解、沉锂、洗涤和干燥几个简单易行的操作步骤,即可从成分复杂的含锂废液中制备得电池级碳酸锂,并且回收率高达96%以上。本发明的方法合理利用醇类溶剂,无需加入BaCl2和草酸铵等易引入额外杂质的除杂试剂,便能有效除去碳酸锂中的杂质,工艺简单,便于操作,产品质量好,回收率高、成本低、无污染。适合于工业生产中的含锂废液特别是医药中间体生产过程中所产生的含锂废液进行处理,具有重要的工业利用价值。
48 | 一种从聚苯硫醚催化剂废渣中回收电池级碳酸锂的方法 | CN107934999A | 发明专利 | 驳回 | 2017-12-06 | 2018-04-20 | C01D15/08(2006.01)I;C01D3/04(2006.01)I | 曹乃珍;高洁;陶帅;肇巍;徐川;赵莉 | 天齐锂业股份有限公司; 成都九鼎天元知识产权代理有限公司 | 成都九鼎天元知识产权代理有限公司 | 本发明公开了一种从聚苯硫醚催化剂废渣中回收电池级碳酸锂的方法,该方法共包括八个步骤,首先用无水乙醇或含无水乙醇的溶液溶解锂盐,将其他盐保留在残渣中,达到Li与Na、Ca、Mg、K等杂质初步分离的目的,再用水将固体溶解、滤液干燥后再次用无水乙醇溶出锂盐,并与第一步中的锂盐溶液合并,在乙醇为溶剂载体中进行碳酸盐沉锂,固体经洗涤干燥获得电池级碳酸锂,溶液干燥获得粗盐附加产品。本发明的方法突破传统方法无法对复杂废渣回收获得电池级碳酸锂,或者需要添加除杂试剂纯化,成本高,操作复杂,且因碳酸锂在水中溶度积大导致收率不高的局限。在电池材料领域具有非常大的推广应用价值。
49 | 钝化锂粉的制备方法 | CN108176859B | 发明授权 | 有效-授权 | 2017-12-05 | 2021-06-04 | B22F9/06(2006.01)I;B22F1/00(2006.01)I | 曹乃珍;邹崴;陈欣;刘强;徐川;高洁;钟兆资;李仕红 | 天齐锂业股份有限公司; 成都希盛知识产权代理有限公司 | 成都希盛知识产权代理有限公司 | 本发明涉及钝化锂粉的制备方法,属于锂粉的制备技术领域。本发明解决的技术问题是提供一种钝化锂粉的制备方法。该方法包括如下步骤:a、将金属锂加入4,4'‑二甲基联苯中,密封加热至200~250℃,搅拌,将金属锂分散为小液滴;b、将小液滴取出,冷却,得到钝化锂粉。本发明方法在4,4'‑二甲基联苯中将金属锂熔融并分散,4,4'‑二甲基联苯能重复使用,无需采用其他的钝化方法,也不需要采用有机溶剂来去除表面残留的4,4'‑二甲基联苯,方法简单易行,成本较低。
50 | 钝化锂粉的制备方法 | CN108176859A | 发明专利 | 有效-授权 | 2017-12-05 | 2018-06-19 | B22F9/06(2006.01)I;B22F1/00(2006.01)I | 曹乃珍;邹崴;陈欣;刘强;徐川;高洁;钟兆资;李仕红 | 天齐锂业股份有限公司; 成都希盛知识产权代理有限公司 | 成都希盛知识产权代理有限公司 | 本发明涉及钝化锂粉的制备方法,属于锂粉的制备技术领域。本发明解决的技术问题是提供一种钝化锂粉的制备方法。该方法包括如下步骤:a、将金属锂加入4,4'‑二甲基联苯中,密封加热至200~250℃,搅拌,将金属锂分散为小液滴;b、将小液滴取出,冷却,得到钝化锂粉。本发明方法在4,4'‑二甲基联苯中将金属锂熔融并分散,4,4'‑二甲基联苯能重复使用,无需采用其他的钝化方法,也不需要采用有机溶剂来去除表面残留的4,4'‑二甲基联苯,方法简单易行,成本较低。
51 | 从锂辉石提锂母液中提取铷铯盐的方法 | CN107217156A | 发明专利 | 驳回 | 2017-04-12 | 2017-09-29 | C22B26/10(2006.01)I | 曹乃珍;邓红云;姚丽;高洁;徐川;廖仕英 | 天齐锂业股份有限公司; 成都希盛知识产权代理有限公司 | 成都希盛知识产权代理有限公司 | 本发明涉及锂辉石提锂母液的回收方法,具体涉及从锂辉石提锂母液中提取铷铯盐的方法。本发明解决的技术问题是提供一种低成本的从锂辉石提锂母液中提取铷铯盐的方法。该方法以锂辉石提锂母液为原料,先将提锂母液中的铷铯沉淀出来,固体富集后再溶解、萃取分离铷铯,对铷铯有价金属进行了综合利用,降低了铷铯萃取的成本,可产生较为可观的经济效益。且本发明方法提取铷铯,低温常压就可进行,操作简单,能耗低,处理量大,利于连续作业,生产成本低,废水返回提锂车间,工艺上实现了闭路循环,废水零排放。
52 | 一种粉体团聚性能的评价装置及评价方法 | CN106969984A | 发明专利 | 有效-授权 | 2017-04-11 | 2017-07-21 | G01N3/14(2006.01)I | 曹乃珍;姚丽;徐川;陈欣;罗涛;高洁;党春霞 | 天齐锂业股份有限公司; 成都九鼎天元知识产权代理有限公司 | 成都九鼎天元知识产权代理有限公司 | 本发明公开了一种粉体团聚性能的评价装置和评价方法,评价装置包括样品槽、压桶和负载物;所述样品槽上端敞口且下端封闭,所述样品槽的内腔为样品池;所述压桶的下端设置有下压网,所述压桶具有与所述样品槽相匹配的外形和尺寸,使得压桶能够导入样品槽中并基本覆盖所述样品池;所述负载物水平放置于所述压桶的上端面上。本发明通过在确定尺寸的评价装置条件下测得的粉体材料团聚性能值的大小来表征粉体团聚性能的强弱,测试过程快速且准确可靠,而且评价装置便携、实用,本发明适用于几乎所有粉体产品的团聚性能评价,应用范围广泛。
53 | 一种粉体团聚性能的评价装置及评价方法 | CN106969984B | 发明授权 | 有效-授权 | 2017-04-11 | 2020-01-31 | G01N3/14(2006.01)I | 曹乃珍;姚丽;徐川;陈欣;罗涛;高洁;党春霞 | 天齐锂业股份有限公司; 成都九鼎天元知识产权代理有限公司 | 成都九鼎天元知识产权代理有限公司 | 本发明公开了一种粉体团聚性能的评价装置和评价方法,评价装置包括样品槽、压桶和负载物;所述样品槽上端敞口且下端封闭,所述样品槽的内腔为样品池;所述压桶的下端设置有下压网,所述压桶具有与所述样品槽相匹配的外形和尺寸,使得压桶能够导入样品槽中并基本覆盖所述样品池;所述负载物水平放置于所述压桶的上端面上。本发明通过在确定尺寸的评价装置条件下测得的粉体材料团聚性能值的大小来表征粉体团聚性能的强弱,测试过程快速且准确可靠,而且评价装置便携、实用,本发明适用于几乎所有粉体产品的团聚性能评价,应用范围广泛。
54 | 一种从PPS催化剂废渣中回收锂的方法 | CN108217698A | 发明专利 | 有效-授权 | 2016-12-21 | 2018-06-29 | C01D15/04(2006.01)I;C01D3/04(2006.01)I | 曹乃珍;高洁;陶帅;徐川;肇巍;何霞 | 南京经纬专利商标代理有限公司; 天齐锂业股份有限公司 | 南京经纬专利商标代理有限公司 | 本发明公开了一种从PPS催化剂废渣中回收锂的方法,包括如下步骤:步骤1,将PPS催化剂废渣与无水乙醇或者含有无水乙醇的溶液进行混合,反应后过滤,得到固体和液体;步骤2,将步骤1得到的固体与水混合,反应后过滤,得到固体和液体;步骤3,将步骤2得到的液体浓缩过滤,得到固体,然后将得到的固体进行干燥;步骤4,将步骤3中干燥后的固体与无水乙醇或者含有无水乙醇的溶液混合,反应后过滤,得到固体和液体;步骤5,回收步骤1和步骤4得到的液体,得到的液体为氯化锂;步骤6,回收步骤4中得到固体,该固体为氯化钠。本发明不仅锂的回收率高,而且工艺简单,易于操作,回收成本低且没有污染。
55 | 一种从PPS催化剂废渣中回收锂的方法 | CN108217698B | 发明授权 | 有效-授权 | 2016-12-21 | 2020-07-14 | C01D15/04(2006.01)I;C01D3/04(2006.01)I | 曹乃珍;高洁;陶帅;徐川;肇巍;何霞 | 南京经纬专利商标代理有限公司; 天齐锂业股份有限公司 | 南京经纬专利商标代理有限公司 | 本发明公开了一种从PPS催化剂废渣中回收锂的方法,包括如下步骤:步骤1,将PPS催化剂废渣与无水乙醇或者含有无水乙醇的溶液进行混合,反应后过滤,得到固体和液体;步骤2,将步骤1得到的固体与水混合,反应后过滤,得到固体和液体;步骤3,将步骤2得到的液体浓缩过滤,得到固体,然后将得到的固体进行干燥;步骤4,将步骤3中干燥后的固体与无水乙醇或者含有无水乙醇的溶液混合,反应后过滤,得到固体和液体;步骤5,回收步骤1和步骤4得到的液体,得到的液体为氯化锂;步骤6,回收步骤4中得到固体,该固体为氯化钠。本发明不仅锂的回收率高,而且工艺简单,易于操作,回收成本低且没有污染。
56 | 一种从含锂废液中回收锂的方法 | CN108220625A | 发明专利 | 有效-授权 | 2016-12-21 | 2018-06-29 | C22B26/12(2006.01)I | 曹乃珍;高洁;陶帅;徐川;肇巍;党春霞 | 南京经纬专利商标代理有限公司; 天齐锂业股份有限公司 | 南京经纬专利商标代理有限公司 | 本发明公开了一种从含锂废液中回收锂的方法,其包括蒸馏、除杂、蒸发、无水乙醇溶解和喷雾干燥步骤,通过这些工艺步骤的处理,能够从含锂废液中以氯化锂的形式回收其中的锂,该方法除杂工艺简单易行,不引入新的杂质,不存在反复除杂的步骤,减少了工艺流程,节约了成本。
57 | 一种从含锂废液中回收锂的方法 | CN108220625B | 发明授权 | 有效-授权 | 2016-12-21 | 2020-08-14 | C22B26/12(2006.01)I | 曹乃珍;高洁;陶帅;徐川;肇巍;党春霞 | 南京经纬专利商标代理有限公司; 天齐锂业股份有限公司 | 南京经纬专利商标代理有限公司 | 本发明公开了一种从含锂废液中回收锂的方法,其包括蒸馏、除杂、蒸发、无水乙醇溶解和喷雾干燥步骤,通过这些工艺步骤的处理,能够从含锂废液中以氯化锂的形式回收其中的锂,该方法除杂工艺简单易行,不引入新的杂质,不存在反复除杂的步骤,减少了工艺流程,节约了成本。
58 | 一种预防粉体团聚的包装袋及方法 | CN106628551A | 发明专利 | 驳回 | 2016-12-21 | 2017-05-10 | B65D30/08(2006.01)I | 曹乃珍;姚丽;徐川;高洁;陈欣;李仕红 | 天齐锂业股份有限公司; 成都九鼎天元知识产权代理有限公司 | 成都九鼎天元知识产权代理有限公司 | 本发明公开了一种预防粉体团聚的包装袋及方法,所述包装袋由包装粉体的内层包装袋和套装在所述内层包装袋外的外层包装袋组成,所述内层包装袋的顶端比外层包装袋的顶端低并且所述内层包装袋的顶端与外层包装袋复合形成固定复合段,所述外层包装袋顶端还包括在粉体装入后形成的热封段,其中,所述内层包装袋由透气吸水性材料制成,所述外层包装袋由塑料薄膜或片材制成。本发明预防粉体团聚的包装袋及方法能够实现无异物引入风险且不降低产品纯度的效果,能够很好地实现预防粉体产品团聚的目的,尤其能够解决粉体产品在长期重压状态下的团聚问题,具有普遍适用性并且能够在碳酸锂等粉体产品的运输和储存过程中广泛地应用。
59 | 一种检测碳酸锂中磁性物质含量的方法 | CN106525954A | 发明专利 | 驳回 | 2016-12-21 | 2017-03-22 | G01N27/62(2006.01)I | 曹乃珍;邓红云;严新星;高洁;徐川;何霞 | 天齐锂业股份有限公司; 成都九鼎天元知识产权代理有限公司 | 成都九鼎天元知识产权代理有限公司 | 本发明公开了一种检测碳酸锂中磁性物质含量的方法,所述方法包括溶样预处理、吸磁和磁性物含量测定,其中,所述溶样的步骤包括将碳酸锂样品用水分散形成碳酸锂浆料和向所述碳酸锂浆料中通入二氧化碳气体或加入弱酸使碳酸锂完全溶解。本发明比YS/T 582‑2013《电池级碳酸锂》所描述的方法增加了溶样预处理步骤,溶样处理可以被碳酸锂包覆的磁性物以及弱磁物质也能被检测出,因此能大幅度降低漏测率,使检测结果更加接近真实值。与YS/T 582‑2013所提供的方法对比,检测数据表明:加标回收率为92~107%,样品线性的R2达99%以上,RSD小于10%,漏测率小于5%,检测数据高20~80%。
60 | 一种预防粉体团聚的包装袋 | CN206580025U | 实用新型 | 有效-授权 | 2016-12-21 | 2017-10-24 | B65D30/08(2006.01)I | 曹乃珍;姚丽;徐川;高洁;陈欣;李仕红 | 天齐锂业股份有限公司; 成都九鼎天元知识产权代理有限公司 | 成都九鼎天元知识产权代理有限公司 | 本实用新型公开了一种预防粉体团聚的包装袋,所述包装袋由包装粉体的内层包装袋和套装在所述内层包装袋外的外层包装袋组成,所述内层包装袋的顶端比外层包装袋的顶端低并且所述内层包装袋的顶端与外层包装袋复合形成固定复合段,所述外层包装袋顶端还包括在粉体装入后形成的热封段,其中,所述内层包装袋由透气吸水性材料制成,所述外层包装袋由塑料薄膜或片材制成。本实用新型的预防粉体团聚的包装袋能够实现无异物引入风险且不降低产品纯度的效果,能够很好地实现预防粉体产品团聚的目的,尤其能够解决粉体产品在长期重压状态下的团聚问题,具有普遍适用性并且能够在碳酸锂等粉体产品的运输和储存过程中广泛地应用。
61 | 废旧锂电池正极材料中锂的回收方法 | CN106785167B | 发明授权 | 有效-授权 | 2016-12-20 | 2018-12-28 | H01M10/54(2006.01)I | 曹乃珍;高洁;田海英;徐川;周梅;杨柳;廖仕英 | 天齐锂业股份有限公司; 成都希盛知识产权代理有限公司 | 成都希盛知识产权代理有限公司 | 本发明所要解决的技术问题是提供一种废旧锂电池正极材料,尤其是镍钴锰酸锂三元材料中的锂的回收方法。本发明方法包括如下步骤:a、煅烧:将废旧锂电池正极材料在450~550℃下煅烧3~7min,冷却至常温,粉碎,筛分,得到镍钴锰酸锂三元材料;b、球磨:将镍钴锰酸锂三元材料与球磨辅料进行球磨,得到球磨料;c、分离:将球磨料进行水浸,固液分离,液体为含锂溶液。本发明采用机械球磨后,再水浸回收镍钴锰酸锂中的锂,无废渣、废液产生,工艺简单,安全环保。
62 | 废旧锂电池正极材料中锂的回收方法 | CN106785167A | 发明专利 | 有效-授权 | 2016-12-20 | 2017-05-31 | H01M10/54(2006.01)I | 曹乃珍;高洁;田海英;徐川;周梅;杨柳;廖仕英 | 天齐锂业股份有限公司; 成都希盛知识产权代理有限公司 | 成都希盛知识产权代理有限公司 | 本发明所要解决的技术问题是提供一种废旧锂电池正极材料,尤其是镍钴锰酸锂三元材料中的锂的回收方法。本发明方法包括如下步骤:a、煅烧:将废旧锂电池正极材料在450~550℃下煅烧3~7min,冷却至常温,粉碎,筛分,得到镍钴锰酸锂三元材料;b、球磨:将镍钴锰酸锂三元材料与球磨辅料进行球磨,得到球磨料;c、分离:将球磨料进行水浸,固液分离,液体为含锂溶液。本发明采用机械球磨后,再水浸回收镍钴锰酸锂中的锂,无废渣、废液产生,工艺简单,安全环保。
63 | 一种球形碳酸锂及其制备方法 | CN106517259A | 发明专利 | 有效-授权 | 2016-12-19 | -- | C01D15/08 | 曹乃珍;邓红云;高洁;徐川;何霞 | 天齐锂业股份有限公司; 成都九鼎天元知识产权代理有限公司 | 成都九鼎天元知识产权代理有限公司 | 本发明公开了一种球形碳酸锂及其制备方法,包括以下步骤:配制碳酸钠溶液和硫酸锂溶液;向碳酸钠溶液或硫酸锂溶液中加入表面处理剂并搅拌均匀;在高速搅拌状态下,将硫酸锂溶液和碳酸钠溶液进行混合,其中,控制反应温度为85~100℃;在低速搅拌状态下进行保温陈化,将物料固液分离得到碳酸锂湿品和沉锂母液;将碳酸锂湿品洗涤并干燥后获得球形碳酸锂。本发明通过控制工艺条件并加入表面处理剂得到纯度大于99.5%的球形碳酸锂,所得球形碳酸锂的纯度较高且不易团聚,具有良好的流动性和分散性,利于后续工艺的混料和加工。
64 | 一种球形碳酸锂及其制备方法 | CN106517259B | 发明授权 | 有效-授权 | 2016-12-19 | 2018-07-10 | C01D15/08(2006.01)I | 曹乃珍;邓红云;高洁;徐川;何霞 | 天齐锂业股份有限公司; 成都九鼎天元知识产权代理有限公司 | 成都九鼎天元知识产权代理有限公司 | 本发明公开了一种球形碳酸锂及其制备方法,包括以下步骤:配制碳酸钠溶液和硫酸锂溶液;向碳酸钠溶液或硫酸锂溶液中加入表面处理剂并搅拌均匀;在高速搅拌状态下,将硫酸锂溶液和碳酸钠溶液进行混合,其中,控制反应温度为85~100℃;在低速搅拌状态下进行保温陈化,将物料固液分离得到碳酸锂湿品和沉锂母液;将碳酸锂湿品洗涤并干燥后获得球形碳酸锂。本发明通过控制工艺条件并加入表面处理剂得到纯度大于99.5%的球形碳酸锂,所得球形碳酸锂的纯度较高且不易团聚,具有良好的流动性和分散性,利于后续工艺的混料和加工。
65 | 酸浸法回收处理废旧磷酸铁锂正极材料的方法 | CN106684485A | 发明专利 | 有效-授权 | 2016-12-19 | 2017-05-17 | H01M10/54(2006.01)I | 曹乃珍;高洁;周梅;田海英;徐川;杨柳;李仕红 | 天齐锂业股份有限公司; 成都希盛知识产权代理有限公司 | 成都希盛知识产权代理有限公司 | 本发明属于锂离子电池回收技术领域,具体涉及一种酸浸法回收处理废旧磷酸铁锂正极材料的方法。本发明方法包括以下步骤:a、酸浸:取磷酸铁锂正极材料,加酸酸浸,得到悬浮液,过滤,得到滤液;b、氧化:取a步骤得到的滤液,调节滤液pH值<1,加氧化剂,将滤液中的亚铁离子氧化成铁离子,得混合溶液;c、分离:取b步骤混合溶液,调节pH值为1.5~4,在60~95℃下反应1~3h,生成磷酸铁沉淀,过滤,洗涤,得到含锂滤液和磷酸铁。本发明方法工艺简单,连续循环,成本低,易工业化,环保,Li、Fe、P的回收率高达95%以上,后续制备的FePO4杂质含量低,粒径为1~6μm,且大小均匀分布窄,形貌可控,为电池级磷酸铁。
66 | 酸浸法回收处理废旧磷酸铁锂正极材料的方法 | CN106684485B | 发明授权 | 有效-授权 | 2016-12-19 | 2020-04-21 | H01M10/54(2006.01)I | 曹乃珍;高洁;周梅;田海英;徐川;杨柳;李仕红 | 天齐锂业股份有限公司; 成都希盛知识产权代理有限公司 | 成都希盛知识产权代理有限公司 | 本发明属于锂离子电池回收技术领域,具体涉及一种酸浸法回收处理废旧磷酸铁锂正极材料的方法。本发明方法包括以下步骤:a、酸浸:取磷酸铁锂正极材料,加酸酸浸,得到悬浮液,过滤,得到滤液;b、氧化:取a步骤得到的滤液,调节滤液pH值<1,加氧化剂,将滤液中的亚铁离子氧化成铁离子,得混合溶液;c、分离:取b步骤混合溶液,调节pH值为1.5~4,在60~95℃下反应1~3h,生成磷酸铁沉淀,过滤,洗涤,得到含锂滤液和磷酸铁。本发明方法工艺简单,连续循环,成本低,易工业化,环保,Li、Fe、P的回收率高达95%以上,后续制备的FePO4杂质含量低,粒径为1~6μm,且大小均匀分布窄,形貌可控,为电池级磷酸铁。
67 | 一种连续电沉积制备锂带的方法 | CN106702441B | 发明授权 | 有效-授权 | 2016-12-19 | 2018-11-06 | C25D3/42(2006.01)I;C25D7/06(2006.01)I;C25D5/48(2006.01)I;C25D5/34(2006.01)I;C25D5/44(2006.01)I | 曹乃珍;徐川;刘强;高洁;邹崴;何霞 | 天齐锂业股份有限公司; 成都希盛知识产权代理有限公司 | 成都希盛知识产权代理有限公司 | 本发明涉及制备金属锂带的方法,具体涉及一种连续电沉积制备锂带的方法。本发明解决的技术问题是提供一种连续电沉积制备锂带的方法。该方法包括依次进行的如下步骤:a、前处理:对金属基带进行活化处理;b、电沉积锂:采用恒流电沉积锂,先控制电流密度为5~50mA/cm2,沉积0.5~10s;再调整电流密度为0.02~1mA/cm2,沉积时间为1~10h;c、后处理:将电沉积后的金属带进行钝化,得到金属锂带。该金属锂带各处厚度均匀致密,通过调节电流密度与浸入镀液时间来调控锂镀层的厚度,易于制得各类厚度的锂带,尤其可制得厚度低于30μm的超薄锂带。本发明方法简单,成本低廉,可使金属锂带的生产大规模化。
68 | 一种连续电沉积制备锂带的方法 | CN106702441A | 发明专利 | 有效-授权 | 2016-12-19 | 2017-05-24 | C25D3/42(2006.01)I;C25D7/06(2006.01)I;C25D5/48(2006.01)I;C25D5/34(2006.01)I;C25D5/44(2006.01)I | 曹乃珍;徐川;刘强;高洁;邹崴;何霞 | 天齐锂业股份有限公司; 成都希盛知识产权代理有限公司 | 成都希盛知识产权代理有限公司 | 本发明涉及制备金属锂带的方法,具体涉及一种连续电沉积制备锂带的方法。本发明解决的技术问题是提供一种连续电沉积制备锂带的方法。该方法包括依次进行的如下步骤:a、前处理:对金属基带进行活化处理;b、电沉积锂:采用恒流电沉积锂,先控制电流密度为5~50mA/cm2,沉积0.5~10s;再调整电流密度为0.02~1mA/cm2,沉积时间为1~10h;c、后处理:将电沉积后的金属带进行钝化,得到金属锂带。该金属锂带各处厚度均匀致密,通过调节电流密度与浸入镀液时间来调控锂镀层的厚度,易于制得各类厚度的锂带,尤其可制得厚度低于30μm的超薄锂带。本发明方法简单,成本低廉,可使金属锂带的生产大规模化。
69 | 金属锂或锂合金中降除氮化物的方法 | CN107058761A | 发明专利 | 有效-授权 | 2016-12-19 | 2017-08-18 | C22B26/12(2006.01)I;C22C1/06(2006.01)I | 曹乃珍;徐川;刘强;高洁;邹崴;党春霞 | 天齐锂业股份有限公司; 成都希盛知识产权代理有限公司 | 成都希盛知识产权代理有限公司 | 本发明涉及金属锂或锂合金中降除氮化物的方法,属于锂金属技术领域。本发明解决的技术问题是提供金属锂或锂合金中降除氮化物的方法。该方法在真空或惰性气体保护氛围下,将金属锂或锂合金熔化并搅拌,然后加入除氮源A进行反应,控制反应温度为180~1000℃,在特定的搅拌方法下进行反应,反应完成后进行沉降、过滤,滤液即为除氮后的金属锂或锂合金。本发明方法实用性强,成本低,反应时间短,操作简便易于实现。通过本发明方法处理后的金属锂或锂合金的回收率在98%以上,同时活性金属残留量少,不影响处理后的金属锂或锂合金的纯度,且金属锂或锂合金中的含氮量可降低至50ppm以下,远低于国标中的标准值300ppm以下。
70 | 金属锂或锂合金中降除氮化物的方法 | CN107058761B | 发明授权 | 有效-授权 | 2016-12-19 | 2019-06-11 | C22B26/12(2006.01)I;C22C1/06(2006.01)I | 曹乃珍;徐川;刘强;高洁;邹崴;党春霞 | 天齐锂业股份有限公司; 成都希盛知识产权代理有限公司 | 成都希盛知识产权代理有限公司 | 本发明涉及金属锂或锂合金中降除氮化物的方法,属于锂金属技术领域。本发明解决的技术问题是提供金属锂或锂合金中降除氮化物的方法。该方法在真空或惰性气体保护氛围下,将金属锂或锂合金熔化并搅拌,然后加入除氮源A进行反应,控制反应温度为180~1000℃,在特定的搅拌方法下进行反应,反应完成后进行沉降、过滤,滤液即为除氮后的金属锂或锂合金。本发明方法实用性强,成本低,反应时间短,操作简便易于实现。通过本发明方法处理后的金属锂或锂合金的回收率在98%以上,同时活性金属残留量少,不影响处理后的金属锂或锂合金的纯度,且金属锂或锂合金中的含氮量可降低至50ppm以下,远低于国标中的标准值300ppm以下。
71 | 一种回收废旧磷酸铁锂正极材料的方法 | CN107069132A | 发明专利 | 驳回 | 2016-12-19 | 2017-08-18 | H01M10/54(2006.01)I | 曹乃珍;高洁;周梅;田海英;徐川;杨柳;廖仕英 | 南京经纬专利商标代理有限公司; 天齐锂业股份有限公司 | 南京经纬专利商标代理有限公司 | 本发明公开了一种回收废旧磷酸铁锂正极材料的方法。该方法包括以下步骤:步骤1,配强酸氧化溶液,其中强酸:氧化剂:亚铁离子的摩尔体积比为(1.05~1.15):(2~3):1;步骤2,按液固比为(2~5):1将磷酸铁锂废料加入强酸氧化溶液中,边搅拌边加热到25~50℃反应15~120min后分离得磷酸铁粗品和含锂浸出液;步骤3,将磷酸铁粗品经物理除杂后在300~500℃下煅烧后转入高能球磨机,以20‑50rpm的速度磨碎得2‑6微米的磷酸铁;步骤4,将步骤2中得到的含锂浸出液调节pH除去杂质得到锂盐产品。本发明方法不需通常的沉淀步骤,一次得到磷酸铁粗品,因此耗酸少,成本低,不会对环境造成二次污染。
72 | 利用废旧锂电池材料制备三元正极材料前驱体的方法 | CN106654205B | 发明授权 | 有效-授权 | 2016-12-19 | 2019-12-27 | H01M4/36(2006.01)I;H01M4/50(2010.01)I;H01M4/52(2010.01)I;H01M4/62(2006.01)I;H01M10/0525(2010.01)I | 曹乃珍;高洁;王梦;肇巍;徐川;周梅;党春霞 | 南京经纬专利商标代理有限公司; 天齐锂业股份有限公司 | 南京经纬专利商标代理有限公司 | 本发明提供了一种利用废旧锂电池材料制备三元正极材料前驱体的方法,采用加酸浸出正极材料得到溶液,再加入抗坏血酸进一步将溶液中的Co3+、Ni3+和Mn4+还原为二价的离子态,再用碱液调节pH并除去杂质铝、铁等,加入适量的镍钴锰硝酸盐调节溶液中镍、钴、锰和锂的摩尔比,加入络合剂,最后调节pH值并加入沉淀剂沉淀制得三元正极材料前驱体。本发明针对前驱体沉淀中可能有微量高价镍钴锰离子、三元材料前驱体颗粒团聚和不能有效的调控三元材料的粒径和形貌等问题,提供一种利用废旧锂离子电池材料制备粒径分布窄和混合均匀的三元正极材料前驱体的方法。
73 | 利用废旧锂电池材料制备三元正极材料前驱体的方法 | CN106654205A | 发明专利 | 有效-授权 | 2016-12-19 | 2017-05-10 | H01M4/36(2006.01)I;H01M4/50(2010.01)I;H01M4/52(2010.01)I;H01M4/62(2006.01)I;H01M10/0525(2010.01)I | 曹乃珍;高洁;王梦;肇巍;徐川;周梅;党春霞 | 南京经纬专利商标代理有限公司; 天齐锂业股份有限公司 | 南京经纬专利商标代理有限公司 | 本发明提供了一种利用废旧锂电池材料制备三元正极材料前驱体的方法,采用加酸浸出正极材料得到溶液,再加入抗坏血酸进一步将溶液中的Co3+、Ni3+和Mn4+还原为二价的离子态,再用碱液调节pH并除去杂质铝、铁等,加入适量的镍钴锰硝酸盐调节溶液中镍、钴、锰和锂的摩尔比,加入络合剂,最后调节pH值并加入沉淀剂沉淀制得三元正极材料前驱体。本发明针对前驱体沉淀中可能有微量高价镍钴锰离子、三元材料前驱体颗粒团聚和不能有效的调控三元材料的粒径和形貌等问题,提供一种利用废旧锂离子电池材料制备粒径分布窄和混合均匀的三元正极材料前驱体的方法。
74 | 金属锂或锂合金中氮化物的降除方法 | CN106756105B | 发明授权 | 有效-授权 | 2016-12-19 | 2018-10-30 | C22B26/12(2006.01)I;C22B9/10(2006.01)I;C22C24/00(2006.01)I;C22C1/06(2006.01)I | 曹乃珍;徐川;刘强;高洁;邹崴;廖仕英 | 天齐锂业股份有限公司; 成都希盛知识产权代理有限公司 | 成都希盛知识产权代理有限公司 | 本发明涉及金属锂或锂合金中氮化物的降除方法,属于锂金属技术领域。本发明解决的技术问题是提供金属锂或锂合金中氮化物的降除方法。该方法在真空或惰性气体保护氛围下,将金属锂或锂合金熔化并搅拌,然后加入除氮源A进行反应,控制反应温度为180~1000℃,反应时间为0.1~10h,反应完成后进行沉降、过滤,滤液即为除氮后的金属锂或锂合金。本发明采用活性金属合金作为除氮源,实用性强,成本低,反应时间短,操作简便易于实现。通过本发明方法处理后的金属锂或锂合金的回收率在98%以上,同时活性金属合金残留量少,不影响处理后的金属锂或锂合金的纯度,且金属锂或锂合金中的含氮量可降低至50ppm以下,远低于国标中的标准值300ppm以下。
75 | 金属锂或锂合金中氮化物的降除方法 | CN106756105A | 发明专利 | 有效-授权 | 2016-12-19 | 2017-05-31 | C22B26/12(2006.01)I;C22B9/10(2006.01)I;C22C24/00(2006.01)I;C22C1/06(2006.01)I | 曹乃珍;徐川;刘强;高洁;邹崴;廖仕英 | 天齐锂业股份有限公司; 成都希盛知识产权代理有限公司 | 成都希盛知识产权代理有限公司 | 本发明涉及金属锂或锂合金中氮化物的降除方法,属于锂金属技术领域。本发明解决的技术问题是提供金属锂或锂合金中氮化物的降除方法。该方法在真空或惰性气体保护氛围下,将金属锂或锂合金熔化并搅拌,然后加入除氮源A进行反应,控制反应温度为180~1000℃,反应时间为0.1~10h,反应完成后进行沉降、过滤,滤液即为除氮后的金属锂或锂合金。本发明采用活性金属合金作为除氮源,实用性强,成本低,反应时间短,操作简便易于实现。通过本发明方法处理后的金属锂或锂合金的回收率在98%以上,同时活性金属合金残留量少,不影响处理后的金属锂或锂合金的纯度,且金属锂或锂合金中的含氮量可降低至50ppm以下,远低于国标中的标准值300ppm以下。
76 | 废旧锂电池正极材料中锂的电化学回收方法 | CN106823816B | 发明授权 | 有效-授权 | 2016-12-19 | 2020-04-17 | B01D61/48(2006.01)I;H01M10/54(2006.01)I | 曹乃珍;高洁;王蒙蒙;陶帅;徐川;高宜宝;李仕红 | 天齐锂业股份有限公司; 成都希盛知识产权代理有限公司 | 成都希盛知识产权代理有限公司 | 本发明涉及锂的回收方法,特别涉及一种电化学回收废旧锂电池正极材料中锂的方法。本发明方法包括将电解槽用一价阳离子选择性透过膜分割成阳极室和阴极室两个区域;以废旧锂电池正极材料为阳极,以锂盐溶液、含二价阳离子电解液、含三价阳离子的电解液中的至少一种为阳极室电解液;以惰性电极材料为阴极,锂盐溶液为阴极室电解液;施加外电势,使废旧锂电池电极材料中的锂形成锂离子溶解在阳极室电解液中,通过一价阳离子选择性透过膜进入阴极室富集,得到富锂溶液。本发明方法简单有效,成本低廉,锂富集效率高,锂的回收率高达95%以上,锂液纯度高,且可以实现连续性的回收废旧锂电池电极材料中的锂。
77 | 废旧锂电池正极材料中锂的电化学回收方法 | CN106823816A | 发明专利 | 有效-授权 | 2016-12-19 | 2017-06-13 | B01D61/48(2006.01)I;H01M10/54(2006.01)I | 曹乃珍;高洁;王蒙蒙;陶帅;徐川;高宜宝;李仕红 | 天齐锂业股份有限公司; 成都希盛知识产权代理有限公司 | 成都希盛知识产权代理有限公司 | 本发明涉及锂的回收方法,特别涉及一种电化学回收废旧锂电池正极材料中锂的方法。本发明方法包括将电解槽用一价阳离子选择性透过膜分割成阳极室和阴极室两个区域;以废旧锂电池正极材料为阳极,以锂盐溶液、含二价阳离子电解液、含三价阳离子的电解液中的至少一种为阳极室电解液;以惰性电极材料为阴极,锂盐溶液为阴极室电解液;施加外电势,使废旧锂电池电极材料中的锂形成锂离子溶解在阳极室电解液中,通过一价阳离子选择性透过膜进入阴极室富集,得到富锂溶液。本发明方法简单有效,成本低廉,锂富集效率高,锂的回收率高达95%以上,锂液纯度高,且可以实现连续性的回收废旧锂电池电极材料中的锂。
78 | 连续电沉积制备锂带的装置 | CN206736380U | 实用新型 | 有效-授权 | 2016-12-19 | 2017-12-12 | C25D1/04(2006.01)I | 曹乃珍;邹崴;刘强;徐川;高洁;李仕红 | 天齐锂业股份有限公司; 成都希盛知识产权代理有限公司 | 成都希盛知识产权代理有限公司 | 本实用新型涉及超薄锂带制备的技术领域,公开了一种连续电沉积制备锂带的装置。本装置包括前处理设备、电沉积设备、后处理设备以及金属基带,所述金属基带依次传送通过前处理设备、电沉积设备和后处理设备,所述前处理设备包括由金属基带依次串联的除油槽、第一清洗槽、活化槽、第二清洗槽和第一干燥槽,所述电沉积设备包括由金属基带依次串联的预沉积槽和电沉积槽,位于预沉积槽和电沉积槽内的金属基带至少有一侧设置有阳电极,所述后处理设备包括由金属基带依次串联的第三清洗槽、钝化槽和绕卷设备。采用该装置可实现连续制备厚度低于30μm的超薄锂带,其结构简单,操作方便,成本低廉,可使金属锂带的生产大规模化。
79 | 金属锂电池负极片的回收方法 | CN106159367B | 发明授权 | 有效-授权 | 2016-08-11 | 2018-08-03 | H01M10/54(2006.01)I | 曹乃珍;徐川;陈欣;高洁;钟兆资;李仕红 | 天齐锂业股份有限公司; 成都希盛知识产权代理有限公司 | 成都希盛知识产权代理有限公司 | 本发明涉及金属锂电池负极片的回收方法,属于电池技术领域。本发明解决的技术问题是提供金属锂电池负极片的回收方法,从金属锂电池负极片上提取金属锂或锂合金。该方法包括如下步骤:a、将金属锂电池负极片边角料浸泡于白油中;b、将浸泡有金属锂电池负极片的白油加热至180~220℃,并进行搅拌;c、保温过滤,取滤液;d、将滤液冷却,过滤,得到固态的金属锂或锂合金;e、将固态的金属锂或锂合金进行真空除油,即得到金属锂液或锂合金液;f、过滤浇注:在惰性气氛下将金属锂液或锂合金液过滤,过滤后将滤液浇注成电池级金属锂锭或锂合金锭。与现有技术相比,本发明的方法回收得到的产品纯度高,回收工艺无需重新电解提炼,工艺简洁,能耗低,综合成本低,易于实现。
80 | 金属锂电池负极片的回收方法 | CN106159367A | 发明专利 | 有效-授权 | 2016-08-11 | 2016-11-23 | H01M10/54(2006.01)I | 曹乃珍;徐川;陈欣;高洁;钟兆资;李仕红 | 天齐锂业股份有限公司; 成都希盛知识产权代理有限公司 | 成都希盛知识产权代理有限公司 | 本发明涉及金属锂电池负极片的回收方法,属于电池技术领域。本发明解决的技术问题是提供金属锂电池负极片的回收方法,从金属锂电池负极片上提取金属锂或锂合金。该方法包括如下步骤:a、将金属锂电池负极片边角料浸泡于白油中;b、将浸泡有金属锂电池负极片的白油加热至180~220℃,并进行搅拌;c、保温过滤,取滤液;d、将滤液冷却,过滤,得到固态的金属锂或锂合金;e、将固态的金属锂或锂合金进行真空除油,即得到金属锂液或锂合金液;f、过滤浇注:在惰性气氛下将金属锂液或锂合金液过滤,过滤后将滤液浇注成电池级金属锂锭或锂合金锭。与现有技术相比,本发明的方法回收得到的产品纯度高,回收工艺无需重新电解提炼,工艺简洁,能耗低,综合成本低,易于实现。
81 | 电化学法回收磷酸铁锂中的锂的方法 | CN105937038A | 发明专利 | 驳回 | 2016-06-17 | 2016-09-14 | C25C1/02(2006.01)I;H01M10/0525(2010.01)I;H01M10/54(2006.01)I | 曹乃珍;高洁;徐川;高宜宝;陶帅;党春霞 | 天齐锂业股份有限公司; 成都希盛知识产权代理有限公司 | 成都希盛知识产权代理有限公司 | 本发明涉及电化学法回收磷酸铁锂中的锂的方法,属于能源材料技术领域。本发明解决的技术问题是提供电化学法回收磷酸铁锂中的锂的方法,该方法将磷酸铁锂作为正极,金属或碳类电极作为负极,水性溶液作为电解质,施加电势,使锂电池正极材料中的锂离子迁入电解质水溶液中形成含锂溶液。通过本发明方法,可一次性将锂从磷酸铁锂中提取出来,形成锂溶液,其迁出率高,能达到90%以上,甚至高达99%,且得到的锂溶液中杂质含量较低,从而实现简单、高效的回收磷酸铁锂中的锂元素。
82 | 电化学法回收锂电池正极材料中的锂的方法 | CN105937039A | 发明专利 | 驳回 | 2016-06-17 | 2016-09-14 | C25C1/02(2006.01)I;H01M10/0525(2010.01)I;H01M10/54(2006.01)I | 曹乃珍;高洁;徐川;高宜宝;陶帅;党春霞 | 天齐锂业股份有限公司; 成都希盛知识产权代理有限公司 | 成都希盛知识产权代理有限公司 | 本发明涉及电化学法回收锂电池正极材料中的锂的方法,属于能源材料技术领域。本发明解决的技术问题是提供电化学法回收锂电池正极材料中的锂的方法,该方法将锂电池正极材料作为正极,金属或碳类电极作为负极,水性溶液作为电解质,施加电势,使锂电池正极材料中的锂离子迁入电解质水溶液中形成含锂溶液。通过本发明方法,能简单、高效的回收锂电池正极材料中的锂元素。此外,本发明所针对的原材料覆盖了市面上普遍存在的正极材料边角料、废料和锂电池正极,回收所形成的锂盐产品具有种类多、品质可调等特点。
83 | 回收锂离子电池正极边角料的方法 | CN105870533B | 发明授权 | 有效-授权 | 2016-06-14 | 2018-05-11 | H01M10/54(2006.01)I;B09B3/00(2006.01)I;C22B7/00(2006.01)I | 曹乃珍;高洁;胡云龙;徐川;何霞 | 天齐锂业股份有限公司; 成都希盛知识产权代理有限公司 | 成都希盛知识产权代理有限公司 | 本发明涉及回收锂离子电池正极边角料的方法,属于能源材料技术领域。本发明解决的技术问题是提供回收锂离子电池正极边角料的方法。该方法包括如下步骤:将锂离子电池正极边角料浸泡于有机溶剂中,浸泡后粉碎,过滤,取滤渣,干燥,筛分,得到收集于筛网之下的正极材料粉末与留在筛网之上的铝粒;将正极材料粉末用碱性溶液洗涤,静置,倾滗上层液体及漂浮物,得到底部浆料,将底部浆料过滤,洗涤滤饼,干燥,即得正极材料。本发明方法流程短,操作简单,可降低能耗,节约资源;不带入其它可能会影响电池性能的粒子,未破坏材料本身化学结构,避免了高成本的二次合成。
84 | 回收锂离子电池正极边角料的方法 | CN105870533A | 发明专利 | 有效-授权 | 2016-06-14 | 2016-08-17 | H01M10/54(2006.01)I;B09B3/00(2006.01)I;C22B7/00(2006.01)I | 曹乃珍;高洁;胡云龙;徐川;何霞 | 天齐锂业股份有限公司; 成都希盛知识产权代理有限公司 | 成都希盛知识产权代理有限公司 | 本发明涉及回收锂离子电池正极边角料的方法,属于能源材料技术领域。本发明解决的技术问题是提供回收锂离子电池正极边角料的方法。该方法包括如下步骤:将锂离子电池正极边角料浸泡于有机溶剂中,浸泡后粉碎,过滤,取滤渣,干燥,筛分,得到收集于筛网之下的正极材料粉末与留在筛网之上的铝粒;将正极材料粉末用碱性溶液洗涤,静置,倾滗上层液体及漂浮物,得到底部浆料,将底部浆料过滤,洗涤滤饼,干燥,即得正极材料。本发明方法流程短,操作简单,可降低能耗,节约资源;不带入其它可能会影响电池性能的粒子,未破坏材料本身化学结构,避免了高成本的二次合成。
85 | 利用萃取法除去富锂溶液中钙、镁杂质的方法 | CN105712383A | 发明专利 | 驳回 | 2016-04-22 | 2016-06-29 | C01D15/08(2006.01)I | 曹乃珍;涂明江;杨柳;徐川;高洁;廖仕英 | 四川天齐锂业股份有限公司; 成都九鼎天元知识产权代理有限公司 | 成都九鼎天元知识产权代理有限公司 | 本发明公开了一种利用萃取法除去富锂溶液中钙、镁杂质的方法,所述方法包括以下步骤:A、将富锂溶液作为萃原液与由萃取剂和缓释剂组成的萃取液混合并进行萃取,分离得到第一萃余液和有机相,其中,所述萃取剂为P204,所述缓释剂为磺化煤油;B、利用洗涤剂对所述有机相进行洗涤,分离得到洗涤液和负载有机相;C、利用反萃剂对所述负载有机相进行反萃取,分离得到净化有机相和第二萃余液。本发明操作简单、步骤较少且耗时较短,无大量固体沉淀,环境友好,成本更低廉,除钙更彻底,可将溶液中的钙降到0.01g/L以下,并将碳酸锂产品中的钙降到0.005g/L以下。
86 | 一种利用含锂废液制备无水氯化锂的方法 | CN105836767A | 发明专利 | 有效-授权 | 2016-04-22 | 2016-08-10 | C01D15/04(2006.01)I | 曹乃珍;高洁;肇巍;樊平;张炳元;杜明泽;赵莉 | 天齐锂业股份有限公司; 成都九鼎天元知识产权代理有限公司 | 成都九鼎天元知识产权代理有限公司 | 本发明公开了一种利用含锂废液制备无水氯化锂的方法,所述含锂废液中至少含有锂离子、钙离子、镁离子、钠离子、钾离子、硫酸根离子和氯离子,所述方法包括以下步骤:A、向所述含锂废液中加入双氧水,以去除残余有机相;B、再加入氯化钡溶液并且在反应后过滤得到母液;C、向所述母液中加入碳酸钠溶液并且在反应后过滤得到精制母液;D、将所述精制母液蒸发浓缩至析出氯化钠和氯化钾固体并过滤除去所述氯化钠和氯化钾固体,得到氯化锂清液;E、向所述氯化锂清液中加入钠精制剂,搅拌反应后过滤得到高浓度氯化锂溶液;F、将所述高浓度氯化锂溶液烘干后得到无水氯化锂。本发明工艺简单、生产成本低、锂回收率高且环境友好。
87 | 一种利用含锂废液制备无水氯化锂的方法 | CN105836767B | 发明授权 | 有效-授权 | 2016-04-22 | 2017-10-31 | C01D15/04(2006.01)I | 曹乃珍;高洁;肇巍;樊平;张炳元;杜明泽;赵莉 | 天齐锂业股份有限公司; 成都九鼎天元知识产权代理有限公司 | 成都九鼎天元知识产权代理有限公司 | 本发明公开了一种利用含锂废液制备无水氯化锂的方法,所述含锂废液中至少含有锂离子、钙离子、镁离子、钠离子、钾离子、硫酸根离子和氯离子,所述方法包括以下步骤:A、向所述含锂废液中加入双氧水,以去除残余有机相;B、再加入氯化钡溶液并且在反应后过滤得到母液;C、向所述母液中加入碳酸钠溶液并且在反应后过滤得到精制母液;D、将所述精制母液蒸发浓缩至析出氯化钠和氯化钾固体并过滤除去所述氯化钠和氯化钾固体,得到氯化锂清液;E、向所述氯化锂清液中加入钠精制剂,搅拌反应后过滤得到高浓度氯化锂溶液;F、将所述高浓度氯化锂溶液烘干后得到无水氯化锂。本发明工艺简单、生产成本低、锂回收率高且环境友好。
88 | 从火法回收锂电池产生的炉渣中提取锂的方法 | CN105907983A | 发明专利 | 视为撤回 | 2016-04-20 | 2016-08-31 | C22B7/04(2006.01)I;C22B26/12(2006.01)I | 曹乃珍;邓红云;严星星;徐川;高洁;党春霞 | 天齐锂业股份有限公司; 成都希盛知识产权代理有限公司 | 成都希盛知识产权代理有限公司 | 本发明涉及从火法回收电池材料产生的炉渣中提取锂的方法,属于能源材料技术领域。本发明解决的技术问题是提供一种从火法回收电池材料产生的炉渣中提取锂的方法。该方法包括如下步骤:a、将炉渣酸化,得混酸料,按质量比,混酸料中的炉渣:H2O:H2SO4=1:15~25:0.5~1.25;b、将混酸料进行保温反应,温度为50~100℃,反应时间为2~4小时,得酸浸料;c、调节酸浸料的pH为4.0~6.5,得中和浆料;d、将中和浆料过滤,所得滤液即为锂溶液。本发明的方法,解决了炉渣中金属杂质组分多、含量高的问题,从铝、钙含量较高的炉渣中提取锂元素,使炉渣经济价值最大化,且工艺条件简单,可操作性强,易于实现。
89 | 离子筛型钠离子吸附剂及除去氯化锂中杂质钠的方法 | CN105833830A | 发明专利 | 驳回 | 2016-04-19 | 2016-08-10 | B01J20/06(2006.01)I;C01D15/04(2006.01)I | 曹乃珍;涂明江;钟兆资;徐川;高洁;何霞 | 天齐锂业股份有限公司; 成都希盛知识产权代理有限公司 | 成都希盛知识产权代理有限公司 | 本发明涉及离子筛型钠离子吸附剂及除去氯化锂中杂质钠的方法,属于化工领域。本发明解决的技术问题是提供一种离子筛型钠离子吸附剂。该吸附剂由以下步骤的方法制备而成:a、制备前驱体:将钠盐和含锰物质混合,500~1000℃煅烧2~10h,冷却,磨为细粉状,得到NaxMnO2;b、前驱体的改性:将NaxMnO2与盐酸混合,搅拌反应10~300min,过滤,洗涤,干燥,得到离子筛型钠离子吸附剂。本发明的离子筛型钠离子吸附剂可替换现有除钠精制剂来进行氯化锂溶液的除钠,其原料价格较为低廉;吸附剂的制备和再生时间较短;钠离子的去除率高,除钠反应时间短;使用过的吸附剂可再生,重复使用,降低了生产成本。
90 | 一种金属锂电解槽 | CN105624728B | 发明授权 | 有效-授权 | 2016-04-07 | 2017-12-22 | C25C3/02(2006.01)I;C25C7/00(2006.01)I;C25C7/02(2006.01)I | 赵本常;邓玉松;左永建;刘长春;陈福怀;涂明江 | 南京经纬专利商标代理有限公司; 四川天齐锂业股份有限公司 | 南京经纬专利商标代理有限公司 | 本发明公开了一种金属锂电解槽,包括上槽体、下槽体及底座,上槽体与下槽体通过连接法兰连接,下槽体同心安装于底座上;所述上槽体顶部设有槽盖,中部设有阳极石墨上端和阴极,阴极环绕设于阳极石墨上端外侧,且阳极石墨上端顶部不低于阴极顶部;所述阳极石墨上端下方设有阳极石墨下端,二者浸没于电解质中,并通过锥形石墨接头连接;所述底座内设有阳极盒。本发明所述的金属锂电解槽阳极石墨寿命长,安装、更换简单,安全性高。
91 | 一种金属锂电解槽 | CN105624728A | 发明专利 | 有效-授权 | 2016-04-07 | 2016-06-01 | C25C3/02(2006.01)I;C25C7/00(2006.01)I;C25C7/02(2006.01)I | 赵本常;邓玉松;左永建;刘长春;陈福怀;涂明江 | 南京经纬专利商标代理有限公司; 四川天齐锂业股份有限公司 | 南京经纬专利商标代理有限公司 | 本发明公开了一种金属锂电解槽,包括上槽体、下槽体及底座,上槽体与下槽体通过连接法兰连接,下槽体同心安装于底座上;所述上槽体顶部设有槽盖,中部设有阳极石墨上端和阴极,阴极环绕设于阳极石墨上端外侧,且阳极石墨上端顶部不低于阴极顶部;所述阳极石墨上端下方设有阳极石墨下端,二者浸没于电解质中,并通过锥形石墨接头连接;所述底座内设有阳极盒。本发明所述的金属锂电解槽阳极石墨寿命长,安装、更换简单,安全性高。
92 | 一种生产粒状氯化锂的装置 | CN205462118U | 实用新型 | 有效-授权 | 2016-03-21 | 2016-08-17 | B01J2/16(2006.01)I | 赵本常;朱先强;陈福怀;文绍刚;任定群;刘长春 | 天齐锂业股份有限公司; 成都九鼎天元知识产权代理有限公司 | 成都九鼎天元知识产权代理有限公司 | 本实用新型公开了一种生产粒状氯化锂的装置,包括流化造粒单元、旋风分离单元、喷淋洗涤单元和尾气回收单元,流化造粒单元包括上部的造粒塔、中部的流化床和下部的热风箱,流化床中设置有筛板,热风箱的侧壁上设置有热风入口,流化造粒单元通过设置在造粒塔顶部的第一出风口与旋风分离单元连接;旋风分离单元包括旋风分离器,旋风分离器通过设置在旋风分离器顶部的第二出风口与喷淋洗涤单元连接;喷淋洗涤单元包括喷淋洗涤塔、洗涤水循环槽和泵,喷淋洗涤塔与洗涤水循环槽和泵互相连接形成洗涤水循环回路,喷淋洗涤单元通过设置在喷淋洗涤塔顶部的第三出风口与尾气回收单元连接;尾气回收单元包括引风机和回收塔,引风机连接喷淋洗涤塔和回收塔。
93 | 一种高效分离精制碳酸锂的装置 | CN205472705U | 实用新型 | 有效-授权 | 2016-03-21 | 2016-08-17 | C01D15/08(2006.01)I | 赵本常;陈福怀;朱艳红;任海;陈中林 | 天齐锂业股份有限公司; 成都九鼎天元知识产权代理有限公司 | 成都九鼎天元知识产权代理有限公司 | 本实用新型公开了一种高效分离精制碳酸锂的装置,所述装置包括通过管路连接的沉锂单元和分离精制单元,所述分离精制单元包括压滤机以及与所述压滤机连接的压缩空气储罐和洗涤水储槽,所述分离精制单元对所述沉锂单元输送至压滤机的碳酸锂溶液进行压滤、风干和洗涤并制得碳酸锂产品。本实用新型将碳酸锂溶液的过滤分离和精制集中在压滤机上进行,溶液过滤后在压滤机上进行滤饼的清洗精制工作,压滤机能有效地提升过滤量,同时在压滤机上进行清洗精制工作能够减少中间中转环节,提升过滤精制效率并降低异物带入风险,达到提升碳酸锂产量、质量;提高生产效率并降低产品成本的目的。
94 | 利用回收锂离子电池材料制备三元正极材料前驱体的方法 | CN105633500A | 发明专利 | 驳回 | 2016-02-22 | 2016-06-01 | H01M10/54(2006.01)I | 曹乃珍;高洁;肇巍;樊平;张炳元;杜明泽;赵莉 | 四川天齐锂业股份有限公司; 成都九鼎天元知识产权代理有限公司 | 成都九鼎天元知识产权代理有限公司 | 本发明公开了一种利用回收锂离子电池材料制备三元正极材料前驱体的方法,包括以下步骤:用硫酸和双氧水溶解回收锂离子电池正极材料,得到第一溶液;调节第一溶液的pH值至5~6.5,加入助滤剂并过滤去除杂质,得到第二溶液;向第二溶液中加入镍硫酸盐、钴硫酸盐和/或锰硫酸盐并调整镍、钴、锰的摩尔比为0.4~0.6:0.1~0.3:0.2~0.4,得到第三溶液;向第三溶液中加入络合沉淀剂并调节第三溶液的pH值为7~9,反应得到镍钴锰三元材料前驱体沉淀;将镍钴锰三元材料前驱体沉淀洗涤并干燥得到三元正极材料前驱体。本发明回收率高,回收工艺流程简单,制备的三元正极材料前驱体纯度高、颗粒粒径小、分布窄且混合均匀。
95 | 连续化生产电池级碳酸锂的方法 | CN105502441B | 发明授权 | 有效-授权 | 2016-01-14 | 2017-05-24 | C01D15/08(2006.01)I | 涂明江;曹乃珍;田海英;高洁;徐川;邓红云;钟兆资;廖仕英 | 四川天齐锂业股份有限公司; 成都希盛知识产权代理有限公司 | 成都希盛知识产权代理有限公司 | 本发明涉及连续化生产电池级碳酸锂的方法,属于化工技术领域。本发明解决的技术问题是提供连续化生产电池级碳酸锂的方法,该方法采用平行加料连续化生产电池级碳酸锂,通过两次平行加料,严格控制加料的量及加料温度和时间,直接生产得到电池级碳酸锂,无需再通入二氧化碳进行氢化,省去了氢化工艺流程,降低了生产成本,实现了电池级碳酸锂生产的连续化,产品稳定性增强。
96 | 连续化生产电池级碳酸锂的方法 | CN105502441A | 发明专利 | 有效-授权 | 2016-01-14 | 2016-04-20 | C01D15/08(2006.01)I | 涂明江;曹乃珍;田海英;高洁;徐川;邓红云;钟兆资;廖仕英 | 四川天齐锂业股份有限公司; 成都希盛知识产权代理有限公司 | 成都希盛知识产权代理有限公司 | 本发明涉及连续化生产电池级碳酸锂的方法,属于化工技术领域。本发明解决的技术问题是提供连续化生产电池级碳酸锂的方法,该方法采用平行加料连续化生产电池级碳酸锂,通过两次平行加料,严格控制加料的量及加料温度和时间,直接生产得到电池级碳酸锂,无需再通入二氧化碳进行氢化,省去了氢化工艺流程,降低了生产成本,实现了电池级碳酸锂生产的连续化,产品稳定性增强。
97 | 一种从工业废水中回收锂的工艺 | CN105502551A | 发明专利 | 驳回 | 2016-01-12 | 2016-04-20 | C02F1/26(2006.01)I | 曹乃珍;高洁;樊平;肇巍;张炳元;杜明泽;赵莉 | 南京经纬专利商标代理有限公司; 四川天齐锂业股份有限公司 | 南京经纬专利商标代理有限公司 | 本发明公开了一种从工业废水中回收锂的工艺,包括萃取、反萃取和水洗三个过程。与现有技术相比,本发明具有以下优点:(1)本发明所述工艺操作简便、可控性强,无需额外提供能量,因而节能环保;(2)本发明所述工艺中的萃取液可重复利用,因而可以大大降低生产成本;(3)本发明所述工艺对废水中的锂回收率高。
98 | 一种改性铝盐吸附剂及其制备方法和应用 | CN105664840B | 发明授权 | 有效-授权 | 2016-01-12 | 2019-01-29 | B01J20/10(2006.01)I;B01J20/30(2006.01)I;B01J20/32(2006.01)I;C22B3/24(2006.01)I;C22B26/12(2006.01)I | 曹乃珍;高洁;樊平;肇巍;张炳元;杜明泽;赵莉 | 南京经纬专利商标代理有限公司; 四川天齐锂业股份有限公司 | 南京经纬专利商标代理有限公司 | 本发明公开了一种改性铝盐吸附剂及其制备方法和应用,该吸附剂以二氧化硅微球为载体,在其表面负载三氧化二铝,并通过碱浸的方式,制备获得,其制备工艺简单、对环境无污染;制得的改性铝盐吸附剂应用于锂离子吸附时对锂离子选择性高、流动性强、渗透性好、溶损率小。
99 | 一种改性铝盐吸附剂及其制备方法和应用 | CN105664840A | 发明专利 | 有效-授权 | 2016-01-12 | 2016-06-15 | B01J20/10(2006.01)I;B01J20/30(2006.01)I;B01J20/32(2006.01)I;C22B3/24(2006.01)I;C22B26/12(2006.01)I | 曹乃珍;高洁;樊平;肇巍;张炳元;杜明泽;赵莉 | 南京经纬专利商标代理有限公司; 四川天齐锂业股份有限公司 | 南京经纬专利商标代理有限公司 | 本发明公开了一种改性铝盐吸附剂及其制备方法和应用,该吸附剂以二氧化硅微球为载体,在其表面负载三氧化二铝,并通过碱浸的方式,制备获得,其制备工艺简单、对环境无污染;制得的改性铝盐吸附剂应用于锂离子吸附时对锂离子选择性高、流动性强、渗透性好、溶损率小。
100 | 一种锂渣加气砖及其制备方法 | CN105645851A | 发明专利 | 驳回 | 2016-01-12 | 2016-06-08 | C04B28/00(2006.01)I;C04B18/04(2006.01)I;C04B40/02(2006.01)I;C04B111/40(2006.01)N;C04B111/52(2006.01)N | 曹乃珍;涂明江;陶帅;高洁;徐川;邓红云;李仕红 | 南京经纬专利商标代理有限公司; 四川天齐锂业股份有限公司 | 南京经纬专利商标代理有限公司 | 本发明公开了一种锂渣加气砖及其制备方法,由以下组分按重量份数配比组成:锂矿渣20~30份、粉煤灰25~30份、水泥5~10份、改性助溶剂4~6份、草木灰5~10份、陶瓷土5~10份、重钙粉5~10份、石灰10~15份、三乙醇胺1~5份、石膏4~5份、铝粉2~8份、有机醇胺为为铝粉重量的1~4份、碳酸氢钙0.01~0.02份、火山岩2~3份、纯碱0.3~0.5份、茶皂素1~2份、羟丙基甲基纤维素钠1~2份、氧化石蜡皂1~2份,稻草杆2~3份,柚子皮3~5份,艾草1~2份。有效减少了环境污染,变废为宝;减少了能源消耗;增加了锂渣的附加值,产生了经济效益;本发明制得的锂渣加气砖轻质、隔音效果好、导热系数低、抗压性能好。
101 | 将锂辉石提锂矿渣中的铷铯转化为可溶性盐的方法 | CN105271317B | 发明授权 | 有效-授权 | 2015-10-28 | 2017-03-29 | C01D17/00(2006.01)I | 邓红云;严新星;涂明江;曹乃珍;高洁;姚丽;陶帅;李仕红 | 四川天齐锂业股份有限公司; 成都希盛知识产权代理有限公司 | 成都希盛知识产权代理有限公司 | 本发明涉及一种从锂辉石提锂矿渣中提取铷铯的工艺,属于铷铯提取技术领域。具体地,包括以下步骤:(1)在锂辉石提锂后的矿渣中加入转化辅料混和均匀,于800~950℃进行焙烧30~180min;所述转化辅料为氯化钙、氯化钠、氧化钙、硫酸钠、硫酸钾等一种或几种的混合物;(2)将步骤(1)所得焙烧料冷却,以水为提取剂进行浸取;(3)将步骤(2)浸取后的混合浆料进行固液分离,可溶性的铷铯盐在液相,可进行后续富集和分离。本发明提供的从铷铯硅铝酸盐骨架结构中提取铷铯方法,既可以从高品位矿中提取铷铯,也可以从低品位矿及矿渣中提取铷铯。对铷的提取率可达98%以上,对铯的提取率可达99%以上。
102 | 将锂辉石提锂矿渣中的铷铯转化为可溶性盐的方法 | CN105271317A | 发明专利 | 有效-授权 | 2015-10-28 | -- | C01D17/00 | 邓红云;严新星;涂明江;曹乃珍;高洁;姚丽;陶帅;李仕红 | 四川天齐锂业股份有限公司; 成都希盛知识产权代理有限公司 | 成都希盛知识产权代理有限公司 | 本发明涉及一种从锂辉石提锂矿渣中提取铷铯的工艺,属于铷铯提取技术领域。具体地,包括以下步骤:(1)在锂辉石提锂后的矿渣中加入转化辅料混和均匀,于800~950℃进行焙烧30~180min;所述转化辅料为氯化钙、氯化钠、氧化钙、硫酸钠、硫酸钾等一种或几种的混合物;(2)将步骤(1)所得焙烧料冷却,以水为提取剂进行浸取;(3)将步骤(2)浸取后的混合浆料进行固液分离,可溶性的铷铯盐在液相,可进行后续富集和分离。本发明提供的从铷铯硅铝酸盐骨架结构中提取铷铯方法,既可以从高品位矿中提取铷铯,也可以从低品位矿及矿渣中提取铷铯。对铷的提取率可达98%以上,对铯的提取率可达99%以上。
103 | 真空快速分散反应釜 | CN104190323A | 发明专利 | 驳回 | 2014-09-10 | 2014-12-10 | B01J3/04(2006.01)I;C22C1/02(2006.01)I;C22C24/00(2006.01)I | 赵本常;邓玉松;曹乃珍;陈绍林;左永建;涂明江;罗玉萍;李仕红 | 四川天齐锂业股份有限公司; 成都希盛知识产权代理有限公司 | 成都希盛知识产权代理有限公司 | 本发明公开一种真空快速分散反应釜,包括冷却夹套,由釜体、釜体法兰、釜盖构成的反应釜本体,由机座、外磁鼓、隔离套、内磁鼓组成的磁力传动装置,釜体法兰与釜盖连接处设置有第一密封,搅拌器安装口外周的釜盖上设置有冷却夹套,冷却夹套芯部设置有搅拌器轴承座;驱动电机主轴连接外磁鼓;设置有搅拌器叶片的搅拌轴向上穿过轴承座连接内磁鼓;内磁鼓和外磁鼓之间设置有隔离套,隔离套连接冷却夹套,隔离套与冷却夹套连接处设置有第二密封,冷却夹套底部无缝连接釜盖;反应釜本体上设置有与釜体连通的真空管。本发明既能提供高真空反应环境,也能提供正压保护性气氛反应环境,合金反应均匀快速,不产生固体颗粒杂质,合金相分散均匀。
104 | 真空快速分散反应釜 | CN204074070U | 实用新型 | 有效-授权 | 2014-09-10 | 2015-01-07 | B01J19/18(2006.01)I;B01J3/00(2006.01)I;C22C1/02(2006.01)I | 赵本常;邓玉松;曹乃珍;陈绍林;左永建;涂明江;罗玉萍;李仕红 | 四川天齐锂业股份有限公司; 成都希盛知识产权代理有限公司 | 成都希盛知识产权代理有限公司 | 本实用新型公开一种真空快速分散反应釜,包括冷却夹套,由釜体、釜体法兰、釜盖构成的反应釜本体,由机座、外磁鼓、隔离套、内磁鼓组成的磁力传动装置,釜体法兰与釜盖连接处设置有第一密封,搅拌器安装口外周的釜盖上设置有冷却夹套,冷却夹套芯部设置有搅拌器轴承座;驱动电机主轴连接外磁鼓;设置有搅拌器叶片的搅拌轴向上穿过轴承座连接内磁鼓;内磁鼓和外磁鼓之间设置有隔离套,隔离套连接冷却夹套,隔离套与冷却夹套连接处设置有第二密封,冷却夹套底部无缝连接釜盖;反应釜本体上设置有与釜体连通的真空管。本实用新型既能提供高真空反应环境,也能提供正压保护性气氛反应环境,合金反应均匀快速,不产生固体颗粒杂质,合金相分散均匀。
105 | 无尘级单水氢氧化锂及制备方法 | CN104163442A | 发明专利 | 有效-授权 | 2014-08-06 | 2014-11-26 | C01D15/02(2006.01)I | 涂明江;杨柳;李仕红;廖仕英;何霞 | 四川天齐锂业股份有限公司; 成都希盛知识产权代理有限公司 | 成都希盛知识产权代理有限公司 | 本发明为一种无尘级单水氢氧化锂(包括无尘电池级和无尘工业级氢氧化锂)及制备方法,属于氢氧化锂领域。本发明提供一种无尘级单水氢氧化锂,所述单水氢氧化锂为疏松的颗粒状干品,单水氢氧化锂表面包裹改性剂,所述改性剂中至少含有聚乙二醇,其中,改性剂占无尘级单水氢氧化锂重量的0.01%~1.05%。本发明的无尘级氢氧化锂,既保证在使用过程中无扬尘、无刺激性气味,又保证了各种化学指标符合国家标准GB/T 8766-2013,主含量≥56.0%,同时提高了产品的水溶性。无尘级单水氢氧化锂可适用于搅拌、混合或抛洒等不同的使用方式。由于其为水溶性产品,从而扩大了其使用范围。
106 | 无尘级单水氢氧化锂及制备方法 | CN104163442B | 发明授权 | 有效-授权 | 2014-08-06 | 2016-03-23 | C01D15/02(2006.01)I | 涂明江;杨柳;李仕红;廖仕英;何霞 | 四川天齐锂业股份有限公司; 成都希盛知识产权代理有限公司 | 成都希盛知识产权代理有限公司 | 本发明为一种无尘级单水氢氧化锂(包括无尘电池级和无尘工业级氢氧化锂)及制备方法,属于氢氧化锂领域。本发明提供一种无尘级单水氢氧化锂,所述单水氢氧化锂为疏松的颗粒状干品,单水氢氧化锂表面包裹改性剂,所述改性剂中至少含有聚乙二醇,其中,改性剂占无尘级单水氢氧化锂重量的0.01%~1.05%。本发明的无尘级氢氧化锂,既保证在使用过程中无扬尘、无刺激性气味,又保证了各种化学指标符合国家标准GB/T 8766-2013,主含量≥56.0%,同时提高了产品的水溶性。无尘级单水氢氧化锂可适用于搅拌、混合或抛洒等不同的使用方式。由于其为水溶性产品,从而扩大了其使用范围。
107 | 液态金属净化装置 | CN104083941A | 发明专利 | 有效-授权 | 2014-07-18 | 2014-10-08 | B01D36/04(2006.01)I | 左永建;曹乃珍;邓玉松;赵本常;涂明江;罗玉萍;李仕红 | 四川天齐锂业股份有限公司; 成都希盛知识产权代理有限公司 | 成都希盛知识产权代理有限公司 | 本发明公开了一种液态金属净化装置,包括釜体,设置在釜体顶端的釜盖,设置在釜体底部的排渣口,设置在釜体外壁的加热装置,还包括液态金属排出管,内置于釜体内的滤芯,设置在釜体或者釜盖上的液态金属入口,设置在釜体上的液态金属出口,滤芯的一端封闭,另一端为出口端,出口端设置有和液态金属出口相互配合的连接结构,滤芯设置在靠近釜体底部,液态金属排出管通过液态金属出口连接滤芯。本发明不需要额外加热装置对滤芯进行加热,并综合了沉降法和过滤法的优点。与传统过滤法相比,固体颗粒去除效果更好、效率更高、处理量更大、能耗更低、使用和维护更方便。
108 | 液态金属净化装置 | CN104083941B | 发明授权 | 有效-授权 | 2014-07-18 | 2016-03-23 | B01D36/04(2006.01)I | 左永建;曹乃珍;邓玉松;赵本常;涂明江;罗玉萍;李仕红 | 四川天齐锂业股份有限公司; 成都希盛知识产权代理有限公司 | 成都希盛知识产权代理有限公司 | 本发明公开了一种液态金属净化装置,包括釜体,设置在釜体顶端的釜盖,设置在釜体底部的排渣口,设置在釜体外壁的加热装置,还包括液态金属排出管,内置于釜体内的滤芯,设置在釜体或者釜盖上的液态金属入口,设置在釜体上的液态金属出口,滤芯的一端封闭,另一端为出口端,出口端设置有和液态金属出口相互配合的连接结构,滤芯设置在靠近釜体底部,液态金属排出管通过液态金属出口连接滤芯。本发明不需要额外加热装置对滤芯进行加热,并综合了沉降法和过滤法的优点。与传统过滤法相比,固体颗粒去除效果更好、效率更高、处理量更大、能耗更低、使用和维护更方便。
109 | 液态金属净化装置 | CN203990084U | 实用新型 | 终止-避重放弃 | 2014-07-18 | 2014-12-10 | B01D36/04(2006.01)I | 左永建;曹乃珍;邓玉松;赵本常;涂明江;罗玉萍;李仕红 | 四川天齐锂业股份有限公司; 成都希盛知识产权代理有限公司 | 成都希盛知识产权代理有限公司 | 本实用新型公开了一种液态金属净化装置,包括釜体,设置在釜体顶端的釜盖,设置在釜体底部的排渣口,设置在釜体外壁的加热装置,还包括液态金属排出管,内置于釜体内的滤芯,设置在釜体或者釜盖上的液态金属入口,设置在釜体上的液态金属出口,滤芯的一端封闭,另一端为出口端,出口端设置有和液态金属出口相互配合的连接结构,滤芯设置在靠近釜体底部,液态金属排出管通过液态金属出口连接滤芯。本实用新型不需要额外加热装置对滤芯进行加热,并综合了沉降法和过滤法的优点。与传统过滤法相比,固体颗粒去除效果更好、效率更高、处理量更大、能耗更低、使用和维护更方便。
110 | 金属锂及锂合金中含氮量的测定方法 | CN104062396A | 发明专利 | 驳回 | 2014-07-14 | 2014-09-24 | G01N31/16(2006.01)I;G01N21/79(2006.01)I | 涂明江;罗玉萍;曹乃珍;赵本常;李仕红;左永建;邓玉松 | 四川天齐锂业股份有限公司; 成都希盛知识产权代理有限公司 | 成都希盛知识产权代理有限公司 | 本发明涉及金属锂及锂合金中含氮量的测定方法,属于碱金属/碱土金属冶炼提纯技术领域。本发明要解决的技术问题是提供一种金属锂及锂合金中含氮量的测定方法。本发明金属锂及锂合金中含氮量的测定方法,其特征在于,包括如下步骤:a、将金属锂或金属锂合金样品溶解于水中,蒸馏,用硼酸溶液吸收蒸汽;b、蒸馏结束后,向硼酸溶液中加入甲基红-次甲基蓝指示剂2~8滴,用硫酸标准溶液滴定至终点,含氮量按下述公式进行计算:<img file=DDA0000537367240000011.TIF wi=720he=152/>本发明金属锂及锂合金中含氮量的测定方法精确度高,与现行国标方法相比可以达到相同测量准确度;不使用剧毒化学品碘化汞,操作更安全、环保。
111 | 锂铝合金的真空合成方法 | CN104060141A | 发明专利 | 有效-授权 | 2014-07-14 | -- | C22C24/00;H01M4/40 | 曹乃珍;左永建;邓玉松;赵本常;涂明江;罗玉萍;李仕红 | 四川天齐锂业股份有限公司; 成都希盛知识产权代理有限公司 | 成都希盛知识产权代理有限公司 | 本发明涉及锂铝合金的真空合成方法,属于有色金属冶金和电池领域。本发明要解决的技术问题是提供一种锂铝合金的真空合成方法。本发明锂铝合金的真空合成方法,包括如下步骤:将铝和熔化的金属锂在真空环境下按重量比1:24~999混匀,然后于190~250℃熔炼,冷却,即得锂铝合金。进一步的,本发明还公开了本发明方法制备得到的锂铝合金及其在制备电池负极材料中的用途。本发明锂铝合金的真空合成方法合金化时间大幅下降,明显提高了生产效率;同时,杂质氮含量明显降低,提高了锂铝合金的产品品质,更利于制备高端超薄合金带。
112 | 锂铝合金的真空合成方法 | CN104060141B | 发明授权 | 有效-授权 | 2014-07-14 | 2017-01-11 | C22C24/00(2006.01)I;H01M4/40(2006.01)I | 曹乃珍;左永建;邓玉松;赵本常;涂明江;罗玉萍;李仕红 | 四川天齐锂业股份有限公司; 成都希盛知识产权代理有限公司 | 成都希盛知识产权代理有限公司 | 本发明涉及锂铝合金的真空合成方法,属于有色金属冶金和电池领域。本发明要解决的技术问题是提供一种锂铝合金的真空合成方法。本发明锂铝合金的真空合成方法,包括如下步骤:将铝和熔化的金属锂在真空环境下按重量比1:24~999混匀,然后于190~250℃熔炼,冷却,即得锂铝合金。进一步的,本发明还公开了本发明方法制备得到的锂铝合金及其在制备电池负极材料中的用途。本发明锂铝合金的真空合成方法合金化时间大幅下降,明显提高了生产效率;同时,杂质氮含量明显降低,提高了锂铝合金的产品品质,更利于制备高端超薄合金带。
113 | 制备5N级高纯碳酸锂的方法 | CN103833053A | 发明专利 | 有效-授权 | 2014-01-21 | 2014-06-04 | C01D15/08(2006.01)I | 金鹏;涂明江;邓红云;严新星;梁平武;李仕红;姚丽 | 四川天齐锂业股份有限公司; 成都希盛知识产权代理有限公司 | 成都希盛知识产权代理有限公司 | 本发明涉及制备5N级高纯碳酸锂的方法,属于高纯碳酸锂技术领域。本发明所解决的技术问题是提供了一种工业化制备5N级高纯碳酸锂的方法。本发明制备5N级高纯碳酸锂的方法包括如下步骤:a、配制Li<sub>2</sub>O为12~25g/L的碳酸氢锂溶液,过滤除杂,得到净化碳酸氢锂溶液;b、取a步骤所得净化碳酸氢锂溶液的1/4~1/2加入分解釜中,并加入0.05~0.1%W/V的5N级碳酸锂晶种,以50~500转/min的速度搅拌并逐渐升温至90~100℃;c、保持90~100℃和50~500转/min的搅拌速度,将剩余的净化碳酸氢锂溶液以滴加的方式加入分解釜中,料液滴加完毕后保温10~30min;d、固液分离,得到固体和母液,所得固体经洗涤、干燥,得到5N级高纯碳酸锂。
114 | 制备5N级高纯碳酸锂的方法 | CN103833053B | 发明授权 | 有效-授权 | 2014-01-21 | 2015-12-30 | C01D15/08(2006.01)I | 金鹏;涂明江;邓红云;严新星;梁平武;李仕红;姚丽 | 四川天齐锂业股份有限公司; 成都希盛知识产权代理有限公司 | 成都希盛知识产权代理有限公司 | 本发明涉及制备5N级高纯碳酸锂的方法,属于高纯碳酸锂技术领域。本发明所解决的技术问题是提供了一种工业化制备5N级高纯碳酸锂的方法。本发明制备5N级高纯碳酸锂的方法包括如下步骤:a、配制Li<sub>2</sub>O为12~25g/L的碳酸氢锂溶液,过滤除杂,得到净化碳酸氢锂溶液;b、取a步骤所得净化碳酸氢锂溶液的1/4~1/2加入分解釜中,并加入0.05~0.1%W/V的5N级碳酸锂晶种,以50~500转/min的速度搅拌并逐渐升温至90~100℃;c、保持90~100℃和50~500转/min的搅拌速度,将剩余的净化碳酸氢锂溶液以滴加的方式加入分解釜中,料液滴加完毕后保温10~30min;d、固液分离,得到固体和母液,所得固体经洗涤、干燥,得到5N级高纯碳酸锂。
115 | 锂铝合金及其生产方法和用途 | CN103290293A | 发明专利 | 有效-授权 | 2013-06-05 | 2013-09-11 | C22C24/00(2006.01)I;H01M4/40(2006.01)I | 金鹏;曹乃珍;关成;涂明江;赵本常;左永建;陈绍林;熊仁利;罗玉萍;李仕红 | 四川天齐锂业股份有限公司; 成都希盛知识产权代理有限公司 | 成都希盛知识产权代理有限公司 | 本发明涉及锂铝合金及其生产方法和用途,属于二次电池负极材料技术领域。本发明所解决的技术问题是提供了一种充放电循环寿命更高的锂铝合金。本发明锂铝合金由如下重量百分比的组分组成:铝0.1~4.0wt%,余量为锂和不可避免的杂质。本发明锂铝合金,通过加入特定含量的铝,对纯金属锂的性能作了修饰,既保持了锂容量优点,又改善了枝晶抑制效果,其充放电中为单一相,不会发生相变,提高了锂铝合金的充放电循环寿命。
116 | 锂铝合金及其生产方法和用途 | CN103290293B | 发明授权 | 有效-授权 | 2013-06-05 | 2016-02-24 | C22C24/00(2006.01)I;H01M4/40(2006.01)I | 金鹏;曹乃珍;关成;涂明江;赵本常;左永建;陈绍林;熊仁利;罗玉萍;李仕红 | 四川天齐锂业股份有限公司; 成都希盛知识产权代理有限公司 | 成都希盛知识产权代理有限公司 | 本发明涉及锂铝合金及其生产方法和用途,属于二次电池负极材料技术领域。本发明所解决的技术问题是提供了一种充放电循环寿命更高的锂铝合金。本发明锂铝合金由如下重量百分比的组分组成:铝0.1~4.0wt%,余量为锂和不可避免的杂质。本发明锂铝合金,通过加入特定含量的铝,对纯金属锂的性能作了修饰,既保持了锂容量优点,又改善了枝晶抑制效果,其充放电中为单一相,不会发生相变,提高了锂铝合金的充放电循环寿命。
117 | 氯气吸收装置 | CN203244907U | 实用新型 | 终止 | 2013-05-16 | 2013-10-23 | B01D53/78(2006.01)I;B01D53/68(2006.01)I;C01B11/06(2006.01)I;C25C7/06(2006.01)I;C25C3/02(2006.01)I | 赵本常;左永建;关成;陈绍林;邓玉松 | 四川天齐锂业股份有限公司; 成都希盛知识产权代理有限公司 | 成都希盛知识产权代理有限公司 | 本实用新型涉及一种吸收设备,尤其是一种氯气吸收装置。本实用新型所要解决的技术问题是提供一种能把氯气抽干净的氯气吸收装置,其包括吸收塔、引风机、负压平衡罐,所述负压平衡罐的出口与吸收塔的进口相连,所述吸收塔的出口与引风机的进口相连。该装置构造简单、美观、实用且投资小,吸收效果好,便于检修,能够很好的解决氯气抽不干净的问题,吸收塔能够完全吸收氯气。该装置解决了电解金属锂企业的洁净生产,车间内外无氯气气味,改善了员工的工作环境且排放尾气符合国家排放标准。
118 | 金属锂电解槽 | CN203247321U | 实用新型 | 终止 | 2013-05-15 | 2013-10-23 | C25C7/00(2006.01)I;C25C3/02(2006.01)I | 赵本常;左永建;关成;陈绍林;邓玉松 | 四川天齐锂业股份有限公司; 成都希盛知识产权代理有限公司 | 成都希盛知识产权代理有限公司 | 本实用新型涉及一种用于电解金属锂的金属锂电解槽。其具有不易侧漏的特点,金属锂电解槽,包括槽体,位于槽体中间的阳极、围绕阳极设置的阴极,所述阳极、阴极均与槽体绝缘连接,还包括阴极接头,所述阴极接头一端固定在阴极上,另外一端固定在槽体上部。本实用新型避免了电解槽漏料造成的人身、设备的损坏,保证了生产的安全性,提高了设备的使用寿命,且电解槽除阳极外,其他部件均能重复使用,节约了设备成本。
119 | 链轮传动链运机 | CN203246801U | 实用新型 | 终止 | 2013-05-13 | 2013-10-23 | B65G17/38(2006.01)I;B65G21/22(2006.01)I | 赵本常;赵伟;张勇;郭宗世;鲁峰 | 四川天齐锂业股份有限公司; 成都希盛知识产权代理有限公司 | 成都希盛知识产权代理有限公司 | 本实用新型公开了一种链轮传动链运机,所述链轮传动链运机,可以提高设备运行效率,减轻输送链条和链轮的摩损。所述链轮传动链运机,包括输送链条、机箱、驱动装置、还包括链轮,所述驱动装置与至少一个链轮传动连接,所述链轮通过机箱上设置的支撑装置安装在机箱内且位于机箱的中间位置,所述链轮上设置有与输送链条节距适配的齿槽,所述输送链条安装在链轮上与链轮传动配合。采用所述的链轮传动链运机,通过链轮与输送链条之间的传动,将传统链运机中输送链条与托轮传动的滑动摩擦改变为滚动摩擦。减小了摩擦,提高了使用周期,延长了使用寿命。同时可以对输送链条起到一定的导向作用,提高设备工作效率,提高输送链条传动稳定性,降低事故率。
120 | 微波干燥装置 | CN203364560U | 实用新型 | 终止 | 2013-05-10 | 2013-12-25 | F26B1/00(2006.01)I;F26B25/00(2006.01)I | 赵本常;许小林;兰书兴;黄爱东 | 四川天齐锂业股份有限公司; 成都希盛知识产权代理有限公司 | 成都希盛知识产权代理有限公司 | 本实用新型公开了一种微波干燥装置,解决了碳酸锂干燥效率低的问题。包括顺序连接的离心机和远红外干燥机,在所述的离心机和远红外干燥机之间设置有微波干燥机。本实用新型的微波干燥装置,属于干燥装置领域,由于设置了微波干燥机,微波干燥后,再用履带式远红外干燥机进一步干燥,使干燥效果更加稳定可靠。
121 | 双浆叶干燥装置 | CN203247105U | 实用新型 | 终止 | 2013-05-10 | 2013-10-23 | C01D5/18(2006.01)I;F26B23/10(2006.01)I | 赵本常;许小林;兰书兴;黄爱东 | 四川天齐锂业股份有限公司; 成都希盛知识产权代理有限公司 | 成都希盛知识产权代理有限公司 | 本实用新型公开了一种双浆叶干燥装置,解决了元明粉结块较多的问题。包括顺序连接的元明粉蒸发器、双吸离心机以及盘式干燥机,在所述的双吸离心机和盘式干燥机之间设置有双浆叶干燥机。本实用新型的双浆叶干燥装置,属于干燥装置领域,由于设置了双浆叶干燥机,采用蒸汽夹套加热,蒸发水分,同时经双浆叶搅拌,使物料分布更加均匀,不会产生结块。
122 | 镍钴锰三元正极材料回收利用的方法 | CN103199320B | 发明授权 | 有效-授权 | 2013-03-28 | 2015-05-27 | H01M10/54(2006.01)I | 熊仁利;王平;黄春莲;严新星;王梓丞;何霞 | 四川天齐锂业股份有限公司; 成都希盛知识产权代理有限公司 | 成都希盛知识产权代理有限公司 | 本发明涉及镍钴锰三元正极材料回收利用的方法,属于废旧电池回收技术领域。本发明所解决的技术问题是提供了一种镍钴锰三元正极材料回收利用的方法。包括从镍钴锰酸锂三元材料正极片热处理去除粘结剂步骤,其去除镍钴锰酸锂三元材料正极片中粘结剂方法为将镍钴锰酸锂三元材料正极片于400~1000℃热处理0.5~5h。
123 | 镍钴锰三元正极材料回收利用的方法 | CN103199320A | 发明专利 | 有效-授权 | 2013-03-28 | 2013-07-10 | H01M10/54(2006.01)I | 熊仁利;王平;黄春莲;严新星;王梓丞;何霞 | 四川天齐锂业股份有限公司; 成都希盛知识产权代理有限公司 | 成都希盛知识产权代理有限公司 | 本发明涉及镍钴锰三元正极材料回收利用的方法,属于废旧电池回收技术领域。本发明所解决的技术问题是提供了一种镍钴锰三元正极材料回收利用的方法。包括从镍钴锰酸锂三元材料正极片热处理去除粘结剂步骤,其去除镍钴锰酸锂三元材料正极片中粘结剂方法为:将镍钴锰酸锂三元材料正极片于400~1000℃热处理0.5~5h。
124 | 锰酸锂电池正极材料回收方法 | CN103219561B | 发明授权 | 有效-授权 | 2013-03-28 | 2015-08-19 | H01M10/54(2006.01)I;B09B3/00(2006.01)I | 熊仁利;严新星;何霞;王平;黄春莲;王梓丞 | 四川天齐锂业股份有限公司; 成都希盛知识产权代理有限公司 | 成都希盛知识产权代理有限公司 | 本发明涉及锰酸锂电池正极材料回收方法,属于废旧电池回收技术领域。本发明所解决的技术问题是提供了一种锰酸锂电池正极材料回收方法。本发明锰酸锂电池正极材料回收方法,包括从锰酸锂电池正极片中分离铝箔步骤,其将锰酸锂电池正极片于300~600℃加热1~4h,然后分离铝箔,得到锰酸锂正极材料、导电剂和粘结剂的混合物。混合物于1000~1200℃煅烧1~3h,然后造球;造球后的混合物与碳质还原剂、硅石、石灰按重量比100:18~22:13~17:14~18混匀,然后电炉冶炼1~3h,得到锰硅合金和炉渣;炉渣酸浸得到含锂溶液,再加入碳酸钠溶液沉淀,过滤,得到碳酸锂。
125 | 锰酸锂电池正极材料回收方法 | CN103219561A | 发明专利 | 有效-授权 | 2013-03-28 | 2013-07-24 | H01M10/54(2006.01)I;B09B3/00(2006.01)I | 熊仁利;严新星;何霞;王平;黄春莲;王梓丞 | 四川天齐锂业股份有限公司; 成都希盛知识产权代理有限公司 | 成都希盛知识产权代理有限公司 | 本发明涉及锰酸锂电池正极材料回收方法,属于废旧电池回收技术领域。本发明所解决的技术问题是提供了一种锰酸锂电池正极材料回收方法。本发明锰酸锂电池正极材料回收方法,包括从锰酸锂电池正极片中分离铝箔步骤,其将锰酸锂电池正极片于300~600℃加热1~4h,然后分离铝箔,得到锰酸锂正极材料、导电剂和粘结剂的混合物。混合物于1000~1200℃煅烧1~3h,然后造球;造球后的混合物与碳质还原剂、硅石、石灰按重量比100:18~22:13~17:14~18混匀,然后电炉冶炼1~3h,得到锰硅合金和炉渣;炉渣酸浸得到含锂溶液,再加入碳酸钠溶液沉淀,过滤,得到碳酸锂。
126 | 从磷酸亚铁锂废料中回收氯化锂的方法 | CN102891345B | 发明授权 | 有效-授权 | 2012-10-22 | 2014-07-16 | H01M10/54(2006.01)I | 王平;熊仁利;黄春莲;金鹏;何霞 | 四川天齐锂业股份有限公司; 成都希盛知识产权代理有限公司 | 成都希盛知识产权代理有限公司 | 本发明涉及从磷酸亚铁锂废料中回收氯化锂的方法,属于废旧锂离子电池回收利用技术领域。本发明所解决的技术问题是提供了一种从磷酸亚铁锂废料中回收氯化锂的方法。本发明方法包括如下步骤:磷酸亚铁锂废料于500~800℃焙烧1~4h;焙烧后的物料加盐酸浸出,浸出时pH值控制在0.5~1,过滤得到磷酸锂、磷酸铁和氯化铁的混合溶液;所得混合溶液加热到80~100℃,并调节pH值到2~2.5,反应1~4h,过滤、洗涤、干燥得到磷酸铁;过滤所得的滤液调节pH值6~7,加入氯化钙除磷,过滤;过滤所得的滤液经蒸发、浓缩、结晶、洗涤、干燥得到氯化锂。
127 | 从磷酸亚铁锂废料中回收氯化锂的方法 | CN102891345A | 发明专利 | 有效-授权 | 2012-10-22 | 2013-01-23 | H01M10/54(2006.01)I | 王平;熊仁利;黄春莲;金鹏;何霞 | 四川天齐锂业股份有限公司; 成都希盛知识产权代理有限公司 | 成都希盛知识产权代理有限公司 | 本发明涉及从磷酸亚铁锂废料中回收氯化锂的方法,属于废旧锂离子电池回收利用技术领域。本发明所解决的技术问题是提供了一种从磷酸亚铁锂废料中回收氯化锂的方法。本发明方法包括如下步骤:磷酸亚铁锂废料于500~800℃焙烧1~4h;焙烧后的物料加盐酸浸出,浸出时pH值控制在0.5~1,过滤得到磷酸锂、磷酸铁和氯化铁的混合溶液;所得混合溶液加热到80~100℃,并调节pH值到2~2.5,反应1~4h,过滤、洗涤、干燥得到磷酸铁;过滤所得的滤液调节pH值6~7,加入氯化钙除磷,过滤;过滤所得的滤液经蒸发、浓缩、结晶、洗涤、干燥得到氯化锂。
128 | 磷酸亚铁锂正极片综合回收利用方法 | CN102916236B | 发明授权 | 有效-授权 | 2012-10-22 | 2014-07-16 | H01M10/54(2006.01)I | 王平;熊仁利;黄春莲;金鹏;陈欣 | 四川天齐锂业股份有限公司; 成都希盛知识产权代理有限公司 | 成都希盛知识产权代理有限公司 | 本发明涉及磷酸亚铁锂正极片综合回收利用方法,属于废旧锂资源回收利用技术领域。本发明所解决的技术问题是提供了一种磷酸亚铁锂正极片的综合回收利用方法。本发明磷酸亚铁锂正极片综合回收利用方法包括如下步骤:取磷酸亚铁锂正极片,加热至300-400℃热处理1~4h,将基体铝箔与正极材料分离,得到磷酸亚铁锂正极材料、导电剂和粘结剂残余物的混合物,混合物于500-800℃焙烧1~4h;焙烧后的物料加硫酸浸出,浸出时pH值控制在0.5~1,过滤得到磷酸锂、磷酸铁和硫酸铁的混合溶液;所得混合溶液加热到80~100℃,并调节pH值到2~2.5,反应1~4h,过滤、洗涤、干燥得到磷酸铁;过滤所得的滤液调节pH值到10~12,反应0.5~2h,过滤、洗涤、干燥得到磷酸锂。
129 | 磷酸亚铁锂正极片综合回收利用方法 | CN102916236A | 发明专利 | 有效-授权 | 2012-10-22 | 2013-02-06 | H01M10/54(2006.01)I | 王平;熊仁利;黄春莲;金鹏;陈欣 | 四川天齐锂业股份有限公司; 成都希盛知识产权代理有限公司 | 成都希盛知识产权代理有限公司 | 本发明涉及磷酸亚铁锂正极片综合回收利用方法,属于废旧锂资源回收利用技术领域。本发明所解决的技术问题是提供了一种磷酸亚铁锂正极片的综合回收利用方法。本发明磷酸亚铁锂正极片综合回收利用方法包括如下步骤:取磷酸亚铁锂正极片,加热至300-400℃热处理1~4h,将基体铝箔与正极材料分离,得到磷酸亚铁锂正极材料、导电剂和粘结剂残余物的混合物,混合物于500-800℃焙烧1~4h;焙烧后的物料加硫酸浸出,浸出时pH值控制在0.5~1,过滤得到磷酸锂、磷酸铁和硫酸铁的混合溶液;所得混合溶液加热到80~100℃,并调节pH值到2~2.5,反应1~4h,过滤、洗涤、干燥得到磷酸铁;过滤所得的滤液调节pH值到10~12,反应0.5~2h,过滤、洗涤、干燥得到磷酸锂。
130 | 从磷酸亚铁锂废料中回收氢氧化锂的方法 | CN102881960B | 发明授权 | 有效-授权 | 2012-10-22 | 2014-06-25 | H01M10/54(2006.01)I | 王平;熊仁利;黄春莲;金鹏;吴利苹 | 四川天齐锂业股份有限公司; 成都希盛知识产权代理有限公司 | 成都希盛知识产权代理有限公司 | 本发明涉及从磷酸亚铁锂废料中回收氢氧化锂的方法,属于废旧锂离子电池回收利用技术领域。本发明所解决的技术问题是提供了一种从磷酸亚铁锂废料中回收氢氧化锂的方法。本发明方法包括如下步骤:磷酸亚铁锂废料于500~800℃焙烧1~4h;焙烧后的物料加硫酸浸出,过滤得到磷酸锂、磷酸铁和硫酸铁的混合溶液;混合溶液加热到80~100℃,并调节pH值到2~2.5,反应1~4h,过滤、洗涤、干燥得到磷酸铁;过滤所得的滤液调节pH值6~7,加入氯化钙除磷,过滤;除磷后过滤所得的滤液中加入氢氧化钠,调节SO42-/Na+摩尔比为0.9~1.1:1,搅拌条件下冷却至-5±3℃,过滤,所得滤液加热蒸发至液固比为0.8~1.1:1,然后冷却、结晶、过滤,得到氢氧化锂粗产品。
131 | 从磷酸亚铁锂废料中回收氢氧化锂的方法 | CN102881960A | 发明专利 | 有效-授权 | 2012-10-22 | 2013-01-16 | H01M10/54(2006.01)I | 王平;熊仁利;黄春莲;金鹏;吴利苹 | 四川天齐锂业股份有限公司; 成都希盛知识产权代理有限公司 | 成都希盛知识产权代理有限公司 | 本发明涉及从磷酸亚铁锂废料中回收氢氧化锂的方法,属于废旧锂离子电池回收利用技术领域。本发明所解决的技术问题是提供了一种从磷酸亚铁锂废料中回收氢氧化锂的方法。本发明方法包括如下步骤:磷酸亚铁锂废料于500~800℃焙烧1~4h;焙烧后的物料加硫酸浸出,过滤得到磷酸锂、磷酸铁和硫酸铁的混合溶液;混合溶液加热到80~100℃,并调节pH值到2~2.5,反应1~4h,过滤、洗涤、干燥得到磷酸铁;过滤所得的滤液调节pH值6~7,加入氯化钙除磷,过滤;除磷后过滤所得的滤液中加入氢氧化钠,调节SO42-/Na+摩尔比为0.9~1.1:1,搅拌条件下冷却至-5±3℃,过滤,所得滤液加热蒸发至液固比为0.8~1.1:1,然后冷却、结晶、过滤,得到氢氧化锂粗产品。
132 | 液相法制备磷酸亚铁锂方法中产生母液的回收利用方法 | CN102897803A | 发明专利 | 有效-授权 | 2012-10-22 | 2013-01-30 | C01D15/04(2006.01)I | 黄春莲;王平;金鹏;高宜宝;陈欣;赵金;何霞 | 四川天齐锂业股份有限公司; 成都希盛知识产权代理有限公司 | 成都希盛知识产权代理有限公司 | 本发明涉及一种液相法制备磷酸亚铁锂方法中产生母液的回收利用方法,该方法包括制备调配液、LiCl浆液、氯化锂溶液、LiCl精制液1、LiCl精制液2等步骤。本发明的方法既充分利用了母液中的锂盐资源,又有效地解决了母液净化处理中的装置、设备、人力、物力、财力消耗等问题,且利于环保,并产生了显著的经济效益,如回收利用水热法制备每1吨磷酸亚铁锂方法中的母液可产生1万元以上经济价值,实现了循环经济,制得的氯化锂质量符合电池级无水LiCl的要求。
133 | 液相法制备磷酸亚铁锂方法中产生母液的回收利用方法 | CN102897803B | 发明授权 | 有效-授权 | 2012-10-22 | 2014-04-16 | C01D15/04(2006.01)I | 黄春莲;王平;金鹏;高宜宝;陈欣;赵金;何霞 | 四川天齐锂业股份有限公司; 成都希盛知识产权代理有限公司 | 成都希盛知识产权代理有限公司 | 本发明涉及一种液相法制备磷酸亚铁锂方法中产生母液的回收利用方法,该方法包括制备调配液、LiCl浆液、氯化锂溶液、LiCl精制液1、LiCl精制液2等步骤。本发明的方法既充分利用了母液中的锂盐资源,又有效地解决了母液净化处理中的装置、设备、人力、物力、财力消耗等问题,且利于环保,并产生了显著的经济效益,如回收利用水热法制备每1吨磷酸亚铁锂方法中的母液可产生1万元以上经济价值,实现了循环经济,制得的氯化锂质量符合电池级无水LiCl的要求。
134 | 从磷酸亚铁锂废料中回收碳酸锂的方法 | CN102903985B | 发明授权 | 有效-授权 | 2012-10-22 | 2014-09-24 | H01M10/54(2006.01)I | 王平;熊仁利;黄春莲;金鹏;赵金 | 四川天齐锂业股份有限公司; 成都希盛知识产权代理有限公司 | 成都希盛知识产权代理有限公司 | 本发明涉及从磷酸亚铁锂废料中回收碳酸锂的方法,属于废旧锂离子电池回收利用技术领域。本发明所解决的技术问题是提供了一种从磷酸亚铁锂废料中回收碳酸锂的方法。本发明方法包括如下步骤磷酸亚铁锂废料于500~800℃焙烧1~4h;焙烧后的物料加硫酸浸出,过滤得到磷酸锂、磷酸铁和硫酸铁的混合溶液;混合溶液加热到80~100℃,并调节pH值到2~2.5,反应1~4h,过滤、洗涤、干燥得到磷酸铁;过滤所得的滤液调节pH值6~7,加入氯化钙除磷,过滤;过滤所得的滤液用碳酸钠调节pH值到10~12,反应0.5~2h,过滤、洗涤、干燥得到电池级碳酸锂。
135 | 从磷酸亚铁锂废料中回收碳酸锂的方法 | CN102903985A | 发明专利 | 有效-授权 | 2012-10-22 | 2013-01-30 | H01M10/54(2006.01)I | 王平;熊仁利;黄春莲;金鹏;赵金 | 四川天齐锂业股份有限公司; 成都希盛知识产权代理有限公司 | 成都希盛知识产权代理有限公司 | 本发明涉及从磷酸亚铁锂废料中回收碳酸锂的方法,属于废旧锂离子电池回收利用技术领域。本发明所解决的技术问题是提供了一种从磷酸亚铁锂废料中回收碳酸锂的方法。本发明方法包括如下步骤:磷酸亚铁锂废料于500~800℃焙烧1~4h;焙烧后的物料加硫酸浸出,过滤得到磷酸锂、磷酸铁和硫酸铁的混合溶液;混合溶液加热到80~100℃,并调节pH值到2~2.5,反应1~4h,过滤、洗涤、干燥得到磷酸铁;过滤所得的滤液调节pH值6~7,加入氯化钙除磷,过滤;过滤所得的滤液用碳酸钠调节pH值到10~12,反应0.5~2h,过滤、洗涤、干燥得到电池级碳酸锂。
136 | 磷酸亚铁锂正极材料综合回收利用方法 | CN102910607A | 发明专利 | 有效-授权 | 2012-10-22 | 2013-02-06 | C01B25/37(2006.01)I;C01B25/30(2006.01)I;H01M10/54(2006.01)I | 王平;熊仁利;黄春莲;金鹏;高宜宝 | 四川天齐锂业股份有限公司; 成都希盛知识产权代理有限公司 | 成都希盛知识产权代理有限公司 | 本发明涉及磷酸亚铁锂正极材料综合回收利用方法,属于废旧锂离子电池回收利用技术领域。本发明所解决的技术问题是提供了一种磷酸亚铁锂正极材料综合回收利用方法。本发明磷酸亚铁锂正极材料综合回收利用方法包括如下步骤:a、磷酸亚铁锂正极材料于500-800℃焙烧1~4h;b、焙烧后的物料加硫酸浸出,浸出时pH值控制在0.5~1,过滤得到磷酸锂、磷酸铁和硫酸铁的混合溶液;c、b步骤所得混合溶液加热到80~100℃,并调节pH值到2~2.5,反应1~4h,过滤、洗涤、干燥得到磷酸铁;d、c步骤过滤所得的滤液调节pH值到10~12,反应0.5~2h,过滤、洗涤、干燥得到磷酸锂。
137 | 磷酸亚铁锂正极材料综合回收利用方法 | CN102910607B | 发明授权 | 有效-授权 | 2012-10-22 | 2014-07-02 | C01B25/37(2006.01)I;C01B25/30(2006.01)I;H01M10/54(2006.01)I | 王平;熊仁利;黄春莲;金鹏;高宜宝 | 四川天齐锂业股份有限公司; 成都希盛知识产权代理有限公司 | 成都希盛知识产权代理有限公司 | 本发明涉及磷酸亚铁锂正极材料综合回收利用方法,属于废旧锂离子电池回收利用技术领域。本发明所解决的技术问题是提供了一种磷酸亚铁锂正极材料综合回收利用方法。本发明磷酸亚铁锂正极材料综合回收利用方法包括如下步骤:a、磷酸亚铁锂正极材料于500-800℃焙烧1~4h;b、焙烧后的物料加硫酸浸出,浸出时pH值控制在0.5~1,过滤得到磷酸锂、磷酸铁和硫酸铁的混合溶液;c、b步骤所得混合溶液加热到80~100℃,并调节pH值到2~2.5,反应1~4h,过滤、洗涤、干燥得到磷酸铁;d、c步骤过滤所得的滤液调节pH值到10~12,反应0.5~2h,过滤、洗涤、干燥得到磷酸锂。
138 | 包装袋(电池级碳酸锂2) | CN302241139S | 外观设计 | 终止 | 2012-09-19 | 2012-12-19 | 09-05 | 姜德勤;金鹏;霍立明;涂明江;黄春莲 | 四川天齐锂业股份有限公司 | -- | 1.本外观设计产品的名称:包装袋(电池级碳酸锂2)。2.本外观设计产品的用途:产品包装。3.本外观设计的设计要点:包装袋的图案,以及图案与色彩的结合。4.最能表明设计要点的图片或者照片:主视图。5.左视图、右视图、俯视图和仰视图均无设计要点,故省略。6.请求保护色彩。
139 | 包装袋(工业级单水氢氧化锂1) | CN302241140S | 外观设计 | 终止 | 2012-09-19 | 2012-12-19 | 09-05 | 姜德勤;金鹏;霍立明;涂明江;黄春莲 | 四川天齐锂业股份有限公司 | -- | 1.本外观设计产品的名称:包装袋(工业级单水氢氧化锂1)。2.本外观设计产品的用途:产品包装。3.本外观设计的设计要点:包装袋的图案。4.最能表明设计要点的图片或者照片:主视图。5.左视图、右视图、俯视图和仰视图均无设计要点,故省略。
140 | 包装袋(工业二级碳酸锂1) | CN302241141S | 外观设计 | 终止 | 2012-09-19 | 2012-12-19 | 09-05 | 姜德勤;金鹏;霍立明;涂明江;黄春莲 | 四川天齐锂业股份有限公司 | -- | 1.本外观设计产品的名称:包装袋(工业二级碳酸锂1)。2.本外观设计产品的用途:产品包装。3.本外观设计的设计要点:包装袋的图案。4.最能表明设计要点的图片或者照片:主视图。5.左视图、右视图、俯视图和仰视图均无设计要点,故省略。
141 | 包装袋(工业一级碳酸锂1) | CN302241142S | 外观设计 | 终止 | 2012-09-19 | 2012-12-19 | 09-05 | 姜德勤;金鹏;霍立明;涂明江;黄春莲 | 四川天齐锂业股份有限公司 | -- | 1.本外观设计产品的名称:包装袋(工业一级碳酸锂1)。2.本外观设计产品的用途:产品包装。3.本外观设计的设计要点:包装袋的图案。4.最能表明设计要点的图片或者照片:主视图。5.左视图、右视图、俯视图和仰视图均无设计要点,故省略。
142 | 包装袋(高纯碳酸锂2) | CN302241143S | 外观设计 | 终止 | 2012-09-19 | 2012-12-19 | 09-05 | 姜德勤;金鹏;霍立明;涂明江;黄春莲 | 四川天齐锂业股份有限公司 | -- | 1.本外观设计产品的名称:包装袋(高纯碳酸锂2)。2.本外观设计产品的用途:产品包装。3.本外观设计的设计要点:包装袋的图案,以及图案与色彩的结合。4.最能表明设计要点的图片或者照片:主视图。5.左视图、右视图、俯视图和仰视图均无设计要点,故省略。6.请求保护色彩。
143 | 包装袋(粒状无水氯化锂2) | CN302241144S | 外观设计 | 终止 | 2012-09-19 | 2012-12-19 | 09-05 | 姜德勤;金鹏;霍立明;涂明江;黄春莲 | 四川天齐锂业股份有限公司 | -- | 1.本外观设计产品的名称:包装袋(粒状无水氯化锂2)。2.本外观设计产品的用途:产品包装。3.本外观设计的设计要点:包装袋的图案,以及图案与色彩的结合。4.最能表明设计要点的图片或者照片:主视图。5.左视图、右视图、俯视图和仰视图均无设计要点,故省略。6.请求保护色彩。
144 | 包装袋(工业级单水氢氧化锂2) | CN302241145S | 外观设计 | 终止 | 2012-09-19 | 2012-12-19 | 09-05 | 姜德勤;金鹏;霍立明;涂明江;黄春莲 | 四川天齐锂业股份有限公司 | -- | 1.本外观设计产品的名称:包装袋(工业级单水氢氧化锂2)。2.本外观设计产品的用途:产品包装。3.本外观设计的设计要点:包装袋的图案,以及图案与色彩的结合。4.最能表明设计要点的图片或者照片:主视图。5.左视图、右视图、俯视图和仰视图均无设计要点,故省略。6.请求保护色彩。
145 | 包装袋(电池级碳酸锂1) | CN302241146S | 外观设计 | 终止 | 2012-09-19 | 2012-12-19 | 09-05 | 姜德勤;金鹏;霍立明;涂明江;黄春莲 | 四川天齐锂业股份有限公司 | -- | 1.本外观设计产品的名称:包装袋(电池级碳酸锂1)。2.本外观设计产品的用途:产品包装。3.本外观设计的设计要点:包装袋的图案。4.最能表明设计要点的图片或者照片:主视图。5.左视图、右视图、俯视图和仰视图均无设计要点,故省略。
146 | 一种纯化碳酸锂的方法 | CN102531002A | 发明专利 | 有效-授权 | 2011-12-23 | 2012-07-04 | C01D15/08(2006.01)I | 金鹏;涂明江;梁平武;江虎成;勾海霞 | 四川天齐锂业股份有限公司; 成都虹桥专利事务所(普通合伙) | 成都虹桥专利事务所(普通合伙) | 本发明涉及一种碳酸锂纯化的方法,属于高纯碳酸锂制备技术领域。本发明方法生产过程安全,且锂收率高。具体包括以下步骤:(1)待纯化碳酸锂经水洗除杂质,并加水配置成碳酸锂浆料;(2)将步骤(1)得到的碳酸锂浆料中通入CO2气体进行氢化反应,当溶液中氧化锂浓度为10~30g/L时停止通气,将溶液过滤得到氢化液;其中氢化反应的压力为0.2~0.6MPa,温度为20~30℃,(3)向步骤(2)得到的氢化液通过离子交换树脂,除去氢化液中杂质离子;(4)将步骤(3)中除去杂质离子的氢化液升温至70~90℃进行分解反应,固液分离得碳酸锂湿品,干燥即得。生产出来的电池级碳酸锂产品主含量高,品质优良、性能稳定。
147 | 一种纯化碳酸锂的方法 | CN102531002B | 发明授权 | 有效-授权 | 2011-12-23 | 2013-08-14 | C01D15/08(2006.01)I | 金鹏;涂明江;梁平武;江虎成;勾海霞 | 四川天齐锂业股份有限公司; 成都虹桥专利事务所(普通合伙) | 成都虹桥专利事务所(普通合伙) | 本发明涉及一种碳酸锂纯化的方法,属于高纯碳酸锂制备技术领域。本发明方法生产过程安全,且锂收率高。具体包括以下步骤(1)待纯化碳酸锂经水洗除杂质,并加水配置成碳酸锂浆料;(2)将步骤(1)得到的碳酸锂浆料中通入CO2气体进行氢化反应,当溶液中氧化锂浓度为10~30g/L时停止通气,将溶液过滤得到氢化液;其中氢化反应的压力为0.2~0.6Mpa,温度为20~30℃,(3)向步骤(2)得到的氢化液通过离子交换树脂,除去氢化液中杂质离子;(4)将步骤(3)中除去杂质离子的氢化液升温至70~90℃进行分解反应,固液分离得碳酸锂湿品,干燥既得。生产出来的电池级碳酸锂产品主含量高,品质优良、性能稳定。
148 | 以锂矿为锂源生产磷酸亚铁锂的方法 | CN102332581A | 发明专利 | 有效-授权 | 2011-10-20 | 2012-01-25 | H01M4/58(2010.01)I | 王平;黄春莲;金鹏;陈欣 | 四川天齐锂业股份有限公司; 成都虹桥专利事务所(普通合伙) | 成都虹桥专利事务所(普通合伙) | 本发明涉及一种以锂矿为锂源生产磷酸亚铁锂的方法,属于锂离子电池材料领域,具体涉及一种以锂矿为锂源生产磷酸亚铁锂的方法。本发明的技术方案:(1)锂矿处理得到锂源溶液:(2)亚铁盐溶液、磷源溶液与步骤(1)制备得到的锂源溶液液相反应,冷却后过滤收集滤饼;(3)滤饼洗涤后加水成泥浆,再加入糖原料,混合均匀后干燥,然后在惰性气体保护下煅烧,即得碳包覆的磷酸亚铁锂。本发明以锂矿为锂源用于生产磷酸亚铁锂,很好地去除和控制了磷酸亚铁锂中的Ca2+、Mg2+等杂质含量,制备所得的磷酸亚铁锂具有纯度高、电化学性能优、稳定性、一致性好等优点,1C放电容量可达140mAh/g以上,且磷酸亚铁锂综合成本可节约12,000元/吨以上。
149 | 以锂矿为锂源生产磷酸亚铁锂的方法 | CN102332581B | 发明授权 | 有效-授权 | 2011-10-20 | 2013-06-19 | H01M4/58(2010.01)I | 王平;黄春莲;金鹏;陈欣 | 四川天齐锂业股份有限公司; 成都虹桥专利事务所(普通合伙) | 成都虹桥专利事务所(普通合伙) | 本发明涉及一种以锂矿为锂源生产磷酸亚铁锂的方法,属于锂离子电池材料领域,具体涉及一种以锂矿为锂源生产磷酸亚铁锂的方法。本发明的技术方案(1)锂矿处理得到锂源溶液(2)亚铁盐溶液、磷源溶液与步骤(1)制备得到的锂源溶液液相反应,冷却后过滤收集滤饼;(3)滤饼洗涤后加水成泥浆,再加入糖原料,混合均匀后干燥,然后在惰性气体保护下煅烧,即得碳包覆的磷酸亚铁锂。本发明以锂矿为锂源用于生产磷酸亚铁锂,很好地去除和控制了磷酸亚铁锂中的Ca2+、Mg2+等杂质含量,制备所得的磷酸亚铁锂具有纯度高、电化学性能优、稳定性、一致性好等优点,1C放电容量可达140mAh/g以上,且磷酸亚铁锂综合成本可节约12,000元/吨以上。
150 | 具有特定形貌结构的磷酸亚铁锂正极材料及锂二次电池 | CN102509790A | 发明专利 | 有效-授权 | 2011-10-20 | 2012-06-20 | H01M4/58(2010.01)I;H01M4/62(2006.01)I;C01B25/45(2006.01)I;C01B31/02(2006.01)I;B82Y30/00(2011.01)I;B82Y40/00(2011.01)I | 王平;黄春莲;金鹏;吴利苹;赵金 | 四川天齐锂业股份有限公司; 成都虹桥专利事务所(普通合伙) | 成都虹桥专利事务所(普通合伙) | 本发明涉及一种具有特定形貌结构的磷酸亚铁锂正极材料及使用其的二次电池。本发明具有特定形貌结构的碳包覆磷酸亚铁锂正极材料,其特征在于:它是片状的一次粒子团聚而成的球形或类球形的二次粒子状态,且一次粒子之间有空隙;其中,所述二次粒子的平均粒径为12-28微米,所述的一次粒子是片状的碳包覆的磷酸亚铁锂颗粒,它在二维平面的平均粒径为0.2-1微米,平均厚度为60-90纳米。本发明具有特定形貌结构的磷酸亚铁锂正极材料一次粒子表面均匀包覆碳层,确保了活性材料的导电能力,最大程度地利用活性材料的容量,并能够提高材料的大电流充放电性能,且二次粒子的形式在活性物质利用率、大电流充放电能力、电极材料随循环的容量保持率等方面均有优秀的表现。
151 | 具有特定形貌结构的磷酸亚铁锂正极材料及锂二次电池 | CN102509790B | 发明授权 | 有效-授权 | 2011-10-20 | 2014-02-12 | H01M4/58(2010.01)I;H01M4/62(2006.01)I;C01B25/45(2006.01)I;C01B31/02(2006.01)I;B82Y30/00(2011.01)I;B82Y40/00(2011.01)I | 王平;黄春莲;金鹏;吴利苹;赵金 | 四川天齐锂业股份有限公司; 成都虹桥专利事务所(普通合伙) | 成都虹桥专利事务所(普通合伙) | 本发明涉及一种具有特定形貌结构的磷酸亚铁锂正极材料及使用其的二次电池。本发明具有特定形貌结构的碳包覆磷酸亚铁锂正极材料,其特征在于它是片状的一次粒子团聚而成的球形或类球形的二次粒子状态,且一次粒子之间有空隙;其中,所述二次粒子的平均粒径为12-28微米,所述的一次粒子是片状的碳包覆的磷酸亚铁锂颗粒,它在二维平面的平均粒径为0.2-1微米,平均厚度为60-90纳米。本发明具有特定形貌结构的磷酸亚铁锂正极材料一次粒子表面均匀包覆碳层,确保了活性材料的导电能力,最大程度地利用活性材料的容量,并能够提高材料的大电流充放电性能,且二次粒子的形式在活性物质利用率、大电流充放电能力、电极材料随循环的容量保持率等方面均有优秀的表现。
152 | 一种以锂矿为锂源生产磷酸亚铁锂的成套循环制备方法 | CN102311110A | 发明专利 | 有效-授权 | 2011-10-20 | 2012-01-11 | C01B25/45(2006.01)I;H01M4/58(2010.01)I | 王平;黄春莲;金鹏;高宜宝 | 四川天齐锂业股份有限公司; 成都虹桥专利事务所 | 成都虹桥专利事务所 | 本发明涉及一种以锂矿为锂源生产磷酸亚铁锂的成套循环制备方法,通过将锂矿煅烧、酸化、浸出净化分离得到初级锂液,将初级锂液进行转化冷冻、过滤洗涤、蒸发浓缩得到合成反应用锂液,将合成反应用锂液与亚铁盐溶液、磷源溶液进行液相合成反应,煅烧,得到碳包覆的磷酸亚铁锂。本发明的方法部分省去了锂矿为锂源制备锂盐溶液过程中的冷却结晶、分离和干燥等步骤,且循环利用蒸发浓缩及过滤分离所得的副产品,既提高资源的利用率,又节约成本,并且,制备所得的磷酸亚铁锂具有纯度高、电化学性能优异等特点,实现了循环经济。
153 | 一种以锂矿为锂源生产磷酸亚铁锂的成套循环制备方法 | CN102311110B | 发明授权 | 有效-授权 | 2011-10-20 | 2013-01-16 | C01B25/45(2006.01)I;H01M4/58(2010.01)I | 王平;黄春莲;金鹏;高宜宝 | 四川天齐锂业股份有限公司; 成都虹桥专利事务所 | 成都虹桥专利事务所 | 本发明涉及一种以锂矿为锂源生产磷酸亚铁锂的成套循环制备方法,通过将锂矿煅烧、酸化、浸出净化分离得到初级锂液,将初级锂液进行转化冷冻、过滤洗涤、蒸发浓缩得到合成反应用锂液,将合成反应用锂液与亚铁盐溶液、磷源溶液进行液相合成反应,煅烧,得到碳包覆的磷酸亚铁锂。本发明的方法部分省去了锂矿为锂源制备锂盐溶液过程中的冷却结晶、分离和干燥等步骤,且循环利用蒸发浓缩及过滤分离所得的副产品,既提高资源的利用率,又节约成本,并且,制备所得的磷酸亚铁锂具有纯度高、电化学性能优异等特点,实现了循环经济。
154 | 无尘级单水氢氧化锂及其制备方法 | CN102020294B | 发明授权 | 有效-授权 | 2010-12-23 | 2012-04-25 | B01F3/18(2006.01)I;C01D15/02(2006.01)I | 姚开林;金鹏;霍立明;何东利;何开茂;彭宗惠;涂明江;杨柳;金和山;江虎成 | 四川天齐锂业股份有限公司; 成都虹桥专利事务所 | 成都虹桥专利事务所 | 本发明涉及一种无尘级单水氢氧化锂及其制备方法,属于氢氧化锂制备技术领域。本发明所要解决的技术问题是针对现有湿LiOH·H2O存在板结问题,干LiOH·H2O存在粉尘飞扬问题,提供一种新的LiOH·H2O,即无尘、不板结单水氢氧化锂。本发明单水氢氧化锂为疏松的颗粒状湿品,其中,水份含量≤3.5%,单水氢氧化锂表面包裹微量的防板结剂。无尘级单水氢氧化锂是由以下方法制备而成:(1)制得Li2O浓度为70±5g/l的LiOH溶液,其中,控制SO42-浓度≤15g/l;(2)将步骤(1)得到的LiOH溶液蒸发至液固比为1∶0.8~1.5时加入微量防板结剂,搅拌均匀,分离、洗涤即得无尘LiOH·H2O湿品,真空密封包装3~5个月不板结。
155 | 无尘级单水氢氧化锂及其制备方法 | CN102020294A | 发明专利 | 有效-授权 | 2010-12-23 | 2011-04-20 | B01F3/18(2006.01)I;C01D15/02(2006.01)I | 姚开林;金鹏;霍立明;何东利;何开茂;彭宗惠;涂明江;杨柳;金和山;江虎成 | 四川天齐锂业股份有限公司; 成都虹桥专利事务所 | 成都虹桥专利事务所 | 本发明涉及一种无尘级单水氢氧化锂及其制备方法,属于氢氧化锂制备技术领域。本发明所要解决的技术问题是针对现有湿LiOH·H2O存在板结问题,干LiOH·H2O存在粉尘飞扬问题,提供一种新的LiOH·H2O,即无尘、不板结单水氢氧化锂。本发明单水氢氧化锂为疏松的颗粒状湿品,其中,水份含量≤3.5%,单水氢氧化锂表面包裹微量的防板结剂。无尘级单水氢氧化锂是由以下方法制备而成:(1)制得Li2O浓度为70±5g/l的LiOH溶液,其中,控制SO42-浓度≤15g/l;(2)将步骤(1)得到的LiOH溶液蒸发至液固比为1∶0.8~1.5时加入微量防板结剂,搅拌均匀,分离、洗涤即得无尘LiOH·H2O湿品,真空密封包装3~5个月不板结。
156 | 高纯碳酸锂的制备方法 | CN102020295B | 发明授权 | 有效-授权 | 2010-12-22 | 2012-07-25 | C01D15/08(2006.01)I | 姚开林;金鹏;霍立明;涂明江;梁平武;严新星;江虎成 | 四川天齐锂业股份有限公司; 成都虹桥专利事务所 | 成都虹桥专利事务所 | 本发明涉及一种高纯碳酸锂的制备方法,属于高纯碳酸锂制备技术领域。本发明所要解决的技术问题是提供一种生产工艺简单,采用氢氧化锂直接制备99.99%的碳酸锂的方法。本发明的技术方案是将电池级单水氢氧化锂配制成Li2O浓度50~90g/L的溶液;然后向氢氧化锂溶液中通入流速为3~5L/s的CO2气体,当溶液中Li2O浓度降到40g/L时,CO2的流速降为2~3L/s;当溶液中Li2O浓度降到20g/L时,CO2的流速降为0.8~1.2L/s;当溶液中有大量固体出现时,停止通气得到碳酸锂浆料;碳酸锂浆料分离,固体洗涤、干燥至水分小于0.1%即得。该方法采用电池级单水氢氧化锂为原料,简单方便地制备得到纯度达99.99%的高纯碳酸锂,不需要进一步纯化。
157 | 高纯碳酸锂的制备方法 | CN102020295A | 发明专利 | 有效-授权 | 2010-12-22 | 2011-04-20 | C01D15/08(2006.01)I | 姚开林;金鹏;霍立明;涂明江;梁平武;严新星;江虎成 | 四川天齐锂业股份有限公司; 成都虹桥专利事务所 | 成都虹桥专利事务所 | 本发明涉及一种高纯碳酸锂的制备方法,属于高纯碳酸锂制备技术领域。本发明所要解决的技术问题是提供一种生产工艺简单,采用氢氧化锂直接制备99.99%的碳酸锂的方法。本发明的技术方案是:将电池级单水氢氧化锂配制成Li2O浓度50~90g/L的溶液;然后向氢氧化锂溶液中通入流速为3~5L/s的CO2气体,当溶液中Li2O浓度降到40g/L时,CO2的流速降为2~3L/s;当溶液中Li2O浓度降到20g/L时,CO2的流速降为0.8~1.2L/s;当溶液中有大量固体出现时,停止通气得到碳酸锂浆料;碳酸锂浆料分离,固体洗涤、干燥至水分小于0.1%即得。该方法采用电池级单水氢氧化锂为原料,简单方便地制备得到纯度达99.99%的高纯碳酸锂,不需要进一步纯化。
158 | 包装袋(工业级单水氢氧化锂) | CN301111165 | 外观设计 | 终止 | 2009-02-27 | 2010-01-13 | 09-05 | 姜德勤;姚开林;金鹏;霍立明;田原;涂明江;黄春莲 | 四川天齐锂业股份有限公司 | -- | 省略其它视图。
159 | 包装袋(工业级单水氢氧化锂) | CN301116900 | 外观设计 | 终止 | 2009-02-27 | 2010-01-20 | 09-05 | 姜德勤;姚开林;金鹏;霍立明;田原;涂明江;黄春莲 | 四川天齐锂业股份有限公司 | -- | 1.省略其它视图;
160 | 包装袋(电池级单水氢氧化锂) | CN301083075 | 外观设计 | 终止 | 2009-02-27 | 2009-12-16 | 09-05 | 姜德勤;姚开林;金鹏;霍立明;田原;涂明江;黄春莲 | 四川天齐锂业股份有限公司 | -- | 1.省略其它视图;2.请求保护色彩。
161 | 包装袋(电池级无水氯化锂) | CN301111166 | 外观设计 | 终止 | 2009-02-27 | 2010-01-13 | 09-05 | 姜德勤;姚开林;金鹏;霍立明;田原;涂明江;黄春莲 | 四川天齐锂业股份有限公司 | -- | 省略其它视图。
162 | 包装袋(工业一级碳酸锂) | CN301083076 | 外观设计 | 终止 | 2009-02-27 | 2009-12-16 | 09-05 | 姜德勤;姚开林;金鹏;霍立明;田原;涂明江;黄春莲 | 四川天齐锂业股份有限公司 | -- | 1.省略其它视图;2.请求保护色彩。
163 | 包装袋(工业级无水氯化锂) | CN301083077 | 外观设计 | 终止 | 2009-02-27 | 2009-12-16 | 09-05 | 姜德勤;姚开林;金鹏;霍立明;田原;涂明江;黄春莲 | 四川天齐锂业股份有限公司 | -- | 1.省略其它视图;2.请求保护色彩。
164 | 包装袋(工业级无水氯化锂) | CN301111167 | 外观设计 | 终止 | 2009-02-27 | 2010-01-13 | 09-05 | 姜德勤;姚开林;金鹏;霍立明;田原;涂明江;黄春莲 | 四川天齐锂业股份有限公司 | -- | 省略其它视图。
165 | 包装袋(工业一级碳酸锂) | CN301111168 | 外观设计 | 终止 | 2009-02-27 | 2010-01-13 | 09-05 | 姜德勤;姚开林;金鹏;霍立明;田原;涂明江;黄春莲 | 四川天齐锂业股份有限公司 | -- | 省略其它视图。
166 | 包装袋(电池级碳酸锂) | CN301083078 | 外观设计 | 终止 | 2009-02-27 | 2009-12-16 | 09-05 | 姜德勤;姚开林;金鹏;霍立明;田原;涂明江;黄春莲 | 四川天齐锂业股份有限公司 | -- | 1.省略其它视图;2.请求保护色彩。
167 | 包装袋(电池级碳酸锂) | CN301111169 | 外观设计 | 终止 | 2009-02-27 | 2010-01-13 | 09-05 | 姜德勤;姚开林;金鹏;霍立明;田原;涂明江;黄春莲 | 四川天齐锂业股份有限公司 | -- | 省略其它视图。
168 | 包装袋(电池级无水氯化锂) | CN301083079 | 外观设计 | 终止 | 2009-02-27 | 2009-12-16 | 09-05 | 姜德勤;姚开林;金鹏;霍立明;田原;涂明江;黄春莲 | 四川天齐锂业股份有限公司 | -- | 1.省略其它视图;2.请求保护色彩。
169 | 包装袋(工业二级碳酸锂) | CN301116901 | 外观设计 | 终止 | 2009-02-27 | 2010-01-20 | 09-05 | 姜德勤;姚开林;金鹏;霍立明;田原;涂明江;黄春莲 | 四川天齐锂业股份有限公司 | -- | 1.省略其它视图;2.请求保护色彩。
170 | 包装袋(工业二级碳酸锂) | CN301083080 | 外观设计 | 终止 | 2009-02-27 | 2009-12-16 | 09-05 | 姜德勤;姚开林;金鹏;霍立明;田原;涂明江;黄春莲 | 四川天齐锂业股份有限公司 | -- | 省略其它视图。
171 | 包装袋(电池级单水氢氧化锂) | CN301111170 | 外观设计 | 终止 | 2009-02-27 | 2010-01-13 | 09-05 | 姜德勤;姚开林;金鹏;霍立明;田原;涂明江;黄春莲 | 四川天齐锂业股份有限公司 | -- | 省略其它视图。
172 | 电池级磷酸二氢锂的制备方法 | CN100482577C | 发明专利 | 有效-授权 | 2008-05-06 | 2009-04-29 | C01B25/30 | 姚开林,金鹏,霍立明,涂明江,黄春莲,张春明 | 四川天齐锂业股份有限公司; 成都立信专利事务所有限公司 | 成都立信专利事务所有限公司 | 本发明是利用磷酸与氢氧化锂复分解反应制备电池级磷酸二氢锂方法,包括(1)原料预处理,分别得到氢氧化锂精制液和磷酸精制液;(2)复分解反应:将磷酸精制液置于反应釜中,再缓慢加入单水氢氧化锂精制液,得到磷酸二氢锂溶液;(3)在磷酸二氢锂溶液中加入活性r-三氧化二铝,反应后过滤分离,得到磷酸二氢锂一次精制液;(4)在磷酸二氢锂一次精制液中加入精制剂,反应后过滤,得到磷酸二氢锂二次精制液;(5)蒸发浓缩;(6)冷却结晶:得到磷酸二氢锂冷却浆液;(7)产品分离、干燥、密封包装,得到磷酸二氢锂产品。本发明制备方法简单可行,产品质量稳定,杂质含量低(产品中Na、Ca、Mg、SO42-均小于30ppm),对环境不造成任何污染;生产成本低。
173 | 电池级磷酸二氢锂的制备方法 | CN100482577 | 发明授权 | 有效-授权 | 2008-05-06 | 2009-04-29 | C01B25/30(2006.01)I;H01M4/58(2006.01)N | 姚开林;金鹏;霍立明;涂明江;黄春莲;张春明 | 四川天齐锂业股份有限公司; 成都立信专利事务所有限公司 | 成都立信专利事务所有限公司 | 本发明是利用磷酸与氢氧化锂复分解反应制备电池级磷酸二氢锂方法,包括(1)原料预处理,分别得到氢氧化锂精制液和磷酸精制液;(2)复分解反应将磷酸精制液置于反应釜中,再缓慢加入单水氢氧化锂精制液,得到磷酸二氢锂溶液;(3)在磷酸二氢锂溶液中加入活性r-三氧化二铝,反应后过滤分离,得到磷酸二氢锂一次精制液;(4)在磷酸二氢锂一次精制液中加入精制剂,反应后过滤,得到磷酸二氢锂二次精制液;(5)蒸发浓缩(6)冷却结晶得到磷酸二氢锂冷却浆液;(7)产品分离、干燥、密封包装,得到磷酸二氢锂产品。本发明制备方法简单可行,产品质量稳定,杂质含量低(产品中Na、Ca、Mg、SO42-均小于30ppm),对环境不造成任何污染;生产成本低。
174 | 包装袋(工业级氢氧化锂) | CN300886572 | 外观设计 | 终止 | 2007-12-29 | 2009-02-25 | 09-05 | 姜德勤;姚开林;金鹏;霍立明;涂明江;黄春莲 | 四川天齐锂业股份有限公司 | -- | 1.省略其它视图;2.请求保护的外观设计包含色彩。
175 | 包装袋(工业级氢氧化锂) | CN300880813 | 外观设计 | 终止 | 2007-12-29 | 2009-02-04 | 09-05 | 姜德勤;姚开林;金鹏;霍立明;涂明江;黄春莲 | 四川天齐锂业股份有限公司 | -- | 省略其它视图。
176 | 包装袋(电池级氢氧化锂) | CN300876343 | 外观设计 | 终止 | 2007-12-29 | 2009-01-21 | 09-05 | 姜德勤;姚开林;金鹏;霍立明;涂明江;黄春莲 | 四川天齐锂业股份有限公司 | -- | 省略其它视图。
177 | 电池级单水氢氧化锂的制备方法 | CN100455512C | 发明授权 | 有效-授权 | 2007-12-28 | 2009-01-28 | C01D15/02(2006.01);H01M4/48(2006.01) | 姚开林;金鹏;霍立明;涂明江;董华波;黄春莲;夏光友 | 四川天齐锂业股份有限公司; 成都立信专利事务所有限公司 | 成都立信专利事务所有限公司 | 本发明提供了一种电池级单水氢氧化锂的制备方法,包括:(1)在硫酸锂净化液中加入氢氧化钠,完全溶解,冷却,得到Na2SO4·10H2O固体和LiOH液体;(2)过滤分离,得到LiOH液体;(3)将LiOH液体蒸发浓缩,冷却结晶后,将其过滤分离淋洗,得到LiOH·H2O一次粗品;(4)在LiOH·H2O一次粗品中加入去离子水,搅拌使其完全溶解,得到LiOH·H2O一次粗品重溶液;(5)LiOH·H2O一次粗品重溶液中,加入精制剂反应结束后,将其过滤分离,滤液为LiOH精制液;(6)将LiOH精制液蒸发浓缩冷却结晶后,将其过滤分离,固体为电池级LiOH·H2O湿品;(7)将电池级LiOH·H2O湿品烘干后取出,得到电池级LiOH·H2O产品。本发明生产过程简单、操作容易,产品质量很好。
178 | 电池级单水氢氧化锂的制备方法 | CN101214978A | 发明专利 | 有效-授权 | 2007-12-28 | -- | C01D15/02;H01M4/48 | 姚开林;金鹏;霍立明;涂明江;董华波;黄春莲;夏光友 | 四川天齐锂业股份有限公司; 成都立信专利事务所有限公司 | 成都立信专利事务所有限公司 | 本发明提供了一种电池级单水氢氧化锂的制备方法,包括:(1)在硫酸锂净化液中加入氢氧化钠,完全溶解,冷却,得到Na<Sub>2</Sub>SO<Sub>4</Sub>·10H<Sub>2</Sub>O固体和LiOH液体;(2)过滤分离,得到LiOH液体;(3)将LiOH液体蒸发浓缩,冷却结晶后,将其过滤分离淋洗,得到LiOH·H<Sub>2</Sub>O一次粗品;(4)在LiOH·H<Sub>2</Sub>O一次粗品中加入去离子水,搅拌使其完全溶解,得到LiOH·H<Sub>2</Sub>O一次粗品重溶液;(5)LiOH·H<Sub>2</Sub>O一次粗品重溶液中,加入精制剂反应结束后,将其过滤分离,滤液为LiOH精制液;(6)将LiOH精制液蒸发浓缩冷却结晶后,将其过滤分离,固体为电池级LiOH·H<Sub>2</Sub>O湿品;(7)将电池级LiOH·H<Sub>2</Sub>O湿品烘干后取出,得到电池级LiOH·H<Sub>2</Sub>O产品。本发明生产过程简单、操作容易,产品质量很好。
179 | 包装袋(工业级氢氧化锂) | CN300886566 | 外观设计 | 终止 | 2007-12-28 | 2009-02-25 | 09-05 | 姜德勤;姚开林;金鹏;霍立明;涂明江;黄春莲 | 四川天齐锂业股份有限公司 | -- | 1.省略其它视图;2.请求保护的外观设计包含色彩。
180 | 包装袋(工业级无水氯化锂) | CN300890967 | 外观设计 | 终止 | 2007-12-28 | 2009-03-11 | 09-05 | 姜德勤;姚开林;金鹏;霍立明;涂明江;黄春莲 | 四川天齐锂业股份有限公司 | -- | 1.省略其它视图;2.请求保护色彩。
181 | 包装袋(工业级氢氧化锂) | CN300886567 | 外观设计 | 终止 | 2007-12-28 | 2009-02-25 | 09-05 | 姜德勤;姚开林;金鹏;霍立明;涂明江;黄春莲 | 四川天齐锂业股份有限公司 | -- | 省略其它视图。
182 | 包装袋(电池级氢氧化锂) | CN300886568 | 外观设计 | 终止 | 2007-12-28 | 2009-02-25 | 09-05 | 姜德勤;姚开林;金鹏;霍立明;涂明江;黄春莲 | 四川天齐锂业股份有限公司 | -- | 省略其它视图。
183 | 包装袋(电池级氢氧化锂) | CN300880812 | 外观设计 | 终止 | 2007-12-28 | 2009-02-04 | 09-05 | 姜德勤;姚开林;金鹏;霍立明;涂明江;黄春莲 | 四川天齐锂业股份有限公司 | -- | 1.省略其它视图;2.请求保护的外观设计包含色彩。
184 | 包装袋(工业级碳酸锂) | CN300876341 | 外观设计 | 终止 | 2007-12-28 | 2009-01-21 | 09-05 | 姜德勤;姚开林;金鹏;霍立明;涂明江;黄春莲 | 四川天齐锂业股份有限公司 | -- | 1.省略其它视图;2.请求保护色彩。
185 | 包装袋(工业级碳酸锂) | CN300876342 | 外观设计 | 终止 | 2007-12-28 | 2009-01-21 | 09-05 | 姜德勤;姚开林;金鹏;霍立明;涂明江;黄春莲 | 四川天齐锂业股份有限公司 | -- | 省略其它视图。
186 | 包装袋(电池级碳酸锂) | CN300890968 | 外观设计 | 终止 | 2007-12-28 | 2009-03-11 | 09-05 | 姜德勤;姚开林;金鹏;霍立明;涂明江;黄春莲 | 四川天齐锂业股份有限公司 | -- | 1.省略其它视图;2.请求保护色彩。
187 | 包装袋(电池级碳酸锂) | CN300886569 | 外观设计 | 终止 | 2007-12-28 | 2009-02-25 | 09-05 | 姜德勤;姚开林;金鹏;霍立明;涂明江;黄春莲 | 四川天齐锂业股份有限公司 | -- | 省略其它视图。
188 | 包装袋(电池级无水氯化锂) | CN300886570 | 外观设计 | 终止 | 2007-12-28 | 2009-02-25 | 09-05 | 姜德勤;姚开林;金鹏;霍立明;涂明江;黄春莲 | 四川天齐锂业股份有限公司 | -- | 1.省略其它视图;2.请求保护的外观设计包含色彩。
189 | 包装袋(电池级无水氯化锂) | CN300886571 | 外观设计 | 终止 | 2007-12-28 | 2009-02-25 | 09-05 | 姜德勤;姚开林;金鹏;霍立明;涂明江;黄春莲 | 四川天齐锂业股份有限公司 | -- | 省略其它视图。
190 | 包装袋(工业级无水氯化锂) | CN300890969 | 外观设计 | 终止 | 2007-12-28 | 2009-03-11 | 09-05 | 姜德勤;姚开林;金鹏;霍立明;涂明江;黄春莲 | 四川天齐锂业股份有限公司 | -- | 省略其它视图。
191 | 电池级无水氯化锂的制备方法 | CN100469696C | 发明专利 | 有效-授权 | 2007-09-18 | 2009-03-18 | C01D3/04 | 姚开林,金鹏,霍立明,涂明江,黄春莲 | 四川省射洪锂业有限责任公司; 成都立信专利事务所有限公司 | 成都立信专利事务所有限公司 | 本发明提供了一种电池级无水氯化锂的制备方法,包括(1)在锂精矿酸熟料浸取液——硫酸锂溶液中加入氯化钙,并加入NaOH调pH除Fe、Mg,反应后得到CaSO4·2H2O、Fe(OH)3、Mg(OH)2沉淀和氯化锂溶液;(2)将步骤(1)中所得产物经过滤、洗涤,除去CaSO4·2H2O、Fe(OH)3、Mg(OH)2沉淀,得LiCl溶液,即转化液;(3)在转化液中加入BaCO3,反应后经过滤和洗涤除去SO42-、Ca2+,得LiCl精制液1;(4)在LiCl精制液1中加入HCl后煮沸除去CO32-,然后加入NaOH液回调pH,然后蒸发浓缩,冷却结晶、分离后,得LiCl精制液2;(5)在LiCl精制液2中加入精制剂,反应后经过滤和洗涤除去Na,得LiCl完成液,再浓缩干燥得电池级无水LiCl产品。本发明生产过程简单、操作容易。
192 | 电池级无水氯化锂的制备方法 | CN100469696 | 发明授权 | 有效-授权 | 2007-09-18 | 2009-03-18 | C01D3/04(2006.01)I | 姚开林;金鹏;霍立明;涂明江;黄春莲 | 四川省射洪锂业有限责任公司; 成都立信专利事务所有限公司 | 成都立信专利事务所有限公司 | 本发明提供了一种电池级无水氯化锂的制备方法,包括(1)在锂精矿酸熟料浸取液——硫酸锂溶液中加入氯化钙,并加入NaOH调pH除Fe、Mg,反应后得到CaSO4·2H2O、Fe(OH)3、Mg(OH)2沉淀和氯化锂溶液;(2)将步骤(1)中所得产物经过滤、洗涤,除去CaSO4·2H2O、Fe(OH)3、Mg(OH)2沉淀,得LiCl溶液,即转化液;(3)在转化液中加入BaCO3,反应后经过滤和洗涤除去SO42-、Ca2+,得LiCl精制液1;(4)在LiCl精制液1中加入HCl后煮沸除去CO32-,然后加入NaOH液回调pH,然后蒸发浓缩,冷却结晶、分离后,得LiCl精制液2;(5)在LiCl精制液2中加入精制剂,反应后经过滤和洗涤除去Na,得LiCl完成液,再浓缩干燥得电池级无水LiCl产品。本发明生产过程简单、操作容易。
193 | [中文]除去电池级无水氯化锂生产中杂质钠的精制剂及制备方法 | CN101157463A | 发明专利 | 有效-授权 | 2007-09-18 | -- | C01D15/04 | [中文]姚开林金鹏霍立明涂明江黄春莲 | 四川省射洪锂业有限责任公司; 成都立信专利事务所有限公司 | [中文]成都立信专利事务所有限公司 | 本发明提供了一种在电池级无水氯化锂生产中除去杂质钠的精制剂,精制剂按以下组份合成(%):Li<SUB>2</SUB>CO<SUB>3</SUB>7.0~8.5,TiO<SUB>2</SUB>或SiO<SUB>2</SUB>4.5~11.0,CeO<SUB>2</SUB>9.0~12.50,ZrO<SUB>2</SUB>8.0~17.5,Al<SUB>2</SUB>O<SUB>3</SUB>2.0~3.0,NH<SUB>4</SUB>H<SUB>2</SUB>PO<SUB>4</SUB>余量。本发明中的精制剂在电池级无水氯化锂工业化生产中可深度除去杂质钠,使所制得电池级无水氯化锂产品中钠含量小于30ppm。本发明还提供了这种精制剂的工业化制备方法。本制备方法简单可靠,经济可行。
194 | 除去电池级无水氯化锂生产中杂质钠的精制剂及制备方法 | CN100465095C | 发明授权 | 有效-授权 | 2007-09-18 | 2009-03-04 | C01D15/04(2006.01) | 姚开林;金鹏;霍立明;涂明江;黄春莲 | 四川省射洪锂业有限责任公司; 成都立信专利事务所有限公司 | 成都立信专利事务所有限公司 | 本发明提供了一种在电池级无水氯化锂生产中除去杂质钠的精制剂,精制剂按以下组份合成(%):Li2CO37.0~8.5,TiO2或SiO24.5~11.0,CeO29.0~12.50,ZrO28.0~17.5,Al2O32.0~3.0,NH4H2PO4余量。本发明中的精制剂在电池级无水氯化锂工业化生产中可深度除去杂质钠,使所制得电池级无水氯化锂产品中钠含量小于30ppm。本发明还提供了这种精制剂的工业化制备方法。本制备方法简单可靠,经济可行。
195 | 硫酸锂溶液生产低镁电池级碳酸锂的方法 | CN100469697 | 发明授权 | 有效-授权 | 2007-08-21 | 2009-03-18 | C01D7/02(2006.01)I | 姚开林;金鹏;霍立明;黄春莲;涂明江;梁平武;张炳元;赵伟 | 四川省射洪锂业有限责任公司; 成都立信专利事务所有限公司 | 成都立信专利事务所有限公司 | 本发明提供了一种硫酸锂溶液生产低镁电池级碳酸锂的方法。该方法包括(1)硫酸锂溶液的净化处理采用化学共沉淀法降低硫酸锂溶液中的Fe3+、Mg2+、Al3+、Ca2+杂质离子,再浓缩过滤进一步除去杂质,获得净化渣和硫酸锂净完液;(2)将纯碱溶解、加入净化硫酸锂溶液获得的净化渣作为过滤除钙、镁的过滤介质,获得净化纯碱溶液;(3)将络合剂EDTA加入到净化纯碱溶液中,搅拌络合反应,再缓慢加入经浓缩除杂的硫酸锂净完液,制备出粗品碳酸锂;(4)粗品碳酸锂经过搅洗干燥、粉碎即成低镁电池级碳酸锂。本发明方法生产工艺简单,产品质量稳定,成本低;巧妙利用流程中的废渣,不仅解决纯碱除杂难题,同时提高锂回收率;适宜锂离子电池正极材料的生产应用。
196 | 硫酸锂溶液生产低镁电池级碳酸锂的方法 | CN100469697C | 发明专利 | 有效-授权 | 2007-08-21 | 2009-03-18 | C01D7/02 | 姚开林,金鹏,霍立明,黄春莲,涂明江,梁平武,张炳元,赵伟 | 四川省射洪锂业有限责任公司; 成都立信专利事务所有限公司 | 成都立信专利事务所有限公司 | 本发明提供了一种硫酸锂溶液生产低镁电池级碳酸锂的方法。该方法包括(1)硫酸锂溶液的净化处理:采用化学共沉淀法降低硫酸锂溶液中的Fe3+、Mg2+、Al3+、Ca2+杂质离子,再浓缩过滤进一步除去杂质,获得净化渣和硫酸锂净完液;(2)将纯碱溶解、加入净化硫酸锂溶液获得的净化渣作为过滤除钙、镁的过滤介质,获得净化纯碱溶液;3)将络合剂EDTA加入到净化纯碱溶液中,搅拌络合反应,再缓慢加入经浓缩除杂的硫酸锂净完液,制备出粗品碳酸锂;(4)粗品碳酸锂经过搅洗干燥、粉碎即成低镁电池级碳酸锂。本发明方法生产工艺简单,产品质量稳定,成本低;巧妙利用流程中的废渣,不仅解决纯碱除杂难题,同时提高锂回收率;适宜锂离子电池正极材料的生产应用。
197 | 硫酸法生产电池级碳酸锂 | CN1267636 | 发明专利 | 视为撤回 | 1999-03-22 | 2000-09-27 | C01D15/08 | 徐龙泉;曾祖亮;梁虎;涂明江;米茂龙 | 四川省射洪锂业有限责任公司; 四川省遂宁市专利事务所 | 四川省遂宁市专利事务所 | 本发明是硫酸法生产电池级碳酸锂,其生产工艺是将锂精矿进行转型焙烧、酸化焙烧、浸取、净化处理、浓缩处理、沉锂处理、清洗、干燥处理、粉碎、包装加工而成。具有产品质量稳定,生产工艺简单,充分利用资源,成本低等特点。适宜锂离子电池原材料的生产应用。
数据来源：同花顺iFinD