## 知识产权_专利
知识产权_专利
序号 | 专利名称 | 申请公布号 | 专利类型 | 法律状态 | 申请日 | 申请公布日 | 分类 | 发明人 | 所属公司 | 专利代理机构 | 摘要
1 | 一种表面改性高镍三元正极材料及其干法制备工艺 | CN114249357B | 发明授权 | 有效-授权 | 2021-12-27 | 2024-03-01 | H01M4/525(2010.01)I;C01G53/00(2006.01)I;C01G51/04(2006.01)I;C01G25/02(2006.01)I;C01F7/021(2022.01)I;C01B33/12(2006.01)I;H01M4/505(2010.01)I; | 金国山;刘志远;屈振昊;时志翔;于建;周广鹏;王尊志;袁徐俊;郑春建;武增雪 | 北京集佳知识产权代理有限公司; 宁波容百新能源科技股份有限公司 | 北京集佳知识产权代理有限公司 | 本发明提供了一种表面改性高镍三元正极材料及其干法制备工艺。本发明提供的表面改性高镍三元正极材料,包括高镍三元正极材料和包覆在所述高镍三元正极材料表面的改性层;所述高镍三元正极材料具有式Ⅰ结构LiNixCoyMnZL1‑x‑y‑zO2式Ⅰ;其中0.8≤x≤1.0,0≤y≤0.2,0≤z≤0.2;L选自Zr、Sr、Mg、Al、Mo、W、Si、Nb和Ta中的一种或几种;所述改性层包括氧化物及其氧酸锂盐;所述氧化物选自Co3O4、ZrO2、MgO、Al2O3、MoO3、WO3、Ta2O5、Nb2O5和SiO2中的两种以上。本发明以特定的氧化物及其氧酸锂盐作为改性层,包覆在高镍三元正极材料表面,降低了残碱改善产气,并且改善了倍率性能及循环性能。
2 | 一种镍钴铝正极材料前驱体及其制备方法 | CN114933338B | 发明授权 | 有效-授权 | 2022-07-04 | 2024-03-01 | H01M4/525(2010.01)I;C01G53/00(2006.01)I; | 牛磊;徐乾松;陈贻根;徐家鑫;刘刚 | 北京信远达知识产权代理有限公司; 宁波容百新能源科技股份有限公司 | 北京信远达知识产权代理有限公司 | 本发明提供一种镍钴铝正极材料前驱体,具有式I所示化学式,NixCoyAlz(OH)2+a式I;其中,x+y+z=1,0.8≤x≤0.98,0≤y≤0.2,0≤z≤0.3,0≤a≤0.2;所述镍钴铝正极材料前驱体的一次粒子为针状,长度≤0.3μm;所述镍钴铝正极材料前驱体的平均粒径为10~15μm,粒度分布为1.20~1.50;比表面积为20~48m2/g。本发明中的镍钴铝正极材料前驱体表面疏松和剖面孔隙均匀,且BET指标可调控,在烧结后,可以充分发挥高镍材料的容量以及提高材料的抗压性,使其表现出良好的电化学性能。本发明提供了一种镍钴铝正极材料前驱体的制备方法。
3 | 一种低成本高镍三元正极材料及其制备方法和应用 | CN115043443B | 发明授权 | 有效-授权 | 2022-07-29 | 2024-03-01 | H01M4/525(2010.01)I;H01M10/0525(2010.01)I;C01G53/00(2006.01)N; | 孙国征;于建;袁徐俊;王尊志;戚洪亮;孟祥鹤;罗帅;杨文涛;陈在军 | 北京信远达知识产权代理有限公司; 宁波容百新能源科技股份有限公司 | 北京信远达知识产权代理有限公司 | 本发明提供了一种低成本高镍三元正极材料,成分通式为LiNixCoyA1‑x‑yO2式I;式I中,0.6≤x≤1,0≤y≤0.4;A选自Mn、Al、Ta、Ti、Nb、Ge、Y、Nb、W、Zr、B、Ce、Ca、Sr中的至少一种元素;所述低成本高镍三元正极材料的7天热测产气<15%,Li2CO3含量<2000ppm,LiOH含量<5000ppm。本发明将前驱体先采用回转窑进行脱水,脱水完成后与粗粉氢氧化锂混合,再进行脱水,保证脱水完全,获得的正极材料循环、产气等综合性能良好。本发明还提供了一种低成本高镍三元正极材料的制备方法和应用。
4 | 一种窄粒度分布小粒径镍钴锰三元前驱体、其制备方法及锂离子电池 | CN115353157B | 发明授权 | 有效-授权 | 2022-09-20 | 2024-03-01 | H01M10/0525(2010.01)I;C01G53/00(2006.01)I; | 罗明明;刘刚;梁亮亮;焦凯龙 | 北京信远达知识产权代理有限公司; 宁波容百新能源科技股份有限公司 | 北京信远达知识产权代理有限公司 | 本发明提供了一种窄粒度分布小粒径的镍钴锰三元前驱体,具有式I所示化学式NixCoyMnz(OH)2式I;所述镍钴锰氢氧化物的松装密度为0.8~1.3g/cm3,振实密度为1.5~2.5g/cm3,比表面积为5~12m2/g,S含量小于1300ppm,Na含量小于110ppm,粒度分布(D90‑D10)/D50≤0.65。本发明制备得到的镍钴锰三元前驱体固含量稳定,粒度分布窄,前驱体结晶性好,并且具有特定的峰强比,颗粒为类球形状,晶须为致密板条状。本发明还提供了一种窄粒度分布小粒径的镍钴锰三元前驱体的制备方法和一种锂离子电池。
5 | 一种复合前驱体及其制备方法、正极材料及其制备方法 | CN115520912B | 发明授权 | 有效-授权 | 2022-10-26 | 2024-02-27 | C01G53/00(2006.01)I;H01M4/36(2006.01)I;H01M4/485(2010.01)I;H01M4/525(2010.01)I;H01M10/0525(2010.01)I; | 李冰冰;屈振昊;刘志远;董沛沛;于建 | 北京同达信恒知识产权代理有限公司; 宁波容百新能源科技股份有限公司 | 北京同达信恒知识产权代理有限公司 | 本申请涉及电池技术领域,特别涉及一种复合前驱体及其制备方法、正极材料及其制备方法。该复合前驱体的通式为Li(NixCoyMn1‑x‑y)(M/R)O2,其中,0.8≤x≤0.98;0.00≤y≤0.20,M包括Zr、Cr和Zn中的至少一种,R包括F、Al、La和Ru中的至少一种;复合前驱体包括内核和设于内核表面的非连续性的颗粒层,颗粒层中含有R,内核中含有M和R。应用该复合前驱体制备的正极材料的结构稳定性、循环性能、倍率性能和安全性均得到提升。
6 | 一种单晶三元正极材料及其制备方法和应用 | CN117604637A | 发明专利 | 实审 | 2023-11-24 | 2024-02-27 | C30B29/10(2006.01)I;B22F1/18(2022.01)I;B22F1/142(2022.01)I;H01M4/505(2010.01)I;H01M4/525(2010.01)I;H01M4/485(2010.01)I;H01M4/36(2006.01)I;H01M4/62(2006.01)I;H01M4/131(2010.01)I;H01M10/0525(2010.01)I; | 黄晓笑;郭小花;于建;袁徐俊 | 北京同立钧成知识产权代理有限公司; 宁波容百新能源科技股份有限公司 | 北京同立钧成知识产权代理有限公司 | 本发明提供一种单晶三元正极材料及其制备方法和应用,该单晶三元正极材料,满足以下关系:1μm≤P<5μm,1≤D2/D1<10,3μm<D50<8μm;其中,P为所述单晶三元正极材料的单晶尺寸,D1为单晶尺寸<2.5μm的所述单晶三元正极材料的质量占比,D2为单晶尺寸≥2.5μm的所述单晶三元正极材料的质量占比,D50为所述单晶三元正极材料的中值粒径。本发明提供的单晶三元正极材料包括两种不同尺寸的单晶材料,并通过限定不同尺寸单晶材料的粒径及配比,使其具备较高的压实密度及良好的循环性能。
7 | 一种从废旧锂离子电池正极材料中回收锂的方法 | CN117613439A | 发明专利 | 实审 | 2023-11-28 | 2024-02-27 | H01M10/54(2006.01)I;C22B1/02(2006.01)I;C22B26/12(2006.01)I;C22B7/00(2006.01)I;C22B23/00(2006.01)I;C22B47/00(2006.01)I;C22B21/00(2006.01)I; | 胡平平;王本平;申屠华剑;邓龙平;谭江豪;陈海洋;刘晓明 | 北京同立钧成知识产权代理有限公司; 宁波容百新能源科技股份有限公司 | 北京同立钧成知识产权代理有限公司 | 本发明提供一种从废旧锂离子电池正极材料中回收锂的方法,包括以下步骤:在保护气氛中,至少350℃下,将包含多酚类化合物和废旧锂离子电池正极材料的混合物料体系,进行焙烧处理,获得焙烧物;20℃‑70℃下,将所述焙烧物进行水浸处理,获得富锂溶液;其中,所述多酚类化合物具有如式1所示的结构通式。本发明的方法工艺流程简单,不涉及其他杂质离子引入,避免在提锂过程中产生大量废液以及有害气体,同时实现了废旧锂离子电池正极材料中锂的选择性提取,提锂效率较高。
8 | 一种从废旧锂离子电池中回收有价金属的方法 | CN117613440A | 发明专利 | 实审 | 2023-11-28 | 2024-02-27 | H01M10/54(2006.01)I;C22B1/02(2006.01)I;C22B26/12(2006.01)I;C22B7/00(2006.01)I;C22B47/00(2006.01)I;C22B23/00(2006.01)I;C22B21/00(2006.01)I; | 胡平平;王本平;申屠华剑;邓龙平;谭江豪;陈海洋;刘晓明 | 北京同立钧成知识产权代理有限公司; 宁波容百新能源科技股份有限公司 | 北京同立钧成知识产权代理有限公司 | 本发明提供一种从废旧锂离子电池中回收有价金属的方法,包括以下步骤:包含酚类化合物的酸性溶液和废旧锂离子电池正极材料混合,进行浸出处理,获得包含有价金属离子的浸出液;其中,所述酸性溶液中,H+浓度≥0.5mol/L,酚类化合物的浓度≥2g/L。该方法采用酚类化合物和酸液协同浸出有价金属离子,较于传统过氧化氢为还原剂的酸浸体系,可控性更强,安全性更高,同时可以减少酸液使用量,从而降低回收难度及回收成本。
9 | 一种硫化物电解质膜及其制备方法和应用 | CN117594867A | 发明专利 | 实审 | 2023-11-30 | 2024-02-23 | H01M10/0562(2010.01)I;H01M10/052(2010.01)I;H01M10/0525(2010.01)I;C09J155/02(2006.01)I | 李慧皓;孔霞;王书亚;王晓明;王若鸣;滕贺;冯道言;刘瑞;李琮熙;刘相烈 | 北京同立钧成知识产权代理有限公司; 宁波容百新能源科技股份有限公司 | 北京同立钧成知识产权代理有限公司 | 本发明提供一种硫化物电解质膜及其制备方法和应用,所述硫化物电解质膜包括硫化物电解质和粘结剂;所述粘结剂中丙烯腈的质量含量为15~40%,且所述粘结剂的门尼粘度为40~100。通过限定粘结剂中丙烯腈的含量和门尼粘度,使得该硫化物电解质膜在不增加厚度的基础上同时具有高锂离子电导率、高机械强度、厚度均匀等优势,有利于提高电池的电化学性能。
10 | 一种正极材料及其制备方法、锂离子电池 | CN117594775A | 发明专利 | 实审 | 2023-12-28 | 2024-02-23 | H01M4/36(2006.01)I;H01M4/505(2010.01)I;H01M4/525(2010.01)I;H01M4/62(2006.01)I;H01M10/0525(2010.01)I | 郑天昊;严旭丰;李安;谢士礼 | 北京同达信恒知识产权代理有限公司; 宁波容百新能源科技股份有限公司 | 北京同达信恒知识产权代理有限公司 | 本申请提供了一种正极材料及其制备方法、锂离子电池,用以提供一种能量密度和循环稳定性俱佳的正极材料。该正极材料包括基材、及包覆于所述基材的表面的包覆层;其中,所述基材的晶相结构为层状相,所述包覆层包括磷酸锰铁锂颗粒,以及填充于所述磷酸锰铁锂颗粒之间间隙,且包覆于所述基材表面的最外层磷酸锰铁锂表面的聚合物膜。
11 | 匣钵松料装置及辊道窑 | CN220524632U | 实用新型 | 有效-授权 | 2023-08-10 | 2024-02-23 | F27B9/39(2006.01)I;F27D15/00(2006.01)I;F27D5/00(2006.01)I | 黄波;李峻宇 | 北京同立钧成知识产权代理有限公司; 宁波容百新能源科技股份有限公司 | 北京同立钧成知识产权代理有限公司 | 本申请提供一种匣钵松料装置及辊道窑,该匣钵松料装置包括连接板,连接于连接板上的伸缩机构和振动机构,以及连接于连接板上的松料结构,伸缩机构带动连接板以及连接在连接板上的松料结构,沿伸缩机构的伸缩方向来回移动,伸缩机构在伸出时,能够使松料结构移动至匣钵内,并至少部分插入匣钵内的物料中,在松料结构插入匣钵内的物料中时,振动机构工作,振动机构产生的振动力传送至松料结构,以使得松料结构将物料振散,形成小块物料,且物料与匣钵内壁无粘连,进而使得匣钵内的物料易倒出,有效解决了倾倒物料时,匣钵内的物料粘壁卡钵及匣钵存在残料的问题,同时,物料被振散成小块物料有效降低后续工序堵料问题,提高了产线产能及稳定性。
12 | 一种高镍三元正极材料及其制备方法和应用 | CN114436347B | 发明授权 | 有效-授权 | 2022-03-21 | 2024-02-20 | H01M4/505(2010.01)I;C01G53/00(2006.01)I;H01M4/525(2010.01)I;H01M4/62(2006.01)I;H01M10/0525(2010.01)I; | 孙国征;于建;袁徐俊;戚洪亮;孟祥鹤;罗帅 | 北京集佳知识产权代理有限公司; 宁波容百新能源科技股份有限公司 | 北京集佳知识产权代理有限公司 | 本发明提供了一种高镍三元正极材料及其制备方法和应用;所述高镍三元正极材料,由高镍三元前驱体、锂源和改善晶粒强度的添加剂制备而成;所述改善晶粒强度的添加剂在晶界处富集;该制备方法包括以下步骤a)将高镍三元前驱体和锂源在球磨机中高速混合均匀后,通过低速混合引入改善晶粒强度的添加剂,得到混合粉料;所述高速混合的速度为250rpm~600rpm;所述低速混合的速度为50rpm~200rpm;b)将步骤a)得到的混合粉料依次进行烧结、水洗、干燥和返烧,得到高镍三元正极材料。与现有技术相比,本发明能够使添加剂在晶界处富集,得到晶界强化、颗粒耐压性能较优兼备化学稳定性、热稳定性良好的三元正极材料,使得正极材料的循环、DCR和产气性能得到明显的改善。
13 | 一种正极材料及其制备方法、锂离子电池 | CN117080416B | 发明授权 | 有效-授权 | 2023-10-16 | 2024-02-20 | H01M4/36(2006.01)I;H01M4/62(2006.01)I;H01M4/505(2010.01)I;H01M4/525(2010.01)I;H01M10/0525(2010.01)I; | 刘晓明;高爽;胡平平;张媛媛;李勇;任健;戚洪亮 | 宁波容百新能源科技股份有限公司; 浙江中桓凯通专利代理有限公司 | 浙江中桓凯通专利代理有限公司 | 本发明提供了一种正极材料及其制备方法、锂离子电池。正极材料自内而外依次为核层、中间层和壳层;核层包括Li、Ni、第一掺杂元素L组成的氧化物;中间层包括Li、Ni、第一掺杂元素L、第二掺杂元素Q组成的氧化物;壳层包括第一掺杂元素L、第二掺杂元素Q组成的氧化物;且壳层中的第一掺杂元素L由核层的第一掺杂元素L向正极材料本体外表面发生扩散反应得到;壳层中的第二掺杂元素Q是由中间层中的第二掺杂元素Q向正极材料本体外表面发生扩散反应得到;本发明通过在烧结锂化过程中,将核层与中间层中的掺杂元素扩散到壳层,从微观和纳米结构设计的角度可以同时获得高比容量、高能量密度和长循环寿命的正极材料。
14 | 一种正极材料及其制备方法、锂离子电池 | CN117117153B | 发明授权 | 有效-授权 | 2023-10-16 | 2024-02-20 | H01M4/36(2006.01)I;H01M4/62(2006.01)I;H01M4/505(2010.01)I;H01M4/525(2010.01)I;H01M10/0525(2010.01)I; | 田怀远;陈海洋;刘毅;王裕生;严旭丰;王雪莹 | 宁波容百新能源科技股份有限公司; 浙江中桓凯通专利代理有限公司 | 浙江中桓凯通专利代理有限公司 | 本发明提供了一种正极材料及其制备方法、锂离子电池。正极材料包括核层,核层包括Li、Fe、Mn、掺杂元素A;壳层,壳层的至少表面部分包覆在核层的外表面,且壳层包括碳颗粒;其中,掺杂元素A包括Al、Mg、Ni、Co、Ti、Ga、Cu、V、Nb、Zr、Ce、In、Zn和Y中的至少一种元素;正极材料的单一表面中最高点与最低点之间的距离之差不超过1nm,正极材料的表面粗糙度为0.8μm‑1.6μm。本发明通过两次碳包覆工艺,在保证正极材料高容量、高压实的基础上,大大减轻锰溶出,从而保证正极材料的循环放电效率。
15 | 一种锂电池正极材料有价金属的回收方法 | CN117568591A | 发明专利 | 实审 | 2023-11-01 | 2024-02-20 | C22B1/02(2006.01)I;C22B7/00(2006.01)I;C22B26/12(2006.01)I;C22B47/00(2006.01)I;C22B23/00(2006.01)I;H01M10/54(2006.01)I; | 邓龙平;王本平;申屠华剑;谭江豪;胡平平 | 北京同达信恒知识产权代理有限公司; 宁波容百新能源科技股份有限公司 | 北京同达信恒知识产权代理有限公司 | 本申请涉及锂电池正极材料回收技术领域,特别涉及一种锂电池正极材料有价金属的回收方法。该回收方法包括如下步骤将有机碳源溶液与待回收的正极粉末混合后干燥,以得到碳源和正极粉末的混合物;混合物进行还原煅烧得到还原产物,还原产物经过分离处理以得到含有至少一种过渡金属元素的溶液和碳酸锂沉淀。有机碳源在正极粉末表面形成均匀碳层,既能增大二者的接触面积,从而增强碳质热还原反应的效果的同时,又能减少碳质还原添加剂的用量。
16 | 一种正极材料及其制备方法、钠离子电池 | CN117577831A | 发明专利 | 实审 | 2023-12-22 | 2024-02-20 | H01M4/58(2010.01)I;H01M4/36(2006.01)I;H01M4/62(2006.01)I;H01M10/054(2010.01)I;C01B25/45(2006.01)I;C01B32/15(2017.01)I;C01B33/10(2006.01)I;B82Y30/00(2011.01)I;B82Y40/00(2011.01)I; | 苏方哲;刘瑞;于建;严旭丰;王雪莹;张黎明;高宇航 | 宁波容百新能源科技股份有限公司; 浙江中桓凯通专利代理有限公司 | 浙江中桓凯通专利代理有限公司 | 本发明提供了一种正极材料及其制备方法、钠离子电池。正极材料包括核层,核层的成分式为NayAxFe3‑x(PO4)z(P2O7)6‑z;第一包覆层,第一包覆层包裹于核层的至少部分表面,第一包覆层包括含有C的化合物;第二包覆层,第二包覆层包裹于第二包覆层的至少部分表面;掺杂元素A包括Zn、Co、Cu、Mg、Ti、Zr、Al、V、Cr、Nb中的至少一种,且掺杂元素A在正极材料的含量范围在0.01‑0.1之间。本发明提供一种正极材料及其制备方法、钠离子电池,制备流程简单、原料绿色、成本低廉,且制得的正极材料具有更好的导电性、高比容量和更长的循环寿命,从而提高其循环倍率和稳定性。
17 | 一种电芯检测装置 | CN220510089U | 实用新型 | 有效-授权 | 2023-08-11 | 2024-02-20 | H01M10/48(2006.01)I;G01D21/02(2006.01)I; | 郭小花;宋维力;吕思奇;计海聪;杨符屹;黄晓笑;于建;陈浩森;焦树强;李琮熙;刘相烈 | 北京同达信恒知识产权代理有限公司; 宁波容百新能源科技股份有限公司 | 北京同达信恒知识产权代理有限公司 | 本实用新型涉及电池检测技术领域,公开一种电芯检测装置,电芯检测装置包括原位罐和顶盖,所述顶盖盖于所述原位罐的顶部开口,以围成电芯原位产气的密闭空间,所述原位罐和所述顶盖围成空间内设有参数获取传感器,以用于获取上述空间内的电芯原位产气的相关参数;所述原位罐内底部填充有填充物,采用填充物对原位罐中形状进行填充和修改,所述填充物形成有电芯共形槽,电芯共形槽与待检测的电芯具有相近似的共形形状,模拟真实的电池内部结构,便于更精确地模拟出电芯的原位产气环境,使原位罐内部电芯服役环境与商业化电芯服役环境趋于一致,便于实现对更贴近电芯真实产气环境的产气原位收集和具体分析。
18 | 一种单晶正极材料及其制备方法、锂离子电池 | CN117542985A | 发明专利 | 实审 | 2023-12-06 | 2024-02-09 | H01M4/36(2006.01)I;H01M4/505(2010.01)I;H01M4/525(2010.01)I;H01M4/62(2006.01)I;H01M10/0525(2010.01)I;C01G53/00(2006.01)I;C30B29/16(2006.01)I;C30B29/22(2006.01)I;C30B1/10(2006.01)I; | 刘晓明;高爽;胡平平;花彬昌;张媛媛;刘志远 | 宁波容百新能源科技股份有限公司; 浙江中桓凯通专利代理有限公司 | 浙江中桓凯通专利代理有限公司 | 本发明提供了一种单晶正极材料及其制备方法、锂离子电池。单晶正极材料包括核层,核层包括Li、Ni、掺杂元素A组成的氧化物;壳层,壳层覆盖核层的至少部分表面,且壳层包括包覆元素L组成的化合物;其中,核层为LiTMO2层状结构;单晶正极材料包括单个一次颗粒;单晶正极材料的平均单晶尺寸D的范围在1.3μm‑3.0μm之间;单晶正极材料的Dmin>1.1μm;1.0<D50/D<2.0;单晶正极材料的分离度为1.0<Z<1.3;在3.0‑4.35V测试电压45℃下循环400圈后,单晶正极材料的疲劳杂质相占比不超过10%。本发明通过改善单晶正极材料制备工艺,提高生产效率并降低成本,通过提高单晶分离度从而提高材料循环性能和产气。
19 | 一种废旧锂电的提取装置 | CN220468088U | 实用新型 | 有效-授权 | 2023-08-04 | 2024-02-09 | C22B7/00(2006.01)I;C22B26/12(2006.01)I;C22B23/00(2006.01)I;C22B47/00(2006.01)I;H01M10/54(2006.01)I;C01D15/08(2006.01)I; | 谭江豪;王本平;申屠华剑;邓龙平;胡平平 | 北京同达信恒知识产权代理有限公司; 宁波容百新能源科技股份有限公司 | 北京同达信恒知识产权代理有限公司 | 本实用新型公开一种废旧锂电的提取装置,包括吸脱附塔,设置有第一入口、第一出口、第二出口和第一进料口,所述吸脱附塔中设置有用于吸附‑脱附锂的离子筛;沉淀釜,设置有第二入口、第二进料口和第三出口,所述第二入口与所述吸脱附塔的第一出口连接;沉锂釜,设置有第三入口、第三进料口和第四出口,所述第三入口与所述吸脱附塔的第二出口连接。本申请的提取装置通过控制吸脱附塔出入口的开关状态,使得吸脱附塔中的离子筛先选择性吸附锂离子,使锂离子优先被分离出来,解决了传统湿法回收方法的锂损失问题,从而提高了锂的回收率。
20 | 一种正极材料的回收方法 | CN117509581A | 发明专利 | 实审 | 2023-11-06 | 2024-02-06 | C01B25/37(2006.01)I;C01D15/08(2006.01)I;H01M10/54(2006.01)I; | 申屠华剑;王本平;胡平平;谭江豪;邓龙平 | 北京同立钧成知识产权代理有限公司; 宁波容百新能源科技股份有限公司 | 北京同立钧成知识产权代理有限公司 | 本发明提供一种正极材料的回收方法,包括以下步骤1)将磷酸铁锂粉末和去离子水混合浆化后,磷酸调节浆化体系pH至3‑5,得到混合液;2)向所述混合液中加入芬顿试剂,过滤,得到第一滤液和第一滤渣;3)将所述第一滤渣进行包括铁价转变处理的精炼处理,得到纯度>99.5%的磷酸铁。本发明提供的正极材料回收方法,芬顿试剂的加入可使亚铁离子被氧化成铁离子,并结合磷酸根生成磷酸铁沉淀,再通过除铝处理,除不熔渣处理,铁价转变处理,烧结处理这一过程,避免其他杂质的干扰,使最终得到的磷酸铁纯度较高。
21 | 一种正极活性材料及其制备方法 | CN117525394A | 发明专利 | 实审 | 2023-12-14 | 2024-02-06 | H01M4/58(2010.01)I;H01M4/136(2010.01)I;H01M4/36(2006.01)I;H01M4/62(2006.01)I;C01B25/45(2006.01)I;H01M10/0525(2010.01)I; | 陈海洋;田怀远;宋杰;王雪莹;刘毅;成育龙;胡平平;严旭丰 | 北京同立钧成知识产权代理有限公司; 宁波容百新能源科技股份有限公司 | 北京同立钧成知识产权代理有限公司 | 本发明提供一种正极活性材料及其制备方法,包括由一次颗粒组成的二次颗粒,所述一次颗粒包括Li1+aFe1‑x‑yMnxAy(PO4),其中,‑0.1≤a≤0.4,0.5≤x≤0.7,0≤y≤0.01,A包括Al、Mg、Ni、Co、Ti、Ga、Cu、V、Nb、Zr、Ce、In、Zn、Y中至少一种,且该正极活性材料的结晶度不低于98%。本发明的正极活性材料,具有较高的结晶度,因此其离子导电性和电子电导率较高,将其应用于锂离子电池中,可显著提高电池的倍率性能。
22 | 一种三元正极材料前驱体及其制备方法与应用 | CN117509757A | 发明专利 | 实审 | 2023-12-14 | 2024-02-06 | C01G53/00(2006.01)I;H01M4/525(2010.01)I;H01M4/505(2010.01)I;H01M10/0525(2010.01)I; | 柏扬;陈旭东;杨坤龙 | 北京同立钧成知识产权代理有限公司; 宁波容百新能源科技股份有限公司 | 北京同立钧成知识产权代理有限公司 | 本发明提供一种三元正极材料前驱体及其制备方法与应用,其中三元正极材料前驱体的化学组成为(NiaCobMnc)Md(OH)2,且0.5≤a≤0.7,0≤b≤0.1,0.2≤c≤0.4,a+b+c=1,0.0001≤d≤0.005,M包括La、Al、Ce、Ta、Zr、Ti、Y、Sr、W、Mo中至少一种,该三元正极材料前驱体的比表面积为10~20m2/g,中值粒径D50为2~5μm,且包括宽度为60~300nm的一次颗粒。本发明中的三元正极材料前驱体具有特殊组成和结构,有利于提高锂离子电池的容量和循环性能。
23 | 钾钠混合型正极材料及其制备方法和应用 | CN117497753A | 发明专利 | 实审 | 2023-12-29 | 2024-02-02 | H01M4/58(2010.01)I;H01M4/136(2010.01)I;H01M4/36(2006.01)I;H01M10/054(2010.01)I;C01B25/45(2006.01)I;C01B32/15(2017.01)I;B82Y30/00(2011.01)I;B82Y40/00(2011.01)I;H01M4/02(2006.01)N | 张黎明;鲁健;刘瑞;严旭丰;于建;王雪莹;苏方哲;高宇航 | 宁波容百新能源科技股份有限公司; 杭州华进联浙知识产权代理有限公司 | 杭州华进联浙知识产权代理有限公司 | 本发明涉及一种钾钠混合型正极材料及其制备方法和应用,所述钾钠混合型正极材料的分子通式为KxNa4‑xFe3‑yMy(PO4)(6‑m)/3Fm(P2O7),其中,0<x≤3,0≤y≤0.5,0≤m≤0.5,且y和m不能同时为零,M选自A元素和Q元素,A元素选自Al、Zn或者La中的至少一种,Q元素选自除了Zn、La之外的过渡金属元素;钾钠混合型正极材料为空心球结构。本发明的钾钠混合型正极材料具有良好的储钾能力,便于钾离子可逆嵌入/脱出并保持结构不崩塌,同时具有高放电比容量、高倍率性能以及高循环稳定性。
24 | 钠电层状正极材料及其制备方法和应用 | CN117497746A | 发明专利 | 实审 | 2023-12-29 | 2024-02-02 | H01M4/525(2010.01)I;H01M4/04(2006.01)I;H01M4/131(2010.01)I;H01M4/36(2006.01)I;H01M4/62(2006.01)I;H01M10/054(2010.01)I;H01M4/02(2006.01)N | 孙国征;张文飞;徐建康;王尊志;于建;刘瑞 | 宁波容百新能源科技股份有限公司; 杭州华进联浙知识产权代理有限公司 | 杭州华进联浙知识产权代理有限公司 | 本发明涉及一种钠电层状正极材料及其制备方法和应用。该钠电层状正极材料由内而外包括内核、惰性包覆层以及碳包覆层;其中,内核的化学通式为NaaNibZncFedMneO2,0.80≤a≤0.90,0.20≤b≤0.50,0.05≤c≤0.20,0.20≤d≤0.40,0.20≤e≤0.40,内核表面CO32‑含量小于或等于1wt%,OH‑含量小于或等于0.12wt%,惰性包覆层包括X元素的氧化物和/或氧化物与内核表面的碱反应生成的盐,惰性包覆层与碳包覆层之间的剥离强度大于或等于0.01N/m。该钠电层状正极材料在12Mpa下的粉末电阻降低到30000Ω·cm以下,极大的减少了对应制得的钠离子电池中电芯的产热,有效的提高了安全性。
25 | 一种振筛机及电池材料生产线 | CN220425953U | 实用新型 | 有效-授权 | 2023-07-13 | 2024-02-02 | B07B1/42(2006.01)I;B07B1/46(2006.01)I;B07B1/28(2006.01)I | 王星明 | 北京同达信恒知识产权代理有限公司; 宁波容百新能源科技股份有限公司 | 北京同达信恒知识产权代理有限公司 | 本实用新型涉及电池材料生产技术领域,公开一种振筛机及电池材料生产线,振筛机包括控制组件、筛网组件、驱动组件、超声波组件和运行参数检测组件;筛网组件包括框架和连接于框架中的筛网,驱动组件用于带动框架摆动,以带动物料沿着筛网晃动;超声波组件用于发生超声波,并向筛网发射超声波,以使筛网上的物料可以跳动,增加筛料效率;运行参数检测组件用于获取超声波组件的运行参数;控制组件用于当超声波组件的运行参数超出阈值范围时,关闭驱动组件和超声波组件,停止筛料,及时止损,防止振筛机、其上游设备或者下游设备损坏。
26 | 三元前驱体反应装置 | CN220405591U | 实用新型 | 有效-授权 | 2023-02-20 | 2024-01-30 | B01J19/18(2006.01)I;B01J4/00(2006.01)I;B01D21/24(2006.01)I | 罗明明;刘刚;梁亮亮;焦凯龙 | 北京同立钧成知识产权代理有限公司; 宁波容百新能源科技股份有限公司 | 北京同立钧成知识产权代理有限公司 | 本申请提供一种三元前驱体反应装置,包括反应釜、中转釜、浓密机、补充进碱管和补充进料管,反应釜连通有多个原材料管,反应釜的上方还设有连接中转釜的反应釜溢流管,中转釜的下方设有连接浓密机的排料管,中转釜的上方连接中转釜溢流管,浓密机连接有回流管,回流管连通至反应釜的下方,浓密机的上方还设有上清液排出口;补充进碱管和补充进料管均连接回流管;反应装置具有第一状态和第二状态;在第一状态下,中转釜溢流管、补充进碱管和补充进料管均关闭;在第二状态下,中转釜溢流管、补充进碱管和补充进料管均打开。本申请能够提高制备出的三元前驱体颗粒的球形度,有利于提高相应三元材料的性能。
27 | 一种三元正极材料及其制备方法、锂离子电池 | CN117080417B | 发明授权 | 有效-授权 | 2023-10-16 | 2024-01-26 | H01M4/36(2006.01)I;H01M4/505(2010.01)I;H01M4/525(2010.01)I;H01M4/62(2006.01)I;H01M4/04(2006.01)I;H01M10/0525(2010.01)I | 李精锐;时志翔;刘晓明;李勇;刘志远;许益山;缪中美;佟永乐 | 宁波容百新能源科技股份有限公司; 浙江中桓凯通专利代理有限公司 | 浙江中桓凯通专利代理有限公司 | 本发明提供了提供一种三元正极材料其制备方法、锂离子电池,该三元正极材料包括内核、内包覆层和外包覆层;内包覆层包覆在内核至少部分表面,外包覆层包覆在内包覆层至少部分表面;内核化学式为LixNiaCobMncNyO2;x、a、b、c、y的取值范围分别如下0.98≤x≤1.1,0.6≤a≤0.95,0.2≤b≤0.4,02O3)d﹒ACo2O4,A为金属元素,价态为+2价,d的取值范围为0.01<d<0.1;外包覆层化学式为(α‑Al2O3)e;其中,e的取值范围为0.1<e<0.3。本发明通过在三元正极材料内核表面形成双层稳固的包覆层,充分利用不同晶型的氧化铝的性能,使得包覆层稳固的同时还能改善材料的性能。
28 | 一种单晶正极材料及其制备方法、锂离子电池 | CN117457881A | 发明专利 | 实审 | 2023-11-28 | 2024-01-26 | H01M4/36(2006.01)I;H01M4/505(2010.01)I;H01M4/525(2010.01)I;H01M4/62(2006.01)I;H01M10/0525(2010.01)I;C01G53/00(2006.01)I;C30B29/16(2006.01)I;C30B29/22(2006.01)I;C30B1/10(2006.01)I | 叶孔强;黄晓笑;郭小花;于建;袁徐俊 | 北京同达信恒知识产权代理有限公司; 宁波容百新能源科技股份有限公司 | 北京同达信恒知识产权代理有限公司 | 本申请提供了及一种单晶正极材料及其制备方法、锂离子电池,用以提升单晶正极材料的倍率性能。该单晶正极材料分子通式为LimNan[NixCoyMzEaHb]O2,所述单晶正极材料的锂镍混排比小于1%;其中,M为Mn和/或Al,E为掺杂元素,H为包覆元素,E包括Zr、Mg、Ti、Te、Ca、Sr、Nb、W、Mo、Zn、Ce、Y、Te和La中的至少一种,H包括Co、Al、Ti、Al、Sb、Sn、Pb、Se、W、Zn、Ce、Y、Te、B、Si、P和S中的至少一种,0.95<m<1.00,0<n<0.05,0.50≤x<1.00,0
29 | 正极活性材料及其制备方法和应用 | CN117457892A | 发明专利 | 实审 | 2023-12-22 | 2024-01-26 | H01M4/505(2010.01)I;H01M4/525(2010.01)I;H01M4/62(2006.01)I;H01M10/0525(2010.01)I;C01G53/00(2006.01)I | 张宇;陈宇;黄涛;宋伟;张雨晴;王忠锋;冯道言;严旭丰;刘瑞;李琮熙 | 宁波容百新能源科技股份有限公司; 杭州华进联浙知识产权代理有限公司 | 杭州华进联浙知识产权代理有限公司 | 本发明涉及一种正极活性材料及其制备方法和应用。所述正极活性材料的化学式为Li1+aNaxPyNi0.5+bMn1.5+cMzOd,其中,‑0.1≤a≤0.2,‑0.2≤b≤0.2,‑0.2≤c≤0.2,3.8≤d≤4.3,0
30 | 一种正极材料及其制备方法、钠离子电池 | CN117457895A | 发明专利 | 实审 | 2023-12-25 | 2024-01-26 | H01M4/525(2010.01)I;H01M4/505(2010.01)I;H01M4/62(2006.01)I;H01M10/054(2010.01)I;C01G53/00(2006.01)I | 刘鑫;马树灯;陈明峰;王尊志 | 宁波容百新能源科技股份有限公司; 浙江中桓凯通专利代理有限公司 | 浙江中桓凯通专利代理有限公司 | 本发明提供了一种正极材料及其制备方法、钠离子电池。正极材料包括Na和基质元素、掺杂元素L的氧化物;在正极材料中心位置,Ni占基质元素和掺杂元素L的总摩尔量比例为α1;在正极材料表面位置,Ni占基质元素和掺杂元素L的总摩尔量的比例为β1;在正极材料中心位置,Cu占基质元素和掺杂元素L的总摩尔量的比例为α2;在正极材料表面位置,Cu占基质元素和掺杂元素L的总摩尔量的比例为β2。本发明通过内部Ni含量高,保证正极材料的高容量;表面Cu含量高,能够降低正极材料表面活性,减少表面残碱的生成,提高正极材料稳定性,从而进一步促进钠离子在正极材料与电解质界面的传输,提供电池的电化学性能。
31 | 一种普鲁士蓝类正极材料及其制备方法、电池 | CN117457902A | 发明专利 | 实审 | 2023-12-25 | 2024-01-26 | H01M4/58(2010.01)I;H01M4/36(2006.01)I;H01M4/62(2006.01)I;H01M10/054(2010.01)I;C01C3/11(2006.01)I;C01C3/12(2006.01)I;B82Y30/00(2011.01)I | 任健;刘瑞;王子奇;闫昶秀;袁旭婷;邓七九;李琮熙 | 宁波容百新能源科技股份有限公司; 浙江中桓凯通专利代理有限公司 | 浙江中桓凯通专利代理有限公司 | 本发明提供了一种普鲁士蓝类正极材料及其制备方法、电池。普鲁士蓝类正极材料包括核芯材料和包覆在核芯材料至少部分表面的包覆层包覆层包括聚硅氧烷、乙基硅油、甲基苯基硅油、含腊硅油、含氰硅油、磷酸酯类表面活性剂中的一种或多种;其中,普鲁士蓝类正极材料呈类单晶形貌,且包覆层与核芯材料的质量比为(0.005‑0.05)1。本发明通过增设疏水性的包覆层,增大材料与水之间的接触角,减少材料表面水分吸附;同时包覆层打断表面吸附水向内部结晶水的转换过程,从而使普鲁士蓝类复合材料不仅具有低含水值,且能够防止其在使用过程中进行二次吸水,使其达到在‑20℃露点下暴露吸水72h水分增长值不超过600ppm。
32 | NCMA前驱体材料、制备方法与NCMA正极材料 | CN113651370B | 发明授权 | 有效-授权 | 2021-08-18 | 2024-01-23 | C01G53/00(2006.01)I;H01M4/485(2010.01)I;H01M4/505(2010.01)I;H01M4/525(2010.01)I | 余春林;陈旭东;徐山木;宫川敏夫 | 北京集佳知识产权代理有限公司; 宁波容百新能源科技股份有限公司 | 北京集佳知识产权代理有限公司 | 本发明提供了一种如式NiaCobMncAld(OH)2所示的NCMA前驱体材料,所述NCMA前驱体材料具有内部孔隙可调、外部呈放射状生长的核壳结构。本申请还提供了NCMA前驱体材料的制备方法。本申请利用两种铝盐先后进行反应,具体聚合硫酸铝先作为表面活性剂,可在内核构建出平均孔隙结构,后以硫酸铝作为铝盐,构建出外壳为放射状的结构;这种结构在后续烧结后得到的正极材料具备优异的锂离子传输性能,有效提升了正极材料的容量和循环性能。
33 | 氧化物前驱体及其制备方法和应用 | CN117430174A | 发明专利 | 实审 | 2023-12-20 | 2024-01-23 | C01G53/00(2006.01)I;H01M4/525(2010.01)I;H01M4/505(2010.01)I;H01M4/131(2010.01)I;H01M10/0525(2010.01)I | 陈俊伟;于建;黄晓笑;林哲琪;王碧武;郭小花;李琮熙 | 宁波容百新能源科技股份有限公司; 杭州华进联浙知识产权代理有限公司 | 杭州华进联浙知识产权代理有限公司 | 本发明涉及一种氧化物前驱体及其制备方法和应用。所述氧化物前驱体的化学通式为NixCoyMnzAldMeOn,其中,0
34 | 一种富多面体的复合相前驱体及其制备方法和富锂正极材料 | CN113912137B | 发明授权 | 有效-授权 | 2021-10-09 | 2024-01-19 | H01M4/505(2010.01)I;C01G53/00(2006.01)I;C01G45/00(2006.01)I;C01G45/12(2006.01)I;H01M4/48(2010.01)I;H01M4/485(2010.01)I;H01M4/50(2010.01)I;H01M4/52(2010.01)I;H01M4/525(2010.01)I;H01M10/0525(2010.01)I; | 董亮辰;钱云龙;刘瑞;刘永鹏;严旭丰;陈宇;冯道言;李琮熙;刘相烈 | 北京集佳知识产权代理有限公司; 宁波容百新能源科技股份有限公司 | 北京集佳知识产权代理有限公司 | 本发明提供了一种富多面体的复合相前驱体。本发明提供的复合相前驱体为富多面体的二次球形颗粒,XRD谱图上主相为碳酸盐相,且2θ于18~19.5°存在衍射峰;基于该以碳酸盐为主相的富多面体的复合相前驱体制备的富锂正极循环性能显著优于基于纯相碳酸盐基体制备的富锂正极。本发明提供的合成方法简单、过程参数易控制、合成周期短,易于工业化实现;并且所用原料价格便宜可控,整体实现成本低。
35 | 一种正极活性材料及其制备方法和锂离子电池 | CN117423827A | 发明专利 | 实审 | 2023-09-15 | 2024-01-19 | H01M4/525(2010.01)I;H01M4/505(2010.01)I;H01M4/62(2006.01)I;H01M10/0525(2010.01)I;C01G53/00(2006.01)I; | 于建;黄晓笑;袁徐俊 | 北京同立钧成知识产权代理有限公司; 宁波容百新能源科技股份有限公司 | 北京同立钧成知识产权代理有限公司 | 本发明提供一种正极活性材料及其制备方法和锂离子电池。本发明第一方面提供一种正极活性材料,其化学组成为Li1+a[NixCoyM1zM2b]O2±cAd,M1为Mn、Al中的一种或两种,M2为Zr、Mg、Ti、Te、Al、Ca、Sr、Sb、Nb、Pb、V、Ge、Se、W、Mo、Zn、Ce、Y中的一种或多种,A为F、Cl、S中的一种。本发明通过控制不同粒度的二次颗粒中的Ni含量,能够避免不同粒度的二次颗粒在电池循环过程中衰减不一致的问题,提高锂离子电池的循环稳定性。
36 | 正极活性材料及其制备方法、正极片和二次电池 | CN117423828A | 发明专利 | 实审 | 2023-09-22 | 2024-01-19 | H01M4/525(2010.01)I;H01M4/505(2010.01)I;H01M4/131(2010.01)I;H01M4/1315(2010.01)I;H01M10/0525(2010.01)I;C01G53/00(2006.01)I;C01F7/021(2022.01)I;C01B19/00(2006.01)I; | 张闻煦;董亮辰;刘磊磊;陈宇;冯道言;刘瑞;尹充;李琮熙;王尊志;袁徐俊;金波;刘相烈 | 宁波容百新能源科技股份有限公司; 杭州华进联浙知识产权代理有限公司 | 杭州华进联浙知识产权代理有限公司 | 本发明涉及一种正极活性材料及其制备方法、正极片和二次电池。所述正极活性材料的组成化学式为LimAaMbO2‑nDn,其中,A选自Ni和Mn的组合物,M选自除Ni、Mn、H、B、C、N、S之外的至少一种正价元素,D选自F和/或S,a+b=1,0.85≤a≤1.0,0≤n≤0.2,0.95≤m≤1.05,所述正极活性材料在X射线衍射图谱中主强峰和次强峰的峰强比为1.20‑1.95,且在2θ=63°‑66°之间具有无分裂的单峰,所述单峰的半峰宽为0.6‑1.4。本发明所述的正极活性材料能够在更低的电压窗口发挥更高的比容量,并且倍率高,表面残碱量低,循环稳定性优异,在锂电池中适用性更佳。
37 | 一种三元前驱体及其制备方法、正极材料 | CN117069164B | 发明授权 | 有效-授权 | 2023-10-16 | 2024-01-12 | H01M4/505(2010.01)I;C01G53/00(2006.01)I;H01M4/525(2010.01)I;H01M10/0525(2010.01)I; | 刘晓明;高爽;谢棋帆;张媛媛;花彬昌;刘志远 | 宁波容百新能源科技股份有限公司; 浙江中桓凯通专利代理有限公司 | 浙江中桓凯通专利代理有限公司 | 本发明提供了一种三元前驱体及其制备方法、正极材料。三元前驱体包括核层和壳层,壳层包裹于核层的至少部分表面;核层包括Ni与第一掺杂元素L组成的氢氧化物;壳层包括Ni与第二掺杂元素Q组成的氢氧化物;其中,L元素为第一掺杂元素,包括Al、Zr、Mg、Ca、B的至少一种;Q元素为第二掺杂元素,包括Sr、Ti、Y、Nb、Mo、Sn、W、Ta、Ce、La、V的至少一种。本发明通过在前驱体中引入掺杂元素,极大地改善掺杂效果;并从而进一步提高材料稳定性,改善材料的循产融容量保持率、循环DCR增长和产气等长期性能问题。
38 | 一种正极材料循环性能的评估方法及评估装置 | CN117388733A | 发明专利 | 实审 | 2023-10-17 | 2024-01-12 | G01R31/389(2019.01)I | 徐康;孙伟丽;梁顺超;尹充;乐红春;杨晨 | 北京同立钧成知识产权代理有限公司; 宁波容百新能源科技股份有限公司 | 北京同立钧成知识产权代理有限公司 | 本发明提供一种正极材料循环性能的评估方法及评估装置。正极材料循环性能的评估方法,包括以下步骤以相同的工艺,将待评估正极材料组装成N个电池,N≥1;获取至少一个电池满电状态的初始交流阻抗图谱;在同一循环制度下,分别使N个所述电池循环不同的圈数后再充电至满电状态,得到N个循环电池;分别获取每个所述循环电池的循环交流阻抗图谱和容量保持率;根据所述初始交流阻抗图谱、所述循环交流阻抗图谱以及所述容量保持率获取所述待评估正极材料的阻抗系数;根据所述阻抗系数评估所述待评估正极材料的循环性能。该评估方法能够快速的评估正极材料的循环性能,提高正极材料的开发速率。
39 | 一种从废旧锂离子电池正极材料中选择性提锂的方法 | CN117385194A | 发明专利 | 实审 | 2023-11-22 | 2024-01-12 | C22B26/12(2006.01)I;C22B7/00(2006.01)I | 胡平平;谭江豪;王本平;申屠华剑;邓龙平;陈海洋 | 北京同立钧成知识产权代理有限公司; 宁波容百新能源科技股份有限公司 | 北京同立钧成知识产权代理有限公司 | 本发明提供一种从废旧锂离子电池正极材料中选择性提锂的方法,包括以下步骤1)在300℃‑450℃下,将包含废旧锂离子电池正极材料MO2和含氯化合物的物料体系进行焙烧处理,获得MCl;其中,M为所述废旧锂离子电池正极材料中的金属元素;2)对MCl进行第一水浸处理,获得盐溶液;3)在650℃‑900℃下,所述盐溶液以5‑15L/min的液体流速,进行喷雾热解处理,获得包括氯化锂的固体产物;4)所述固体产物进行第二水浸处理,获得氯化锂溶液。上述方法,在提锂过程没有引入其他杂质离子,锂的损失率较低且选择性高,实现了废旧锂离子电池正极材料中锂资源的循环利用。
40 | 一种从废旧锂离子电池正极材料中优先提锂的方法 | CN117344155A | 发明专利 | 实审 | 2023-10-17 | 2024-01-05 | C22B26/12(2006.01)I;C22B1/02(2006.01)I;C22B7/00(2006.01)I;H01M10/54(2006.01)I | 胡平平;王本平;申屠华剑;邓龙平;谭江豪;陈海洋;刘晓明 | 北京同立钧成知识产权代理有限公司; 宁波容百新能源科技股份有限公司 | 北京同立钧成知识产权代理有限公司 | 本发明提供一种从废旧锂离子电池正极材料中优先提锂的方法,包括以下步骤:将废旧锂离子电池正极材料和植物废渣混合后,500℃‑600℃下,进行焙烧,获得焙烧物;20℃‑70℃下,所述焙烧物进行水浸处理,获得含锂溶液;其中,所述植物废渣的含碳量>35wt%。本发明提供的从废旧锂离子电池正极材料中优先提锂的方法工艺简单,操作成本较低,在提锂过程中不会产生废气污染问题,能够减少锂的损失率,提高锂的纯度和回收率,实现废旧锂离子电池正极材料中锂的资源循环利用。
41 | 一种正极材料及其制备方法、锂离子电池 | CN117352706A | 发明专利 | 实审 | 2023-12-04 | 2024-01-05 | H01M4/36(2006.01)I;H01M4/62(2006.01)I;H01M4/505(2010.01)I;H01M4/525(2010.01)I;H01M10/0525(2010.01)I | 刘晓明;高爽;胡平平;花彬昌;张媛媛;刘志远 | 宁波容百新能源科技股份有限公司; 浙江中桓凯通专利代理有限公司 | 浙江中桓凯通专利代理有限公司 | 本发明提供了一种正极材料及其制备方法、锂离子电池,正极材料包括内核、包覆层和混相层,内核包括:Li、Ni、Mn和掺杂元素Q的氧化物;包覆层包括包覆元素R,包覆层包覆内核至少部分表面;混相层包括:Li、Ni、Mn和掺杂元素Q、包覆元素R的氧化物,混相层是由水洗处理和包覆元素R向内核渗透在内核近表面形成的结构。本发明的正极材料的混相层由水洗处理和包覆元素R向内核渗透共同作用而在内核近表面形成,混相层中具有少量氧空位并诱导结构发生重排,导致颗粒表面发生相变,由层状相转变为尖晶石相,使得表面结构更加稳定。
42 | 磷酸锰铁铵、磷酸锰铁锂及其制备方法和应用 | CN116924377B | 发明授权 | 有效-授权 | 2023-09-18 | 2024-01-02 | C01B25/45(2006.01)I;H01M4/58(2010.01)I;H01M10/0525(2010.01)I; | 李婷婷;牛磊;罗明明;张涛;郑明昭 | 宁波容百新能源科技股份有限公司; 杭州华进联浙知识产权代理有限公司 | 杭州华进联浙知识产权代理有限公司 | 本发明涉及一种磷酸锰铁铵、磷酸锰铁锂及其制备方法和应用。所述磷酸锰铁铵的化学式为(NH4)(3‑2x‑2y)FexMnyPO4·H2O,其中,0<x≤0.5,x+y<1,(010)晶面衍射峰面积与(121)晶面衍射峰面积之比小于1.40,所述磷酸锰铁铵中不含SO42‑、Cl‑、Na+以及K+,或者,所述磷酸锰铁铵中包括SO42‑、Cl‑、Na+或K+中的至少一种杂质离子,任意一种杂质离子在所述磷酸锰铁铵中的浓度小于500ppm。本发明所述的磷酸锰铁铵作为磷酸锰铁锂前驱体,不仅使磷酸锰铁锂具有较高的压实密度,而且可以使磷酸锰铁锂中(Fe+Mn)/P<1,进而将磷酸锰铁锂作为正极材料用于锂离子电池可以提高比容量和循环性能。
43 | 一种正极材料及其制备方法、钠离子电池 | CN117334894A | 发明专利 | 实审 | 2023-10-25 | 2024-01-02 | H01M4/505(2010.01)I;H01M4/525(2010.01)I;H01M10/054(2010.01)I;C01G53/00(2006.01)I | 孙国征;张文飞;徐建康;王尊志;于建;刘瑞 | 宁波容百新能源科技股份有限公司; 浙江中桓凯通专利代理有限公司 | 浙江中桓凯通专利代理有限公司 | 本发明提供了一种正极材料及其制备方法、钠离子电池。正极材料化学式如式(Ⅰ)所示正极材料化学式如式(Ⅰ)所示Naa+bNicFedMneAfZrgLhO2式(Ⅰ);其中,A为掺杂元素,包括Sr、Y、K、Ca,Ce,Ba中的至少一种元素;L为包覆元素,包括Mn、Al、Mg、Ti、Nb、W中的至少一种元素;在0℃下,10%SOC下,正极材料的Na离子扩散系数D为1.40×10‑12cm2/S‑1.60×10‑12cm2/S。本发明的正极材料能够改善结构稳定性,改善离子传导,并且由于包覆元素在表面,能够隔绝电解液侵蚀。
44 | 一种高压实低成本的三元正极材料及其制备方法 | CN115403077B | 发明授权 | 有效-授权 | 2022-09-20 | 2023-12-29 | C01G53/00(2006.01)I;H01M4/485(2010.01)I;H01M4/525(2010.01)I;H01M10/0525(2010.01)I; | 陈宇;冯道言;严旭丰;刘瑞;李琮熙;刘相烈 | 北京信远达知识产权代理有限公司; 宁波容百新能源科技股份有限公司 | 北京信远达知识产权代理有限公司 | 本发明提供了一种高压实低成本的三元正极材料,包括多晶颗粒和单晶颗粒;所述高压实低成本的三元正极材料的掺混比例、粒度与粒度分布满足下述条件,SPAN(经验值)=X*SPAN(多晶)/(X+(1‑X)/Y)+(1‑X)*SPAN(单晶)/(XY+1‑X),0.9*SPAN(经验值)≤SPAN≤1.4*SPAN(经验值)。本发明根据多晶与单晶粒度的差别,进行大小颗粒掺混,在维持高容量的同时,提高了正极材料的压实密度,提高了极片的耐压强度,减较少了材料在循环过程中的破碎现象。本发明还提供了一种高压实低成本的三元正极材料的制备方法。
45 | 一种回收提锂的方法 | CN117303412A | 发明专利 | 实审 | 2023-09-22 | 2023-12-29 | C01D15/02(2006.01)I;C01B25/37(2006.01)I;B01D61/42(2006.01)I | 申屠华剑;王本平;邓龙平;胡平平;谭江豪 | 北京同立钧成知识产权代理有限公司; 宁波容百新能源科技股份有限公司 | 北京同立钧成知识产权代理有限公司 | 本发明提供一种回收提锂的方法,包括以下步骤1)将磷酸铁锂粉末和去离子水混合浆化后,磷酸调节浆化体系pH至3‑5,得到混合液;2)向所述混合液中加入芬顿试剂,过滤,得到滤液;3)将所述滤液进行包括双极膜电渗析处理的后处理,得到氢氧化锂固体。本发明提供的回收提锂的方法,芬顿试剂的加入可使亚铁离子被氧化成铁离子,并结合磷酸根生成磷酸铁沉淀,使用磷酸调节浆化体系pH至3‑5,可避免其他阴离子杂质的引入,也可避免磷酸铁沉淀溶解,再通过双极膜电渗析处理使滤液中的锂离子完全转化为氢氧化锂,使最终得到的锂产品纯度较高且收率也较高。
46 | 一种正极材料及其制备方法 | CN117317209A | 发明专利 | 实审 | 2023-09-25 | 2023-12-29 | H01M4/505(2010.01)I;C01G53/00(2006.01)I;H01M4/525(2010.01)I;H01M10/0525(2010.01)I | 马娇;潘昊利;何建廷;张皓;戚洪亮;于建 | 北京同达信恒知识产权代理有限公司; 宁波容百新能源科技股份有限公司 | 北京同达信恒知识产权代理有限公司 | 本申请涉及二次电池技术领域,特别涉及一种正极材料及其制备方法。该正极材料满足式1)所示的关系式α=K*D104*[IA(101)/IA(012)]^0.51);其中,α为正极材料的结构稳定性系数,0.33≤α≤13.6,K为正极材料的孔隙率,且0.5%≤K≤8%;D104为正极材料XRD衍射图谱中104晶面的平均晶粒尺寸,IA(101)为正极材料XRD衍射图谱中101峰的峰面积,IA(012)为正极材料XRD衍射图谱中012峰的峰面积。依据上述公式,通过调控正极材料的孔隙率,可以实现对正极材料结构稳定性的调控。
47 | 掺杂型焦磷酸钛前驱体、其制备方法、磷酸钛铝锂、其制备方法及其应用 | CN117303336A | 发明专利 | 实审 | 2023-09-27 | 2023-12-29 | C01B25/42(2006.01)I;C01B25/45(2006.01)I;H01M10/0562(2010.01)I;H01M10/0525(2010.01)I;H01M4/62(2006.01)I | 刘继康;殷裕鑫;李林燕;李慧皓;孔霞;赵晨;王晓明;冯道言;严旭丰;刘瑞;李琮熙 | 北京信远达知识产权代理有限公司; 宁波容百新能源科技股份有限公司 | 北京信远达知识产权代理有限公司 | 本发明提供了一种如式TixMyP2O7所示的掺杂型焦磷酸钛前驱体;本申请还提供了掺杂型焦磷酸钛前驱体的制备方法,包括以下步骤A)将焦磷酸溶液、TiCl4和MXa在有机溶剂中混合,搅拌、反应,得到悬浮液;B)将所述悬浮液抽滤,烘干后得到掺杂型焦磷酸钛前驱体。本申请还提供了磷酸钛铝锂和磷酸钛铝锂的制备方法及其应用。本申请在制备焦磷酸钛前驱体的过程中,实现了金属元素掺杂,且一步共沉淀法得到了焦磷酸钛,其具有比表面积大、表面活性高的特点,由此利于合成纯相磷酸钛铝锂,且无需高温烧结即可制备焦磷酸铝钛。
48 | 一种正极活性材料前驱体及其制备方法和应用 | CN117303461A | 发明专利 | 实审 | 2023-09-27 | 2023-12-29 | C01G53/00(2006.01)I;H01M10/0525(2010.01)I;H01M4/525(2010.01)I;H01M4/505(2010.01)I | 何宝莹;陈旭东 | 北京同立钧成知识产权代理有限公司; 宁波容百新能源科技股份有限公司 | 北京同立钧成知识产权代理有限公司 | 本发明提供一种正极活性材料前驱体及其制备方法和应用。本发明第一方面提供一种正极活性材料前驱体,其化学组成为NixMny(OH)2,0.2≤x≤0.3,0.7≤y≤0.8;正极活性材料前驱体包括由一次颗粒堆叠形成的二次颗粒,其中,一次颗粒的长径比为5~8,晶须厚度为200~400nm;二次颗粒具有内部疏松外部紧密的孔隙分布情况。本发明提供的前驱体具有较高的振实密度和比表面积,有利于提高电池的容量和倍率性能;同时,本发明提供的前驱体的二次颗粒具有较好的规整度和分散性以及较高的晶须厚度,有利于提高正极活性材料在循环过程中的稳定性,进而提高电池的循环容量保持率。
49 | 一种三元正极活性材料前驱体及其制备方法和应用 | CN117303462A | 发明专利 | 实审 | 2023-09-27 | 2023-12-29 | C01G53/00(2006.01)I;H01M4/525(2010.01)I;H01M4/505(2010.01)I;H01M10/0525(2010.01)I | 柏扬;陈旭东;宫川敏夫 | 北京同立钧成知识产权代理有限公司; 宁波容百新能源科技股份有限公司 | 北京同立钧成知识产权代理有限公司 | 本发明提供一种三元正极活性材料前驱体及其制备方法和应用。本发明第一方面提供一种三元正极活性材料前驱体,包括二次颗粒,根据二次颗粒内任意位置与颗粒中心的距离,所述二次颗粒分为第一部分、第二部分和第三部分;第一部分的平均孔隙率为P1,第二部分的平均孔隙率为P2,第三部分的平均孔隙率为P3,P1<P2<P3,1%≤P1≤4%,3%≤P2≤6%,5%≤P3≤10%。本发明提供的三元正极活性材料前驱体有助于提高电池的电化学性能和循环性能。
50 | 硼元素掺杂的高镍三元前驱体材料、其制备方法与高镍三元正极材料 | CN114988494B | 发明授权 | 有效-授权 | 2022-06-10 | 2023-12-26 | H01M4/505(2010.01)I;C01G53/00(2006.01)I;H01M4/525(2010.01)I; | 余春林;陈旭东;宫川敏夫;孙辉 | 北京集佳知识产权代理有限公司; 宁波容百新能源科技股份有限公司 | 北京集佳知识产权代理有限公司 | 本申请提供了一种高镍三元前驱体材料,分子式如式(I)所示NiaCobMnc(OH)2·(BO2)d(I);其中,0.8≤a<1、0
51 | 一种锰基碳酸盐前驱体、富锂锰基正极材料及锂离子二次电池 | CN114933337B | 发明授权 | 有效-授权 | 2022-06-30 | 2023-12-26 | H01M4/505(2010.01)I;H01M4/525(2010.01)I;C01G53/00(2006.01)I;H01M4/04(2006.01)I;H01M10/0525(2010.01)I;H01M4/62(2006.01)I;B82Y30/00(2011.01)I;B82Y40/00(2011.01)I; | 董亮辰;刘永鹏;张闻煦;王雪莹;杨灵伟;吕梦瑶;陈宇;严旭丰;刘瑞;李琮熙;王尊志;袁徐俊;孙辉;刘相烈 | 北京信远达知识产权代理有限公司; 宁波容百新能源科技股份有限公司 | 北京信远达知识产权代理有限公司 | 本发明提供了一种二次电池正极材料的锰基碳酸盐前驱体,其具有特定结构和组成的含微量均匀分布Na元素的锰基碳酸盐前驱体,Na含量为0.5~3mol%,该范围可确保碳酸盐晶体结构完整性及一致性不受影响;而且本发明提供的锰基碳酸盐前驱体内部均匀分布微量Na元素,通过与锂源简单混合及烧结,无需引入其他Na源,可直接得到Na元素均匀掺杂的锰基富锂材料,有效避免Na元素不均匀掺杂,改善掺杂效果,显著提高材料电性能,同时不显著提高生产成本,该前驱体一次颗粒结晶度高,晶体结构良好。本发明提供的含微量Na元素的富锂锰基正极材料,有效的提高了首次充放电库仑效率及首圈放电容量、平均电压,提升了能量效率。
52 | 一种复合型缩聚阴离子材料、其制备方法及其应用 | CN117293289A | 发明专利 | 实审 | 2023-09-20 | 2023-12-26 | H01M4/36(2006.01)I;H01M4/58(2010.01)I;H01M4/62(2006.01)I;H01M4/136(2010.01)I;H01M10/054(2010.01)I;C01B25/42(2006.01)I;C01B25/45(2006.01)I;C01B32/05(2017.01)I | 张旭;陈培培;武增雪;孙伟丽;李琮熙 | 北京信远达知识产权代理有限公司; 宁波容百新能源科技股份有限公司 | 北京信远达知识产权代理有限公司 | 本发明提供了一种复合型缩聚阴离子材料,由内层材料和包覆于所述内层材料表面的碳层组成;所述内层材料由Na4FexR3‑x(PO4)2P2O7和NaFeyR1‑yPO4组成。本申请还提供了复合型缩聚阴离子材料的制备方法和应用。本发明不以单一的聚阴离子为目标,以复合聚阴离子为导向制备焦磷酸磷酸铁钠和磷酸铁钠的复合材料。事实证明,复合型缩聚阴离子电极具有更高克容量,更低的制备成本。
53 | 聚阴离子正极材料、其制备方法和二次电池 | CN117276502A | 发明专利 | 实审 | 2023-09-20 | 2023-12-22 | H01M4/36(2006.01)I;H01M4/58(2010.01)I;H01M4/62(2006.01)I;H01M10/054(2010.01)I | 王雪莹;严旭丰;刘瑞;王裕生 | 北京信远达知识产权代理有限公司; 宁波容百新能源科技股份有限公司 | 北京信远达知识产权代理有限公司 | 本发明提供了一种聚阴离子正极材料,包括磷酸盐和包覆于磷酸盐表面的碳层;所述磷酸盐包括NFPP、NFP和NNFPO;上述三种物相的质量比例分别为A、B和C,且A+B+C≤100wt%,A≥70%,B/C≤0.4。本申请还提供了聚阴离子正极材料的制备方法和应用。本申请基于NFPP、NFP、NNFPO三种主要物相进行精修,多次短时间烧结,通过简单的方案可以精确的实现B/C≤0.4,有效降低NFP杂相,从而改善了正极材料的电性能。
54 | 一种废旧磷酸铁锂正极材料酸性焙烧回收锂的方法 | CN117265254A | 发明专利 | 实审 | 2023-09-22 | 2023-12-22 | C22B1/06(2006.01)I;C22B26/12(2006.01)I;C22B7/00(2006.01)I;H01M10/54(2006.01)I | 胡平平;王本平;刘晓明;申屠华剑;邓龙平;谭江豪;陈海洋 | 北京同立钧成知识产权代理有限公司; 宁波容百新能源科技股份有限公司 | 北京同立钧成知识产权代理有限公司 | 本发明提供一种废旧磷酸铁锂正极材料酸性焙烧回收锂的方法,包括以下步骤将废旧磷酸铁锂正极材料和含硫酸式盐混合焙烧,焙烧温度为450~750℃,得到焙烧产物;将焙烧产物在液体中浸出,温度为20~50℃,得到富锂溶液。该方法可以从源头上避免其他非锂金属杂质离子引入,无需进行除杂工艺,避免除杂过程中的锂损耗,具有较高的锂浸出率,且流程简单,具有低成本和低污染的优势。
55 | 一种类单晶富锂锰基正极前驱体及其制备方法和应用 | CN117263267A | 发明专利 | 实审 | 2023-09-26 | 2023-12-22 | C01G53/00(2006.01)I;C30B1/10(2006.01)I;C30B1/02(2006.01)I;C30B29/10(2006.01)I;H01M4/525(2010.01)I;H01M4/505(2010.01)I;H01M4/131(2010.01)I;H01M4/1315(2010.01)I | 董亮辰;张闻煦;刘磊磊;任夏晖;陈逸翀;陈宇;冯道言;刘瑞;严旭丰;李琮熙;刘相烈 | 北京同立钧成知识产权代理有限公司; 宁波容百新能源科技股份有限公司 | 北京同立钧成知识产权代理有限公司 | 本发明提供一种类单晶富锂锰基正极前驱体及其制备方法和应用,所述类单晶富锂锰基正极前驱体包含由一次粒子形成的二次粒子,且满足以下关系1.2μm≤D50≤1.8μm,0.5μm≤DR<6.0μm,0.5g/cm3≤α≤0.8g/cm3,30m2/g≤β≤50m2/g,22≤α·β≤28,20nm≤N≤45nm,5≤M/N≤10,其中,D50为所述二次粒子的中值粒径,DR为所述二次粒子的粒径,α为所述二次粒子的振实密度,β为所述二次粒子的比表面积,N为所述一次粒子的平均厚度,M为所述一次粒子的平均长度。本发明提供的类单晶富锂锰基正极前驱体的二次粒子的中值粒径不高于1.8μm,显著低于已报道的(类)单晶富锂正极用前驱体粒度,该前驱体能够制成分散性较佳的亚微米级类单晶富锂锰基正极材料。
56 | 一种废旧锂离子电池正极材料焙烧回收锂的方法 | CN117265293A | 发明专利 | 实审 | 2023-11-09 | 2023-12-22 | C22B26/12(2006.01)I;C22B7/00(2006.01)I;C22B1/06(2006.01)I;H01M10/54(2006.01)I | 胡平平;王本平;申屠华剑;邓龙平;谭江豪;陈海洋 | 北京同立钧成知识产权代理有限公司; 宁波容百新能源科技股份有限公司 | 北京同立钧成知识产权代理有限公司 | 本发明提供一种废旧锂离子电池正极材料焙烧回收锂的方法,包括以下步骤1)在200‑500℃,将废旧锂离子电池正极材料和硫脲基化合物混合焙烧,得到焙烧产物;2)在40‑70℃下,将所述焙烧产物在水中进行浸出处理,得到富锂溶液。本发明提供的废旧锂离子电池正极材料焙烧回收锂的方法能够实现高锂浸出率,并且具有工艺简单、成本低和环境友好等优势。
57 | 高镍正极材料及其制备方法和应用 | CN117276535A | 发明专利 | 有效-授权 | 2023-11-23 | 2023-12-22 | H01M4/525(2010.01)I;H01M4/505(2010.01)I;H01M4/62(2006.01)I;H01M10/0525(2010.01)I;C01G53/00(2006.01)I | 李冰冰;董沛沛;孟祥鹤;陈勇 | 宁波容百新能源科技股份有限公司; 杭州华进联浙知识产权代理有限公司 | 杭州华进联浙知识产权代理有限公司 | 本发明涉及锂离子电池技术领域,具体而言,涉及高镍正极材料及其制备方法和应用。高镍正极材料的通式为LimNixCoyMnzQiAjEkO2;0.98≤m≤1.05,0.8≤x≤0.98,0≤y≤0.2,0≤z≤0.2,0.001≤i≤0.2,0.002≤j≤0.09,0.001≤k≤0.06,且x+y+z+i+j+k=1;Q包括Zr、B和Al元素中的至少一种,A包括F、Ca、La和Ru元素中的至少一种,E包括Na、Ag和Mg元素中的至少一种。该高镍正极材料具有低循环DCR。
58 | 一种材料表面碳酸根分布情况的评价方法 | CN117250215A | 发明专利 | 实审 | 2023-09-15 | 2023-12-19 | G01N23/20091(2018.01)I;G01N23/20008(2018.01)I | 梁顺超;孙伟丽;李琮熙;乐红春;尹充;董岩;熊建辉;徐康;杨晨;郑明昭 | 北京同立钧成知识产权代理有限公司; 宁波容百新能源科技股份有限公司 | 北京同立钧成知识产权代理有限公司 | 本发明提供一种材料表面碳酸根分布情况的评价方法,包括以下步骤:1)使用含有改性金属离子的水溶液对待测材料进行浸渍处理,得到改性材料;所述改性金属离子与碳酸根为沉淀离子对;2)对所述改性材料进行EDS测试,得到改性材料不同区域的改性金属离子含量X1至Xn,n>1,计算X1至Xn的平均值Y;3)按照式1计算分布系数Z。本发明提供的评价方法具有精确度较高的特点。
59 | 硫化锂的制备方法及硫化锂、硫化物固态电解质和电池 | CN117246979A | 发明专利 | 实审 | 2023-09-18 | 2023-12-19 | C01B17/22(2006.01)I;H01M10/0562(2010.01)I;H01M10/052(2010.01)I | 孔霞;冯道言;李慧皓;李博文;王晓明;李琮熙;严旭丰;刘继康 | 北京同立钧成知识产权代理有限公司; 宁波容百新能源科技股份有限公司 | 北京同立钧成知识产权代理有限公司 | 本发明提供一种硫化锂的制备方法及硫化锂、硫化物固态电解质和电池,该制备方法包括以下步骤:将硫酸锂、可溶性有机碳源在水中混合,经喷雾干燥后,得到第一前驱体;使所述第一前驱体、有机硫源进行烧结处理,得到硫化锂;其中,所述硫酸锂与所述可溶性有机碳源的摩尔比为1:(3~3.85)。有机硫源能够提供额外的S源,对碳源与硫酸锂的反应起到正向促进作用,大大减少Li2O的产生,从而有利于提高Li2S产物的纯度。
60 | 一种钠离子电池的正极极片及其制备方法和应用 | CN117253973A | 发明专利 | 实审 | 2023-09-21 | 2023-12-19 | H01M4/13(2010.01)I;H01M4/36(2006.01)I;H01M4/62(2006.01)I;H01M4/139(2010.01)I;H01M10/054(2010.01)I | 张雪玉;李倩;武增雪;孙伟丽;李琮熙 | 北京同立钧成知识产权代理有限公司; 宁波容百新能源科技股份有限公司 | 北京同立钧成知识产权代理有限公司 | 本发明提供一种钠离子电池的正极极片及其制备方法和应用,该正极极片,包括正极集流体、以及层叠设置在所述正极集流体至少一功能表面的N层正极活性层,N≥2;靠近所述功能表面的第一正极活性层包括导电剂、固态电解质、正极活性材料和复配粘结剂,剩余的(N‑1)层所述正极活性层各自独立地包括导电剂、正极活性材料和复配粘结剂;其中,所述复配粘结剂各自独立地包括第一粘结剂和第二粘结剂,且所述第一粘结剂的熔点高于第二粘结剂的熔点。通过使用不同熔点的第一粘结剂和第二粘结剂并在所述第一正极活性层中加入固态电解质,不仅使本发明的正极极片的层间粘结紧固,同时还使该正极极片具有较高的离子扩散速度、导电效率。
61 | 一种废旧锰酸锂正极材料的综合回收方法 | CN114906863B | 发明授权 | 有效-授权 | 2022-05-31 | 2023-12-15 | H01M10/54(2006.01)I;C01D15/08(2006.01)I;C01G45/10(2006.01)I; | 彭伟文;王本平;申屠华剑 | 北京集佳知识产权代理有限公司; 宁波容百新能源科技股份有限公司 | 北京集佳知识产权代理有限公司 | 本发明提供了一种废旧锰酸锂电池正极材料的综合回收方法,其以废旧锰酸锂正极材料为原料,包括依次进行的正极黑粉的浸出、浸出液的化学除杂、除杂液的结晶分离、粗制硫酸锰的重结晶制备电池级硫酸锰以及结晶分离母液制备电池级碳酸锂等步骤。本发明无需采用化学沉淀分离和萃取工艺,就可实现锂和锰的分离回收,含锰锂的浸出液通过高温加压结晶分离的方法优先将锰以结晶的方式分离出来并制备电池级硫酸锰,而锂仍以硫酸锂的形式留在母液中,结晶母液进一步沉淀回收制备电池级碳酸锂。该工艺方法具有有价金属锰锂回收率高、工艺简单、流程短、生产成本低、绿色环保以及产品附加值高等优点。
62 | 干电极膜片及其制备方法、干电极极片、锂离子电池 | CN117239054A | 发明专利 | 实审 | 2023-09-15 | 2023-12-15 | H01M4/13(2010.01)I;H01M4/62(2006.01)I;H01M4/139(2010.01)I;H01M10/0525(2010.01)I | 刘继康;殷裕鑫;李林燕;彭军;冯道言;刘瑞;李琮熙 | 北京同达信恒知识产权代理有限公司; 宁波容百新能源科技股份有限公司 | 北京同达信恒知识产权代理有限公司 | 本发明提供一种干电极膜片及其制备方法、干电极极片、锂离子电池,用以提升干电极膜片的拉伸强度,进而提升锂离子电池的加工性能和循环等电化学性能。该电极膜片包括复合粘结剂、多晶正极材料和导电剂;其中,以所述复合粘结剂为基准计,所述复合粘结剂由以下质量百分比的组分混合得到纤维型粘结剂10%‑90%和包覆型粘结剂10%‑90%;所述纤维型粘结剂指,在剪切作用下分裂出纤维丝的高分子聚合物;所述包覆型粘结剂指,受热转为熔融态的高分子聚合物。
63 | 一种自动加料设备及湿法嵌锂工艺 | CN117225322A | 发明专利 | 实审 | 2023-09-15 | 2023-12-15 | B01J19/00(2006.01)I;B01J4/00(2006.01)I | 张涛;于建;刘刚 | 北京同达信恒知识产权代理有限公司; 宁波容百新能源科技股份有限公司 | 北京同达信恒知识产权代理有限公司 | 本申请涉及自动加料装置技术领域,特别涉及一种自动加料设备及湿法嵌锂工艺。该正极材料包括储料仓、反应釜和控制系统;其中,储料仓和反应釜之间通过加料管连通,加料管设有第一阀门,第一阀门用于控制加料管和反应釜之间的连通;加料管设有重量传感器,重量传感器用于监测自储料仓输送至加料管内原料的重量值,控制系统根据重量值控制第一阀门的开闭。该自动加料设备结构简单,可以自动控制原料的加入量并完成自动加料,节省了人力,便于工业化大规模生产。
64 | 钠离子层状氧化物及其制备方法、制备正极材料的方法 | CN117239109A | 发明专利 | 实审 | 2023-09-20 | 2023-12-15 | H01M4/485(2010.01)I;C01G53/00(2006.01)I;H01M4/36(2006.01)I | 张涛;于建;陈旭东 | 北京同达信恒知识产权代理有限公司; 宁波容百新能源科技股份有限公司 | 北京同达信恒知识产权代理有限公司 | 本发明提供一种钠离子层状氧化物及其制备方法、制备正极材料的方法,用以提供一种体相内原子分布更为均匀的钠离子层状氧化物,进而提升由该钠离子层状氧化物制备所得的正极材料的循环性能。该钠离子层状氧化物由前驱体、氧化剂和氢氧化钠在水中发生氧化反应和离子交换反应得到;其中,所述钠离子层状氧化物的分子表达式为NaxMaHiQbO2,0.5≤x≤1.1,0.3≤a≤1,0≤i≤0.7,0≤b≤0.1,且a+i+b=1,M选自Ni和/或Mn,H选自Co、Fe和Cu中的至少一种,Q选自Cr、V、Mg、Al、Zr、Ti、Ga、Se、Eu、Zn和B中的至少一种;所述前驱体的分子表达式为MeHcQf(OH)2和/或MgHkQhO;0.3≤e≤1,0≤c≤0.7,0≤f≤0.1,e+c+f=1,0.3≤g≤1,0≤k≤0.7,0≤h≤0.1,g+k+h=1。
65 | 一种正极材料及其制备方法 | CN117219738A | 发明专利 | 实审 | 2023-09-05 | 2023-12-12 | H01M4/36(2006.01)I | 方正;林哲琪;马娇;戚洪亮;于建;袁徐俊 | 北京同达信恒知识产权代理有限公司; 宁波容百新能源科技股份有限公司 | 北京同达信恒知识产权代理有限公司 | 本申请涉及二次电池技术领域,特别涉及一种正极材料及其制备方法与电池。该正极材料包括一次颗粒堆积形成的二次颗粒、以及包覆二次颗粒的第二包覆层;其中,一次颗粒之间的界面处具有连接结构,连接结构主要由快离子导体材料形成。本申请提供的正极材料结构更加稳定,减少循环过程中一次颗粒之间的界面处的开裂,从而具有更高的倍率性能和循环稳定性。
66 | 一种正极浆料及其制备方法 | CN117219773A | 发明专利 | 实审 | 2023-09-25 | 2023-12-12 | H01M4/62(2006.01)I;H01M4/58(2010.01)I;H01M10/0525(2010.01)I | 杨晨;李琮熙;孙伟丽;梁顺超;尹充;徐康 | 北京同达信恒知识产权代理有限公司; 宁波容百新能源科技股份有限公司 | 北京同达信恒知识产权代理有限公司 | 本发明提供一种正极浆料及其制备方法,用以提升含磷酸锰铁锂的正极浆料的均匀性,避免当前磷酸锰铁锂正极材料易于容易团聚所导致的正极浆料分散效果不佳,容易凝胶化、涂布掉粉等问题。该正极浆料包括溶剂、及分散于所述溶剂中的浆料组分,所述浆料组分包括锂离子正极材料、导电剂、粘结剂和硼酸酯类聚合物;其中,所述锂离子正极材料包括磷酸锰铁锂材料;以所述浆料组分为基准计,所述硼酸酯类聚合物的质量百分比为0.2%‑1.0%。
67 | 一种双层包覆层正极材料及其制备方法、锂离子电池 | CN117199308A | 发明专利 | 实审 | 2023-09-28 | 2023-12-08 | H01M4/36(2006.01)I;H01M4/525(2010.01)I;H01M4/485(2010.01)I;H01M4/58(2010.01)I;H01M4/62(2006.01)I;H01M10/0525(2010.01)I | 李精锐;时志翔;刘晓明;李勇;刘志远;许益山;缪中美;佟永乐 | 宁波容百新能源科技股份有限公司; 浙江中桓凯通专利代理有限公司 | 浙江中桓凯通专利代理有限公司 | 本发明提供了一种双层包覆层正极材料及其制备方法、锂离子电池,包括内核、第一包覆层和第二包覆层,内核为包括Li、Ni、Co、Mn的氧化物内核;第一包覆层包覆至少部分内核,第一包覆层为快离子导体包覆层,第一包覆层含量为内核的0.1wt%‑5wt%;第二包覆层包覆至少部分第一包覆层,第二包覆层为硼化物包覆层,第二包覆层含量为内核的0.01wt%‑0.1wt%。本发明通过双组分分段包覆来改善高镍三元单晶正极材料在循环过程中因产气引起的循环性能差、容量衰减的问题,采用硼化物和快离子导体共包覆,在改善材料稳定性、减少应力应变的同时,不影响电子和锂离子在材料表面的迁移,对材料循环性能、倍率性能、电化学性能均有较大的帮助。
68 | 钠离子电池正极材料及其制备方法和应用 | CN117199342A | 发明专利 | 实审 | 2023-11-07 | 2023-12-08 | H01M4/525(2010.01)I;H01M4/505(2010.01)I;H01M4/131(2010.01)I;H01M10/054(2010.01)I;C01G53/00(2006.01)I | 袁旭婷;陈培培;吕昌晓;任健;马树灯;刘瑞;王尊志 | 宁波容百新能源科技股份有限公司; 杭州华进联浙知识产权代理有限公司 | 杭州华进联浙知识产权代理有限公司 | 本发明涉及一种钠离子电池正极材料及其制备方法和应用。该钠离子电池正极材料的化学通式为Na1+mNiaMnbFecXdLeO2‑nFn,X选自Cu、Ca、Ti、Zn、Sr、Y、B、Ce、Ba、W和Al元素中的至少一种;L选自Li、Co、Mg、Sn、Nb、Sb、V、Si、La、Ce、Bi、Zr、Rb、Cs、Mo和Sc元素中的至少一种。通过选用特定的掺杂元素,得到回弹系数大于或等于35%的钠离子电池正极材料,降低了该正极材料的内部应力,从而完全或部分解决了钠离子电池正极材料在充放电过程中正极材料颗粒更容易发生开裂的问题。该正极材料充放电过程中不易开裂,从而提升容量和循环性能。
69 | 有机锂盐的应用及定向还原修复锂离子电池正极材料的方法 | CN117175032A | 发明专利 | 实审 | 2023-08-08 | 2023-12-05 | H01M10/42(2006.01)I;H01M10/0525(2010.01)I;H01M10/058(2010.01)I | 申屠华剑;潭江豪;王本平;胡平平;邓龙平 | 北京信远达知识产权代理有限公司; 宁波容百新能源科技股份有限公司 | 北京信远达知识产权代理有限公司 | 本发明提供了一种有机锂盐在锂离子电池正极材料修复中的应用,所述有机锂盐由式(I)所示化合物与碱性锂盐形成。与现有技术相比,本发明提供的有机锂盐具有还原性质,对于锂离子电池正极材料尤其是磷酸铁锂正极材料在充放电过程中产生的反位缺陷具有很好的修复作用,且无杂质离子引入,产品纯度高,并于此同时,高温环境有机相碳化对于正极材料的有机相包覆效果可以改善其电化学性能,精简工艺流程,降低成本。
70 | 一种钨元素掺杂的无钴正极前驱体及其制备方法和应用 | CN117164021A | 发明专利 | 实审 | 2023-09-27 | 2023-12-05 | C01G53/00(2006.01)I;H01M4/505(2010.01)I;H01M4/525(2010.01)I;H01M10/0525(2010.01)I | 柏扬;陈旭东;宫川敏夫 | 北京同立钧成知识产权代理有限公司; 宁波容百新能源科技股份有限公司 | 北京同立钧成知识产权代理有限公司 | 本发明提供一种钨元素掺杂的无钴正极前驱体及其制备方法和应用。本发明第一方面提供一种正极前驱体,其不包括钴元素,有助于降低原料成本,同时,使用钨元素掺杂,钨元素在前驱体中与镍、锰元素形成原子级混合,并且在前驱体中均匀分布,有助于提高正极前驱体的稳定性,提高电池的循环容量保持率;此外,本发明提供的正极前驱体的晶须具有较小的直径和较高的长径比,有助于细化晶须,并且搭配合适的孔隙分布,在不影响比表面积的基础上,提高正极前驱体的振实密度,提高电池的容量。
71 | 一种正极材料及其制备方法和应用 | CN117154072A | 发明专利 | 实审 | 2023-07-28 | 2023-12-01 | H01M4/525(2010.01)I;H01M4/131(2010.01)I;H01M10/052(2010.01)I | 袁旭婷;马树灯;胡玲;谢隆权;刘瑞;王尊志 | 北京同立钧成知识产权代理有限公司; 宁波容百新能源科技股份有限公司 | 北京同立钧成知识产权代理有限公司 | 本发明提供一种正极材料及其制备方法和应用。该正极材料,包括包括镍基层状氧化物;所述镍基层状氧化物的一次颗粒的粒径满足式1,且,满足式2和式3中的至少一个;1.50≤DV3≤4.00式1;0.75≤Dv3‑(Dv90‑Dv10)/Dv50≤2.40式2;0.75≤(Dv90‑Dv10)/Dv50≤1.65式3。本发明提供的正极材料微粉含量适宜,同时具有最优的粒度分布范围,能够改善常规镍基层状氧化物正极材料普遍存在的碱量高和产气多等问题,进而可以提高二次电池的循环性能以及安全性能。
72 | 正极材料及其制备方法、正极极片和钠离子电池 | CN116525814B | 发明授权 | 有效-授权 | 2023-06-29 | 2023-11-28 | H01M4/525(2010.01)I;H01M4/505(2010.01)I;H01M4/131(2010.01)I;H01M10/054(2010.01)I; | 孙国征;张文飞;徐建康;于建;王尊志;刘瑞 | 宁波容百新能源科技股份有限公司; 杭州华进联浙知识产权代理有限公司 | 杭州华进联浙知识产权代理有限公司 | 本发明涉及电池技术领域,特别涉及正极材料及其制备方法、正极极片和钠离子电池。所述正极材料的化学通式为NaaNibZncFedMneXfO2,其中,0.85≤a≤1.1,0.1≤b≤0.4,0.05≤c≤0.4,0.1≤d≤0.4,0.1≤e≤0.5,0≤f≤0.02,X为Ti、Al、Ta、Nb、Ge、Y、Nb、W、Zr、B、Ce、Ca、V、Si、Sr、Mg和Mo中的至少一种元素;且所述正极材料的X射线衍射图谱中,衍射角2θ值在31°~32°和34°~35°中的至少一个范围内之间无衍射峰。本发明可以改善正极材料循环快速衰减的问题。
73 | 正极活性材料及其制备方法、正极片和二次电池 | CN116525817B | 发明授权 | 有效-授权 | 2023-07-04 | 2023-11-28 | H01M4/525(2010.01)I;H01M4/505(2010.01)I;H01M4/131(2010.01)I;H01M4/1315(2010.01)I;H01M10/0525(2010.01)I;C01G53/00(2006.01)I;C01F7/021(2022.01)I;C01B19/00(2006.01)I; | 董亮辰;张闻煦;尹充;刘磊磊;陈宇;冯道言;严旭丰;刘瑞;李琮熙;孙辉;刘相烈 | 宁波容百新能源科技股份有限公司; 杭州华进联浙知识产权代理有限公司 | 杭州华进联浙知识产权代理有限公司 | 本发明涉及一种正极活性材料及其制备方法、正极片和二次电池。所述正极活性材料的组成化学式为LixNa1‑xAyB1‑yO2‑nDn,其中,A选自Ni和Mn的组合物,B选自除Ni、Mn、Co、S之外的至少一种非碱金属正价元素,D选自F和/或S,0.8≤x≤0.92,0.90≤y<1.0,0<n≤0.2,所述正极活性材料在拉曼光谱中Ni‑O键与Mn‑O键的峰位差大于80cm‑1且小于110cm‑1。所述正极活性材料不仅在高电压窗口兼具高比容量和高循环稳定性,而且成本较低,使其制得的二次电池具有高性价比。
74 | 一种正极活性材料前驱体及其制备方法和应用 | CN117125747A | 发明专利 | 实审 | 2023-09-27 | 2023-11-28 | C01G53/00(2006.01)I;H01M4/525(2010.01)I;H01M10/0525(2010.01)I | 陈旭东;柏扬;宫川敏夫 | 北京同立钧成知识产权代理有限公司; 宁波容百新能源科技股份有限公司 | 北京同立钧成知识产权代理有限公司 | 本发明提供一种正极活性材料前驱体及其制备方法和应用。本发明第一方面提供一种正极活性材料前驱体,其化学组成为NixCoyM1‑x‑y(OH)2,0.8≤x<1.0、0<y<0.2,M为Mn、Al中的一种。本发明提供的正极活性材料前驱体的二次颗粒具有两种不同的孔隙率,其内部较为致密的结构有助于提高正极活性材料的结构稳定性,避免脱嵌锂过程造成颗粒内部的裂纹和粉化,避免电解液进入颗粒内部引起的副反应,提高电池的循环性能和使用寿命;其外部较为疏松的结构有利于提高正极活性材料的嵌锂量并有利于脱嵌锂过程,提高电池的电化学性能。
75 | 一种锂电池原位检测方法 | CN117110899A | 发明专利 | 实审 | 2023-08-11 | 2023-11-24 | G01R31/378(2019.01)I;G01R31/385(2019.01)I;G01N30/02(2006.01)I;G01N27/416(2006.01)I | 郭小花;宋维力;吕思奇;计海聪;杨符屹;黄晓笑;于建;陈浩森;焦树强;李琮熙;刘相烈 | 北京同达信恒知识产权代理有限公司; 宁波容百新能源科技股份有限公司 | 北京同达信恒知识产权代理有限公司 | 本发明涉及锂电池测试领域,公开一种锂电池原位检测方法,包括如下步骤在手套箱中将软包电池、气体传感器和集气袋封装成原位检测装置;其中,所述软包电池的电芯极耳贯穿所述集气袋并与所述集气袋密封连接;所述软包电池的侧壁且远离所述电芯极耳一端形成有孔洞;所述集气袋上还设置有取气阀;将原位检测装置由手套箱中取出后连接气体传感器和数据接收端,并连接软包电池的电芯极耳和电化学工作站;将原位检测装置放入恒温箱进行充放电测试;通过取样针在所述取气阀的取样口取气,并打进气相色谱仪进行气体成分测试。锂电池原位检测方法为商业锂离子电池气体演化行为的原位检测提供了新方法。
76 | 用于制备正极材料的中间混合物及其制备方法、制备正极材料的方法 | CN117105281A | 发明专利 | 实审 | 2023-08-11 | 2023-11-24 | C01G53/00(2006.01)I;H01M4/04(2006.01)I;H01M4/36(2006.01)I;H01M4/48(2010.01)I;H01M4/505(2010.01)I;H01M4/525(2010.01)I | 彭海龙;涂建海;于建;戚洪亮;雷军;邹昱凌;刘永孝 | 北京同达信恒知识产权代理有限公司; 宁波容百新能源科技股份有限公司 | 北京同达信恒知识产权代理有限公司 | 本发明提供一种用于制备正极材料的中间混合物及其制备方法、制备正极材料的方法,用以提升锂离子电池的正极材料的产能,且简化锂离子电池正极材料的制备方法、成本,从而提升锂离子电池的制备效率。该中间混合物包括中间体LiαNiaCobMncAldM1‑a‑b‑c‑dO2;所述中间混合物的XRD图谱中,(003)衍射峰与(104)衍射峰的峰强比为0.3‑0.6;其中,M为Mg、Zr和Zn中的至少一种,0.95<α<1.05,0.6<a<1,0≤b<0.4,0≤c<0.4,0≤d<0.1,1‑a‑b‑c‑d≥0,且c和d不同时0。
77 | 一种电芯的原位产气检测方法 | CN117110907A | 发明专利 | 实审 | 2023-08-11 | 2023-11-24 | G01R31/385(2019.01)I;G01D21/02(2006.01)I | 郭小花;宋维力;吕思奇;计海聪;杨符屹;黄晓笑;于建;陈浩森;焦树强;李琮熙;刘相烈 | 北京同达信恒知识产权代理有限公司; 宁波容百新能源科技股份有限公司 | 北京同达信恒知识产权代理有限公司 | 本发明涉及电池检测技术领域,公开一种电芯的原位产气检测方法,该检测方法包括原位罐,所述原位罐内底部填充有填充物,所述填充物形成有电芯共形槽;采用填充物对原位罐中形状进行填充和修改,模拟真实的电池内部结构,便于更精确地模拟出电芯的原位产气环境,使原位罐内部电芯服役环境与商业化电芯服役环境趋于一致,便于实现对更贴近电芯真实产气环境的产气原位收集和具体分析。所述检测方法包括对电芯进行开孔预处理,以便于释放产气;将开孔后的电芯放入所述电芯共形槽内,对电芯限位,便于模拟真实工作环境;对所述电芯进行充放电测试,获取所述原位罐内的气体参数,并确定所述气体参数相对于所述电芯的电压和电流的变化规律。
78 | 一种钠离子电池正极材料及其制备方法、钠离子电池 | CN117117144A | 发明专利 | 实审 | 2023-09-20 | 2023-11-24 | H01M4/36(2006.01)I;H01M4/525(2010.01)I;H01M4/505(2010.01)I;H01M4/58(2010.01)I;H01M4/62(2006.01)I;H01M10/054(2010.01)I | 孙国征;张文飞;徐建康;王尊志;于建;刘瑞 | 宁波容百新能源科技股份有限公司; 浙江中桓凯通专利代理有限公司 | 浙江中桓凯通专利代理有限公司 | 本发明提供了一种钠离子电池正极材料及其制备方法、钠离子电池。钠离子正极材料包括内核和壳层;内核包括Na、Ni、Zn、Fe、Mn、Q元素和R元素,内核的化学式为NaaNibZncFedMneQfRgO2;其中,a、b、c、d、e、f、g的取值范围分别如下0.85≤a≤1.1,0.1≤b≤0.4,0.05≤c≤0.3,0.05≤d≤0.4,0.1≤e≤0.4,0.001≤f≤0.02,0.001≤g≤0.02;Q元素包括Be、Ta、B、Nb、W、Ti、Al、Cr、P中的至少一种,R元素包括Y、Ce、Sr、K、Na中的至少一种;壳层,壳层包覆在内核的至少部分表面,壳层为含F的化合物;在15%SOC下,正极材料的Na离子扩散系数D为4×10‑12cm2/S‑9×10‑12cm2/S。Q元素可以进入正极材料颗粒内部,诱导颗粒长大;R元素掺杂在正极材料表面,修饰表面,改善压实密度。
79 | 一种正极材料及其制备方法、锂离子电池 | CN117117153A | 发明专利 | 有效-授权 | 2023-10-16 | 2023-11-24 | H01M4/36(2006.01)I;H01M4/62(2006.01)I;H01M4/505(2010.01)I;H01M4/525(2010.01)I;H01M10/0525(2010.01)I | 田怀远;陈海洋;刘毅;王裕生;严旭丰;王雪莹 | 宁波容百新能源科技股份有限公司; 浙江中桓凯通专利代理有限公司 | 浙江中桓凯通专利代理有限公司 | 本发明提供了一种正极材料及其制备方法、锂离子电池。正极材料包括核层,核层包括Li、Fe、Mn、掺杂元素A;壳层,壳层的至少表面部分包覆在核层的外表面,且壳层包括碳颗粒;其中,掺杂元素A包括Al、Mg、Ni、Co、Ti、Ga、Cu、V、Nb、Zr、Ce、In、Zn和Y中的至少一种元素;正极材料的单一表面中最高点与最低点之间的距离之差不超过1nm,正极材料的表面粗糙度为0.8μm‑1.6μm。本发明通过两次碳包覆工艺,在保证正极材料高容量、高压实的基础上,大大减轻锰溶出,从而保证正极材料的循环放电效率。
80 | 钠离子电池正极材料及其制备方法和应用 | CN117117174A | 发明专利 | 有效-授权 | 2023-10-25 | 2023-11-24 | H01M4/525(2010.01)I;H01M4/505(2010.01)I;H01M4/131(2010.01)I;H01M10/054(2010.01)I;C01G53/00(2006.01)I | 孙国征;张文飞;徐建康;王尊志;于建;刘瑞 | 宁波容百新能源科技股份有限公司; 杭州华进联浙知识产权代理有限公司 | 杭州华进联浙知识产权代理有限公司 | 本发明涉及一种钠离子电池正极材料及其制备方法和应用。所述钠离子电池正极材料的化学通式为NaaNibFecMndMeAfO2,其中,元素M和元素A为掺杂元素,元素M的M‑O的键能大于500kJ/mol,元素A的离子半径大于或等于0.06nm,且元素A的价态≥+3价,所述钠离子电池正极材料的XRD图谱在42.5°~43.5°无杂相衍射峰。元素M掺杂在间隙原子的位置,实现对氧的束缚,可在脱钠状态下限制氧的释放;元素A可优先在过渡金属位替代过渡金属,起到支撑作用,从而改善钠离子电池正极材料的在循环过程中出现的产气问题。
81 | 一种从废旧锂离子电池中提锂的方法 | CN117089722A | 发明专利 | 实审 | 2023-08-11 | 2023-11-21 | C22B26/12(2006.01)I;C22B1/02(2006.01)I;C22B7/00(2006.01)I;H01M10/54(2006.01)I | 胡平平;申屠华剑;谭江豪;王本平;邓龙平;刘晓明 | 北京同立钧成知识产权代理有限公司; 宁波容百新能源科技股份有限公司 | 北京同立钧成知识产权代理有限公司 | 本发明提供了一种从废旧锂离子电池中提锂的方法,该方法包括以下步骤1)将待提取正极材料和酚类化合物混合后进行湿磨处理,得到湿料;2)对所述湿料进行焙烧处理后,得到焙烧料;3)将所述焙烧料与水混合,得到富锂浸出液;其中,步骤2)中所述的焙烧处理的温度不低于300℃。该方法可以使锂元素选择性浸出优先提锂,提高提锂效率,并且在提锂过程中无其它杂质离子引入,也不会产生废气污染,环境友好。
82 | 极片的电位检测装置 | CN220063912U | 实用新型 | 有效-授权 | 2023-06-14 | 2023-11-21 | G01N27/26(2006.01)I | 梁顺超;孙伟丽;李琮熙;乐红春;尹充;董岩;熊建辉;孟祥贺;徐康;杨晨 | 北京同立钧成知识产权代理有限公司; 宁波容百新能源科技股份有限公司 | 北京同立钧成知识产权代理有限公司 | 本申请提供一种极片的电位检测装置,电位检测装置包括测试组件、绝缘压合件和盛装电解液的器皿,器皿的内壁上具有卡槽,绝缘压合件位于卡槽内,且被构造为在极片位于卡槽内朝器皿的内壁一侧时,压设在极片上。绝缘压合件上具有多个显露极片的检测口。测试组件包括电位测试仪和相对绝缘压合件移动设置的测试探针,电位测试仪位于器皿的外部,且被构造为可与极片电连接。测试探针具有可与极片导通的检测件,检测件位于器皿内,并与电位测试仪电连接,以在测试探针相对绝缘压合件移动时穿设于检测口或者位于检测口的外部。本申请提供的电位检测装置,能够对极片在至少部分区域上的电位差异进行精细表征,从而确定极片表面的均匀性。
83 | 一种超高镍三元前驱体及其制备方法 | CN114620777B | 发明授权 | 有效-授权 | 2022-03-25 | 2023-11-17 | H01M4/525(2010.01)I;C01G53/00(2006.01)I; | 陈旭东;徐乾松;余春林 | 北京知果之信知识产权代理有限公司; 宁波容百新能源科技股份有限公司 | 北京知果之信知识产权代理有限公司 | 本发明公开了一种超高镍三元前驱体及其制备方法,所述超高镍三元前驱体的化学分子通式为NiaCobMncMxRy(OH)2,其中0.9≤a<1,0
84 | 一种无钴单晶材料及其制备方法和应用 | CN114808127B | 发明授权 | 有效-授权 | 2022-05-23 | 2023-11-17 | C30B29/22(2006.01)I;C30B1/02(2006.01)I;C30B1/10(2006.01)I;C30B33/00(2006.01)I;C30B33/12(2006.01)I;H01M4/36(2006.01)I;H01M4/505(2010.01)I;H01M4/525(2010.01)I;H01M4/62(2006.01)I;H01M10/0525(2010.01)I; | 王晓东;于建;朱永波 | 北京知果之信知识产权代理有限公司; 宁波容百新能源科技股份有限公司 | 北京知果之信知识产权代理有限公司 | 本发明公开了一种无钴单晶材料及其制备方法,所述无钴单晶材料的分子式为LixNiyMn1‑yO2,其中1.01≤x≤1.09,0.5≤y<1;所述无钴单晶材料的D003特征值为a,D104特征值为b,其中a和b的值满足75≤b≤85,2≤a/b≤3;所述无钴单晶材料的颗粒为椭球体形貌,单晶尺寸为1.6~1.7微米,D50为2.8~3.5微米。本发明的有益效果为无钴单晶材料在制备过程中,单晶材料表面经刻蚀修饰处理,材料表面变得很粗糙且形成了许多的刻蚀修饰位点,这使得包覆剂可以更好的粘结包覆在单晶材料表面,从而发挥出更好的包覆效果,有效的改善了无钴单晶材料的倍率性能和循环稳定性能。
85 | 一种正极材料及其制备方法和锂离子电池 | CN116598475B | 发明授权 | 有效-授权 | 2023-06-15 | 2023-11-17 | H01M4/525(2010.01)I;H01M4/505(2010.01)I;H01M10/052(2010.01)I;H01M10/0525(2010.01)I;C01G53/00(2006.01)I; | 尹充;孙伟丽;梁顺超;孟祥贺 | 宁波容百新能源科技股份有限公司; 浙江中桓凯通专利代理有限公司 | 浙江中桓凯通专利代理有限公司 | 本发明提供了一种正极材料及其制备方法和锂离子电池。其中,正极材料的成分如式(Ⅰ)所示NixCoyMn1‑x‑yDkLizO2(Ⅰ);在正极材料中,x、y、z、k的取值范围分别如下0.6<x<1,0<y<0.2,且x+y<1;1≤z≤1.05,0≤k≤0.05;其中,D为改性元素,改性元素包括S、P、F、B、Al、Ti、Mg、Cr、Zr、V、Nb、Y、W、Ta、Co、Ce、W、Zn中的至少一种。以本发明正极材料制备三电极电芯,在三电极电芯充放电循环的过程中,当充放电循环圈数n≤100时,正极材料的电化学活性表面积变化率a小于5%。本发明提供的正极材料能有效抑制ECSA随循环的增大,减少界面副反应,改善循环稳定性。
86 | 一种正极材料及其制备方法、锂离子电池 | CN116741974B | 发明授权 | 有效-授权 | 2023-08-15 | 2023-11-17 | H01M4/36(2006.01)I;H01M4/62(2006.01)I;H01M4/505(2010.01)I;H01M4/525(2010.01)I;H01M10/0525(2010.01)I; | 刘晓明;方正;张媛媛;胡平平;刘博宇;刘志远 | 宁波容百新能源科技股份有限公司; 浙江中桓凯通专利代理有限公司 | 浙江中桓凯通专利代理有限公司 | 本发明提供了一种正极材料及其制备方法、锂离子电池。正极材料由内至外依次包括内核、吸氧层、钝化层;内核包含Ni、Li、金属元素M和非金属元素Q组成的氧化物;金属元素M包括Mg、Al、Zr、Ca、Ti、Sr、Y、Nb、Mo、W、Ta、Ce中的至少一种;非金属元素Q包括F、B、P、Si中的至少一种;吸氧层为包含包覆元素L的不饱和氧化物;包覆元素L包括V、Ga、In、Sn、Bi、Ce、Pr、Sb中的至少一种;钝化层为包含F元素的化合物。本发明通过对于正极材料不同层状结构的功能设计,可以实现抑制氧气析出的效果。
87 | 一种正极活性材料前驱体及其制备方法和应用 | CN117069163A | 发明专利 | 实审 | 2023-09-22 | 2023-11-17 | C01G53/00(2006.01)I;H01M4/525(2010.01)I;H01M4/505(2010.01)I;H01M4/485(2010.01)I;H01M10/0525(2010.01)I | 陈旭东;柏扬;杨灵伟;何宝莹;孙豪;宫川敏夫 | 北京同立钧成知识产权代理有限公司; 宁波容百新能源科技股份有限公司 | 北京同立钧成知识产权代理有限公司 | 本发明提供一种正极活性材料前驱体及其制备方法和应用。本发明第一方面提供一种正极活性材料前驱体,其化学组成为NixMnyM1‑x‑y(OH)2,0.3≤x<0.8、0.2<y≤0.7、0.95≤x+y<1.0,M选自Al、Zr、Mg、Ti、Sr、Y中的一种或多种;其振实密度为2.2~3.0g/cm3;在X射线衍射图谱中,其具有001峰,且001峰的衍射强度I[001]大于5000;沿垂直于001晶面方向,晶粒的平均尺寸D[001]大于10nm。本发明提供的前驱体有助于提高电池的电化学性能。
88 | 一种正极材料及其制备方法、锂离子电池 | CN117080416A | 发明专利 | 有效-授权 | 2023-10-16 | 2023-11-17 | H01M4/36(2006.01)I;H01M4/62(2006.01)I;H01M4/505(2010.01)I;H01M4/525(2010.01)I;H01M10/0525(2010.01)I | 刘晓明;高爽;胡平平;张媛媛;李勇;任健;戚洪亮 | 宁波容百新能源科技股份有限公司; 浙江中桓凯通专利代理有限公司 | 浙江中桓凯通专利代理有限公司 | 本发明提供了一种正极材料及其制备方法、锂离子电池。正极材料自内而外依次为核层、中间层和壳层;核层包括Li、Ni、第一掺杂元素L组成的氧化物;中间层包括Li、Ni、第一掺杂元素L、第二掺杂元素Q组成的氧化物;壳层包括第一掺杂元素L、第二掺杂元素Q组成的氧化物;且壳层中的第一掺杂元素L由核层的第一掺杂元素L向正极材料本体外表面发生扩散反应得到;壳层中的第二掺杂元素Q是由中间层中的第二掺杂元素Q向正极材料本体外表面发生扩散反应得到;本发明通过在烧结锂化过程中,将核层与中间层中的掺杂元素扩散到壳层,从微观和纳米结构设计的角度可以同时获得高比容量、高能量密度和长循环寿命的正极材料。
89 | 一种三元正极材料及其制备方法、锂离子电池 | CN117080417A | 发明专利 | 有效-授权 | 2023-10-16 | 2023-11-17 | H01M4/36(2006.01)I;H01M4/505(2010.01)I;H01M4/525(2010.01)I;H01M4/62(2006.01)I;H01M4/04(2006.01)I;H01M10/0525(2010.01)I | 李精锐;时志翔;刘晓明;李勇;刘志远;许益山;缪中美;佟永乐 | 宁波容百新能源科技股份有限公司; 浙江中桓凯通专利代理有限公司 | 浙江中桓凯通专利代理有限公司 | 本发明提供了提供一种三元正极材料其制备方法、锂离子电池,该三元正极材料包括内核、内包覆层和外包覆层;内包覆层包覆在内核至少部分表面,外包覆层包覆在内包覆层至少部分表面;内核化学式为LixNiaCobMncNyO2;x、a、b、c、y的取值范围分别如下0.98≤x≤1.1,0.6≤a≤0.95,0.2≤b≤0.4,02O3)d﹒ACo2O4,A为金属元素,价态为+2价,d的取值范围为0.01<d<0.1;外包覆层化学式为(α‑Al2O3)e;其中,e的取值范围为0.1<e<0.3。本发明通过在三元正极材料内核表面形成双层稳固的包覆层,充分利用不同晶型的氧化铝的性能,使得包覆层稳固的同时还能改善材料的性能。
90 | 一种三元前驱体及其制备方法、正极材料 | CN117069164A | 发明专利 | 有效-授权 | 2023-10-16 | 2023-11-17 | H01M4/505(2010.01)I;C01G53/00(2006.01)I;H01M4/525(2010.01)I;H01M10/0525(2010.01)I | 刘晓明;高爽;谢棋帆;张媛媛;花彬昌;刘志远 | 宁波容百新能源科技股份有限公司; 浙江中桓凯通专利代理有限公司 | 浙江中桓凯通专利代理有限公司 | 本发明提供了一种三元前驱体及其制备方法、正极材料。三元前驱体包括核层和壳层,壳层包裹于核层的至少部分表面;核层包括Ni与第一掺杂元素L组成的氢氧化物;壳层包括Ni与第二掺杂元素Q组成的氢氧化物;其中,L元素为第一掺杂元素,包括Al、Zr、Mg、Ca、B的至少一种;Q元素为第二掺杂元素,包括Sr、Ti、Y、Nb、Mo、Sn、W、Ta、Ce、La、V的至少一种。本发明通过在前驱体中引入掺杂元素,极大地改善掺杂效果;并从而进一步提高材料稳定性,改善材料的循产融容量保持率、循环DCR增长和产气等长期性能问题。
91 | 一种用于反应釜的复合进料管及反应釜 | CN220027023U | 实用新型 | 有效-授权 | 2023-06-12 | 2023-11-17 | B01J19/18(2006.01)I;B01J4/00(2006.01)I; | 罗明明;徐乾松;刘刚;焦凯龙;梁亮亮;王金龙;俞剑飞;赵迪俞 | 北京同达信恒知识产权代理有限公司; 宁波容百新能源科技股份有限公司 | 北京同达信恒知识产权代理有限公司 | 本申请涉及化学反应容器技术领域,特别涉及一种用于反应釜的复合进料管及反应釜。该复合进料管包括第一进料管和至少一个第二进料管,第一进料管设有第一进料口、第一出料口、以及位于第一进料口和第一出料口之间的第一通孔;第二进料管设有第二进料口和第二出料口,第二进料管的至少部分管体设于第一进料管内并形成套管段,套管段用于贯穿反应釜的顶盖,第二出料口自第一通孔引出并朝向第一进料管的外部;其中,第一出料口和第二出料口在反应釜内的高度不同。本申请中的复合进料管可以通过选择不同流通路径来调控料液流入反应釜的高度,从而改变料液在反应釜内的分散性,而且套管段可以减少反应釜顶盖的开口数量,从而提升顶盖的承载强度。
92 | 一种三元前驱体浆料固含量的测试方法 | CN117059183A | 发明专利 | 实审 | 2023-08-11 | 2023-11-14 | G16C10/00(2019.01)I;G16C20/10(2019.01)I;G16C20/20(2019.01)I | 张雪玉;俞剑飞;王裕生;武增雪;孙伟丽;李琮熙 | 北京同立钧成知识产权代理有限公司; 宁波容百新能源科技股份有限公司 | 北京同立钧成知识产权代理有限公司 | 本发明提供一种三元前驱体浆料固含量的测试方法,所述固含量通过式1计算得到:式1中,S为固含量;m为待测浆料样品的质量;V为待测浆料样品的体积;ρ1为待测浆料样品中清液的密度;ρ2为待测浆料样品中固相的密度。本发明提供的三元前驱体浆料固含量的测试方法,通过公式计算得到三元前驱体浆料的固含量,准确度较高。
93 | 一种水洗装置 | CN220005126U | 实用新型 | 有效-授权 | 2023-05-29 | 2023-11-14 | B08B3/02(2006.01)I;B08B3/10(2006.01)I;B08B13/00(2006.01)I;F25D17/02(2006.01)I; | 黄波;张君振 | 北京同立钧成知识产权代理有限公司; 宁波容百新能源科技股份有限公司 | 北京同立钧成知识产权代理有限公司 | 本实用新型提供一种水洗装置,包括筒体、供水单元、夹套,其中,所述筒体围设成内腔;所述筒体上设置有至少两个进料口,且所述筒体上设置有喷淋单元;所述喷淋单元与所述供水单元的第一出口相连;其中,所述喷淋单元包括喷淋管、喷头;所述喷淋管伸入所述内腔,所述喷头位于所述喷淋管靠近所述内腔的端部;所述夹套围绕所述筒体的外壁,所述夹套的内壁与所述筒体的外壁形成中空腔体;所述中空腔体内流通有冷却介质;所述筒体的底部还设置有出料口。在使用该水洗装置时,能够通过缩短进出料时间、缩短分散时间、控制水洗反应温度三个方面来最大限度精准控制水洗强度及效果,从而提高水洗效率和提升产品性能。
94 | 一种钼掺杂富镍三元前驱体及其制备方法 | CN115340133B | 发明授权 | 有效-授权 | 2022-08-10 | 2023-11-10 | H01M4/525(2010.01)I;C01G53/00(2006.01)I;C30B29/62(2006.01)I;C30B29/10(2006.01)I; | 王春茹;徐乾松;王金龙;杨超;陈贻根;俞剑飞 | 北京信远达知识产权代理有限公司; 宁波容百新能源科技股份有限公司 | 北京信远达知识产权代理有限公司 | 本发明提供了一种钼掺杂富镍三元前驱体,成分通式为NiaCobXcMod(OH)2式I;式I中,0.6≤a≤1,0.02≤b≤0.2,0.02≤c≤0.2,0.01≤d≤0.1,且a+b+c+d=1;X选自Mn和Al中的一种或两种。本发明中添加剂与Mo掺杂具有协同作用,小尺寸的一次颗粒结构能促进Mo元素的均匀掺杂,显著改善烧结后材料的电化学活性,并保证批量生产过程中产品的一致性,强化质量保证能力。本发明还提供了一种钼掺杂富镍三元前驱体的制备方法。
95 | 一种用于制备正极材料的混合浆料及其制备方法 | CN117038882A | 发明专利 | 实审 | 2023-08-03 | 2023-11-10 | H01M4/36(2006.01)I;H01M4/58(2010.01)I;H01M10/0525(2010.01)I | 刘毅;王雪莹;彭晓曦;田怀远;严旭丰 | 北京同达信恒知识产权代理有限公司; 宁波容百新能源科技股份有限公司 | 北京同达信恒知识产权代理有限公司 | 本申请涉及锂离子电池技术领域,尤其涉及一种用于制备正极材料的混合浆料及其制备方法。该制备方法包括如下步骤将包括磷酸锰铁类前驱体和锂源的第一浆料分散于有机溶剂中以得到第二浆料,并加热处理直至第二浆料的pH值趋于稳定以排除第一浆料中的气体,得到用于制备正极材料的混合浆料。该制备方法可以在不影响正极材料电化学性能的前提下大幅降低其比表面积,而且本申请中的方法操作简单,适用大批量生产。
96 | 一种正极材料及其制备方法 | CN117038883A | 发明专利 | 实审 | 2023-08-03 | 2023-11-10 | H01M4/36(2006.01)I;H01M4/58(2010.01)I;H01M10/0525(2010.01)I | 刘毅;王雪莹;彭晓曦;田怀远;严旭丰 | 北京同达信恒知识产权代理有限公司; 宁波容百新能源科技股份有限公司 | 北京同达信恒知识产权代理有限公司 | 本申请涉及锂离子电池技术领域,尤其涉及一种正极材料及其制备方法。该制备方法包括如下步骤将包括锰铁磷酸盐、锂源和包覆剂的第一浆料经过预排气处理得到混合浆料,混合浆料经过后处理得到球形前驱体,球形前驱体经过烧结后得到磷酸铁锰锂正极材料;其中,预排气处理包括将第一浆料分散于有机溶剂中,并持续加热处理,以排除第一浆料中的气体。本申请中的方法可以大幅降低其比表面积,改善正极材料的吸水性能,避免引入过多杂质,进而提升正极材料的循环性能和放电容量。
97 | 一种干法自支撑膜及其制备方法和应用 | CN117038866A | 发明专利 | 实审 | 2023-08-31 | 2023-11-10 | H01M4/139(2010.01)I;H01M4/13(2010.01)I;H01M4/04(2006.01)I;H01M10/0525(2010.01)I;H01M10/054(2010.01)I | 熊建辉;张雪玉;岳旭佳;梁顺超;武增雪;孙伟丽;李琮熙 | 北京同立钧成知识产权代理有限公司; 宁波容百新能源科技股份有限公司 | 北京同立钧成知识产权代理有限公司 | 本发明提供一种干法自支撑膜及其制备方法和应用,干法自支撑膜的组成包括活性材料、导电剂和粘结剂,所述干法自支撑膜的厚度为50‑75μm,电阻极差小于50mΩ。本发明提供的干法自支撑膜电阻均匀、厚度较薄、弹性加工性能较好,将该干法自支撑膜用于极片,其电学性能与传统湿法工艺制备的极片基本相当。此外,本发明还提供一种干法自支撑膜的制备方法,该制备方法通过合理调控混料工艺及膜片压延工艺能够制得上述干法自支撑膜。
98 | 一种正极极片及其制备方法、硫化物全固态电池 | CN117038846A | 发明专利 | 实审 | 2023-09-18 | 2023-11-10 | H01M4/13(2010.01)I;H01M4/139(2010.01)I;H01M10/0562(2010.01)I;H01M10/0525(2010.01)I | 刘继康;殷裕鑫;李林燕;彭军;冯道言;刘瑞;李琮熙 | 北京同达信恒知识产权代理有限公司; 宁波容百新能源科技股份有限公司 | 北京同达信恒知识产权代理有限公司 | 本发明提供一种正极极片及其制备方法、硫化物全固态电池,用以通过提供一种硫化物电解质均匀分布的正极极片,提升硫化物全固态电池的容量,且避免当前为提升容量而加入过多硫化物电解质导致的能量密度下降的问题。该正极极片由包含将含锂离子正极材料和硫化物电解质的极片组分在50‑150℃条件下混合步骤的方法得到;其中,所述锂离子正极材料与所述硫化物电解质之间的质量比为(3‑19):1。
99 | 一种联合回收废旧磷酸铁锂和三元材料的方法和装置 | CN117025963A | 发明专利 | 实审 | 2023-09-18 | 2023-11-10 | C22B7/00(2006.01)I;C22B26/12(2006.01)I;C22B47/00(2006.01)I;C22B23/00(2006.01)I;C01D15/08(2006.01)I;C22B3/02(2006.01)I;C22B3/08(2006.01)I;H01M10/54(2006.01)I | 谭江豪;申屠华剑;王本平;邓龙平;胡平平 | 北京同立钧成知识产权代理有限公司; 宁波容百新能源科技股份有限公司 | 北京同立钧成知识产权代理有限公司 | 本发明提供一种联合回收废旧磷酸铁锂和三元材料的方法和装置,该方法包括以下步骤向包含废旧三元材料的浆料依次通入酸液和双氧水,进行第一浸出处理,得到包括锂镍钴锰离子的第一浸出液和氧气;向包含废旧磷酸铁锂的浆料通入酸液以及来自于第一浸出处理的氧气,进行第二浸出处理,得到包括锂离子的第二浸出液;对所述第一浸出液进行镍钴锰沉淀处理,得到镍钴锰沉淀和包括锂离子的第三浸出液。本发明提供的方法将两种废料分别进行浸出,废旧三元材料在浸出过程中时产生的氧气可用于磷酸铁锂的选择性锂浸出,避免添加额外的氧化试剂,后续仅通过简单的提取工艺即可高纯度的锂、镍钴锰产品。
100 | 一种正极材料及其制备方法和应用 | CN117038933A | 发明专利 | 实审 | 2023-09-19 | 2023-11-10 | H01M4/36(2006.01)I;H01M4/505(2010.01)I;H01M4/525(2010.01)I;H01M4/131(2010.01)I;H01M10/0525(2010.01)I;C01G53/00(2006.01)I | 武斌;陈宇;黄涛;张宇;李琮熙;刘瑞;严旭丰;袁徐俊;王尊志;冯道言;李建苹;吴道斌 | 北京同立钧成知识产权代理有限公司; 宁波容百新能源科技股份有限公司 | 北京同立钧成知识产权代理有限公司 | 本发明提供一种正极材料及其制备方法和应用,正极材料包括核芯以及覆盖所述核芯至少部分表面的壳体;沿着从正极材料中心至所述正极材料表面的方向,所述壳体内Mn3+含量呈梯度降低,且壳体最外侧表面的Mn3+含量不低于5%。通过限定壳体中Mn3+的变化趋势以及最低含量,最大限度地兼顾正极材料的电子电导率以及正极材料与电解液的界面稳定性,将该正极材料应用于电池中,有利于改善倍率性能和循环稳定性。
101 | 一种用于锂离子电池的正极材料及其制备方法 | CN117038934A | 发明专利 | 实审 | 2023-09-19 | 2023-11-10 | H01M4/36(2006.01)I;H01M4/525(2010.01)I;H01M4/505(2010.01)I;H01M4/62(2006.01)I;H01M10/0525(2010.01)I;C01G53/00(2006.01)I | 花彬昌;刘晓明;张媛媛;张延通;刘志远 | 北京同达信恒知识产权代理有限公司; 宁波容百新能源科技股份有限公司 | 北京同达信恒知识产权代理有限公司 | 本申请涉及二次电池技术领域,特别涉及一种用于锂离子电池的正极材料及其制备方法。该正极材料包括内核和包覆内核的包覆层,包覆层的颗粒强度大于内核的颗粒强度,且包覆层的颗粒强度大于等于100MPa;正极材料循环300圈后的体积膨胀率小于等于6%。刚性包覆层可以有效减小循环过程中正极材料体积的变化,减少正极材料开裂,提升正极材料的容量保持率,而且,包覆层可以减少电解液对正极材料内部的侵蚀,减少了副反应的产生,减少了不可逆的H2向H3相的转变程度。
102 | 正极活性材料及其制备方法、正极极片、电池及用电装置 | CN117038995A | 发明专利 | 有效-授权 | 2023-10-09 | 2023-11-10 | H01M4/62(2006.01)I;H01M4/505(2010.01)I;H01M4/525(2010.01)I;H01M4/131(2010.01)I;H01M10/054(2010.01)I;C01G53/00(2006.01)I | 卢骋;谢隆权;佘潇 | 宁波容百新能源科技股份有限公司; 杭州华进联浙知识产权代理有限公司 | 杭州华进联浙知识产权代理有限公司 | 本发明涉及一种正极活性材料及其制备方法、正极极片、电池及用电装置。该正极活性材料的化学式为NaxM(1‑y)CayO2,M包括过渡金属元素,x=0.8~1.1,0.005≤y≤0.015;其中,95wt%以上的Ca元素分布在所述正极活性材料的单晶颗粒表层内,所述表层的厚度为1μm。该正极活性材料的残碱含量较低,正极活性材料的空气稳定性提升,如此提高了其应用于电池的循环性能。
103 | 一种排气组件及窑炉系统 | CN219995935U | 实用新型 | 有效-授权 | 2023-03-21 | 2023-11-10 | F27D17/00(2006.01)I;F27B17/00(2006.01)I; | 雷军;彭海龙;涂建海;刘永孝;邹昱凌 | 北京同达信恒知识产权代理有限公司; 宁波容百新能源科技股份有限公司 | 北京同达信恒知识产权代理有限公司 | 本实用新型涉及新能源电池材料生产技术领域,公开一种排气组件及窑炉系统,排气组件包括排气管道,所述排气管道中设有亲水疏气膜。在上述排气组件中,由于排气管道内设有亲水疏气膜,亲水疏气膜位于排气管道的排气路径上,当排气经过亲水疏气膜时,其中的水蒸气会经亲水疏气膜凝结排出,氧气等干燥气体则被拦截,可以重新回到窑炉内,以达到过水阻气的作用,减少氧气的浪费,同时减少氧气带走的热量,降低热量损失。
104 | 一种回转窑系统 | CN219995865U | 实用新型 | 有效-授权 | 2023-06-20 | 2023-11-10 | F27B7/20(2006.01)I;F27B7/32(2006.01)I;F27D17/00(2006.01)I;F27D7/02(2006.01)I;F27D7/06(2006.01)I; | 黄波;李峻宇;张君振 | 北京同达信恒知识产权代理有限公司; 宁波容百新能源科技股份有限公司 | 北京同达信恒知识产权代理有限公司 | 本实用新型涉及窑炉技术领域,公开一种回转窑系统,回转窑系统包括加热窑、冷却窑、除尘组件、气体联接组件和物料传输组件;加热窑的炉头与除尘组件连通,加热窑的炉尾通过物料传输组件与冷却窑的炉头连通;冷却窑的炉头通过气体联接组件与加热窑的炉尾连通,加热窑的炉头与除尘组件连通;加热窑和冷却窑的炉尾均设有含气氛进气管。加热窑内腔和冷却窑内腔串联,共用同一个除尘组件,该系统结构简单紧凑,占地面积小,简化维护运行,可实现粉料回收复投易于运行维护,综合成本低。同时,冷却窑炉头排出的含物料高温高浓度含气氛气体继续通入加热窑中进行再利用,降低气耗及物料损失,从而达到节能降本的目的。
105 | 一种循环有机还原溶剂亚临界补锂修复磷酸盐类正极材料的方法 | CN117012953A | 发明专利 | 实审 | 2023-08-08 | 2023-11-07 | H01M4/58(2010.01)I;H01M10/0525(2010.01)I;C01B25/45(2006.01)I | 谭江豪;申屠华剑;王本平;邓龙平;胡平平 | 北京信远达知识产权代理有限公司; 宁波容百新能源科技股份有限公司 | 北京信远达知识产权代理有限公司 | --
106 | 一种正极材料及其制备方法、锂离子电池 | CN117012939A | 发明专利 | 实审 | 2023-09-01 | 2023-11-07 | H01M4/36(2006.01)I;H01M4/62(2006.01)I;H01M4/505(2010.01)I;H01M4/525(2010.01)I;H01M10/0525(2010.01)I | 王裕生;王雪莹;尹充;彭晓曦;刘毅;田怀远;武增雪;严旭丰;孙伟丽;刘瑞;李琮熙 | 北京同达信恒知识产权代理有限公司; 宁波容百新能源科技股份有限公司 | 北京同达信恒知识产权代理有限公司 | --
107 | 一种正极材料及其制备方法、钠离子电池 | CN117012948A | 发明专利 | 实审 | 2023-09-27 | 2023-11-07 | H01M4/505(2010.01)I;H01M4/525(2010.01)I;H01M10/054(2010.01)I;C01G53/00(2006.01)I | 孙国征;张文飞;徐建康;王尊志;于建;刘瑞 | 宁波容百新能源科技股份有限公司; 浙江中桓凯通专利代理有限公司 | 浙江中桓凯通专利代理有限公司 | --
108 | 正极材料、制备方法以及应用 | CN116995223A | 发明专利 | 实审 | 2023-08-09 | 2023-11-03 | H01M4/525(2010.01)I;H01M4/505(2010.01)I;H01M10/0525(2010.01)I;C01G53/00(2006.01)I | 徐康;李琮熙;孙伟丽;梁顺超;乐红春;尹充;王裕生;张旭;杨晨 | 宁波容百新能源科技股份有限公司; 杭州华进联浙知识产权代理有限公司 | 杭州华进联浙知识产权代理有限公司 | --
109 | 一种粒度稳定的镍钴锰三元前驱体及其制备方法与制备装置 | CN111153445B | 发明授权 | 有效-授权 | 2020-01-22 | 2023-10-31 | H01M4/505(2010.01)I;全部C01G53/00(2006.01)I;H01M4/525(2010.01)I;H01M10/0525(2010.01)I; | 焦凯龙;刘瑞;倪湖炳;朱珠 | 余姚德盛专利代理事务所(普通合伙); 宁波容百新能源科技股份有限公司 | 余姚德盛专利代理事务所(普通合伙) | 本发明公开了一种粒度稳定的镍钴锰三元前驱体及其制备方法与制备装置,所述制备方法包括如下步骤(1)向反应釜通入去离子水;(2)通入碱液;未完全稀释前的碱液形成高pH环境,完全稀释后的碱液形成低pH环境;(3)向低pH环境通入主料流及络合剂,生成镍钴锰三元前驱体颗粒;(4)当镍钴锰三元前驱体颗粒的粒度达到合格范围时,向高pH环境通入辅料流,维持低pH环境pH基本不变,若镍钴锰三元前驱体的粒度持续减小,则减少辅料流的流速,反之,则增大辅料流的流速,最终制备得到粒度稳定的镍钴锰三元前驱体。本发明是在控制反应釜内的pH稳定的前提下,使反应过程中小颗粒的成核和长大同时稳定地进行,从而达到粒度稳定控制的目的。
110 | 一种用于机电设备的检修装置 | CN219926053U | 实用新型 | 有效-授权 | 2023-04-20 | 2023-10-31 | B25J11/00(2006.01)I;B25J19/02(2006.01)I;B25J19/00(2006.01)I | 高浩源;董斌;崔岳;吴家友;王星明;安江伟 | 北京同达信恒知识产权代理有限公司; 宁波容百新能源科技股份有限公司 | 北京同达信恒知识产权代理有限公司 | 本申请涉及电设备检修技术领域,特别涉及一种用于机电设备的检修装置。该检修装置包括机械臂组件和检测组件,机械臂组件包括机械臂本体和与机械臂本体的末端连接的驱动单元,以机械臂本体的前端为检测端,驱动单元驱动机械臂本体沿多个预设方向弯曲或移动,以使检测端到达机电设备的待检区域;检测组件设于检测端,检测组件包括摄像模组和传感器模组,摄像模组用于获取机电设备的图像信息,传感器模组用于获取待检区域的检测所需信息。本申请中的机电设备的机械臂本体能够灵活转向,便于在安全许可的环境下对设备在运行状态下对机电设备内部进行检修,可以大幅提升检修的效率。
111 | 一种电极材料的分离回收方法 | CN116960496A | 发明专利 | 实审 | 2023-06-16 | 2023-10-27 | H01M10/54(2006.01)I;H01M10/0525(2010.01)I | 邓龙平;王本平;申屠华剑;谭江豪;胡平平 | 北京同达信恒知识产权代理有限公司; 宁波容百新能源科技股份有限公司 | 北京同达信恒知识产权代理有限公司 | 本申请涉及电池材料回收技术领域,特别涉及一种电极材料的分离回收方法。该分离回收方法包括如下步骤步骤A)、在压强P为‑500KPa≤P≤100KPa的条件下,对外壳开口的待回收的电池进行加热、干燥后去壳处理,以得到电芯和外壳;步骤B)、采用第一剥离剂对电芯进行一级剥离处理,过滤后得到负极材料的粗品、以及一级剥离物;步骤C)、采用第二剥离剂对一级剥离物进行二级剥离处理,得到正极材料、负极集流体和正极集流体;其中,第一剥离剂包括水,第二剥离剂包括自由基供体。该分离回收方法可以实现正极材料和负极材料、正极集流体和负极集流体的高价值分离回收,且对电池中含氟物质的无害化处理,有效发掘废旧电池的经济价值。
112 | 一种正极材料及其制备方法、锂离子电池 | CN116581279B | 发明授权 | 有效-授权 | 2023-07-11 | 2023-10-27 | H01M4/36(2006.01)I;H01M4/505(2010.01)I;H01M4/525(2010.01)I;H01M4/62(2006.01)I;H01M10/0525(2010.01)I | 刘晓明;任建;刘博宇;张媛媛;刘志远 | 宁波容百新能源科技股份有限公司; 浙江中桓凯通专利代理有限公司 | 浙江中桓凯通专利代理有限公司 | 本发明提供了一种正极材料及其制备方法、锂离子电池;正极材料包括核层材料和壳层材料;壳层材料包裹于核层材料的至少部分表面;核层材料包含氧空位,其成分如下式所示LiyNiaCobMncMdO2‑α;壳层材料包含氧空位,其成分如下式所示XeO2‑δ;α用于表示核层材料中氧空位的含量;δ用于表示壳层材料中的氧空位含量;其中,α<δ。本发明通过在正极材料的壳层和核层制造氧空位,提高了正极材料的倍率性能,并且进一步提高其稳定性。
113 | 一种用于制备正极材料的前驱体及其制备方法、正极材料 | CN116924481A | 发明专利 | 实审 | 2023-05-30 | 2023-10-24 | C01G53/00(2006.01)I;H01M4/525(2010.01)I;H01M4/505(2010.01)I;H01M10/0525(2010.01)I | 张涛;于建;刘刚;顾洋;陈旭东 | 北京同达信恒知识产权代理有限公司; 宁波容百新能源科技股份有限公司 | 北京同达信恒知识产权代理有限公司 | 本发明提供一种用于制备正极材料的前驱体及其制备方法、正极材料,用以提供一种预氧化充分,能为锂离子提供足够数量扩散通道的前驱体。该前驱体包括羟基氧化物和氢氧化物;每摩尔所述前驱体中所述羟基氧化物的摩尔量f的范围:0.7<f≤1;其中,所述羟基氧化物的分子表达式为NixCoyMnzMkOOH,所述氢氧化物的分子表达式为NixCoyMnzMk(OH)2,0<x<1,0≤y<0.3,0<z<1,0≤k<0.05,且x+y+z+k=1,M选自:Al、Mg、Cr、V、Mg、Zr、W、Ti、Ga、Se、Eu、Zn和B中的至少一种。
114 | 磷酸锰铁铵、磷酸锰铁锂及其制备方法和应用 | CN116924377A | 发明专利 | 有效-授权 | 2023-09-18 | 2023-10-24 | C01B25/45(2006.01)I;H01M4/58(2010.01)I;H01M10/0525(2010.01)I | 李婷婷;牛磊;罗明明;张涛;郑明昭 | 宁波容百新能源科技股份有限公司; 杭州华进联浙知识产权代理有限公司 | 杭州华进联浙知识产权代理有限公司 | 本发明涉及一种磷酸锰铁铵、磷酸锰铁锂及其制备方法和应用。所述磷酸锰铁铵的化学式为(NH4)(3‑2x‑2y)FexMnyPO4·H2O,其中,0<x≤0.5,x+y<1,(010)晶面衍射峰面积与(121)晶面衍射峰面积之比小于1.40,所述磷酸锰铁铵中不含SO42‑、Cl‑、Na+以及K+,或者,所述磷酸锰铁铵中包括SO42‑、Cl‑、Na+或K+中的至少一种杂质离子,任意一种杂质离子在所述磷酸锰铁铵中的浓度小于500ppm。本发明所述的磷酸锰铁铵作为磷酸锰铁锂前驱体,不仅使磷酸锰铁锂具有较高的压实密度,而且可以使磷酸锰铁锂中(Fe+Mn)/P<1,进而将磷酸锰铁锂作为正极材料用于锂离子电池可以提高比容量和循环性能。
115 | 高镍三元前驱体材料、其制备方法与高镍三元正极材料 | CN113651371B | 发明授权 | 有效-授权 | 2021-08-18 | 2023-10-20 | C01G53/00(2006.01)I;全部H01M4/505(2010.01)I;H01M4/525(2010.01)I;H01M10/0525(2010.01)I; | 余春林;陈旭东;宫川敏夫 | 北京集佳知识产权代理有限公司; 宁波容百新能源科技股份有限公司 | 北京集佳知识产权代理有限公司 | 本发明提供了一种高镍三元前驱体材料的制备方法,其通过反应后期增加特殊的表面活性剂来调控前驱体一次颗粒的生长,得到的材料表现为内部呈放射状排布、外部呈树突开放状结构,使混锂更加充分,且为锂离子的脱、嵌提供了良好的通道。本申请还提供了一种高镍三元正极材料,其由上述高镍三元前驱体材料与锂源烧结得到。
116 | 一种废旧锂电的回收方法 | CN116904752A | 发明专利 | 实审 | 2023-08-04 | 2023-10-20 | C22B7/00(2006.01)I;H01M10/54(2006.01)I;H01M6/52(2006.01)I;C22B26/12(2006.01)I;C22B47/00(2006.01)I;C22B23/00(2006.01)I | 谭江豪;王本平;申屠华剑;邓龙平;胡平平 | 北京同达信恒知识产权代理有限公司; 宁波容百新能源科技股份有限公司 | 北京同达信恒知识产权代理有限公司 | 本发明公开一种废旧锂电的回收方法,该方法包括利用能够吸附‑脱附锂的离子筛对除杂液进行锂吸附,获得富锂离子筛和除锂液;其中,除杂液是由废旧电池的待回收粉料经浸出和除杂后得到的,除杂液中含有锂离子和除锂离子之外的用于形成正极活性材料的金属离子;除锂液依次经沉淀和干燥后获得正极活性材料的前驱体;富锂离子筛经锂脱附获得富锂液,富锂液经沉淀和干燥获得锂盐。本申请先选择性提取锂,再制备形成前驱体的方法,使待回收除杂液中的锂离子先被分离出来,避免了后续在其他金属分离工序或前驱体再生工序中带来的锂损失问题,从而提高了锂的回收率。
117 | 一种钴梯度高镍三元正极材料及其制备方法、锂离子电池 | CN115259244B | 发明授权 | 有效-授权 | 2022-08-31 | 2023-10-17 | H01M4/525(2010.01)I;H01M10/0525(2010.01)I;C01G53/00(2006.01)N | 李冰冰;屈振昊;董沛沛;刘志远;于健 | 北京信远达知识产权代理有限公司; 宁波容百新能源科技股份有限公司 | 北京信远达知识产权代理有限公司 | 本发明提供了一种高镍三元正极材料,所述正极材料的结构式为LixNiaMbCocNzO2;正极材料,距离表面1.5μm范围内的钴元素含量占正极材料中钴元素含量的48%~85%。本发明设计了一种具有特定结构的钴元素从内到外呈梯度分布的高镍三元正极材料,能够直接获得稳定性良好的高镍低钴正极材料产品。而该正极材料近表面及表面区域钴含量较高,高含量的钴可以与无法再次嵌入的Li+反应生成钴酸锂,增加了部分容量,避免了残碱的生成,因而提升高镍三元正极材料的容量、循环性能。本发明保证了高镍低钴材料良好电性能、循环稳定性及低残碱,没有包覆层,减少了后期工艺的复杂性,具有工序简单低成本,适合大规模产业化的特点。
118 | 一种环状孔隙三元正极前驱体及其制备方法 | CN113896255B | 发明授权 | 有效-授权 | 2021-09-30 | 2023-10-13 | C01G53/00(2006.01)I | 倪湖炳;刘刚;牛磊;杨超;王金龙 | 北京知果之信知识产权代理有限公司; 宁波容百新能源科技股份有限公司 | 北京知果之信知识产权代理有限公司 | 本发明公开了一种环状孔隙三元正极前驱体及其制备方法,包括以下步骤:(1)配制含有金属离子的混合盐溶液;(2)配制碱金属氢氧化物溶液;(3)配制络合剂溶液;(4)在惰性气体保护下,将步骤(1)所得混合盐溶液和步骤(2)所得碱金属氢氧化物溶液加入反应釜中,并向反应釜中交替通入络合剂,得三元正极前驱体浆料;(5)将所得三元正极前驱体浆料依次经洗涤、干燥、过筛处理。本发明的有益效果为:本发明所述的方法将第一类络合剂和第二类络合剂交替通入使得到的三元正极前驱体的内部孔隙呈环状均匀分布,且前驱体环状孔隙的位置和宽度大小可以通过更改第一类络合剂和第二类络合剂的使用时机进行调控,其改善了正极产品的抗压强度。
119 | 一种碳酸盐前驱体及其制备方法、钠离子电池的正极材料 | CN116873986A | 发明专利 | 实审 | 2023-06-29 | 2023-10-13 | C01G53/00(2006.01)I;H01M4/505(2010.01)I;H01M4/525(2010.01)I;H01M10/054(2010.01)I;C01G51/00(2006.01)I;C01G49/00(2006.01)I | 陈晨;牛磊;王春茹;邰雪峰;李婷婷 | 北京同达信恒知识产权代理有限公司; 宁波容百新能源科技股份有限公司 | 北京同达信恒知识产权代理有限公司 | 本发明提供一种碳酸盐前驱体及其制备方法、钠离子电池的正极材料,用以解决现有技术中前驱体中Fe、Cu元素沉淀不均匀的问题。该碳酸盐前驱体的分子表达式为MxFeyCu1‑x‑yCO3;其中,0<x<0.6,0<y<0.6,1‑x‑y≥0;M选自:Ni、Co、Mn、Al、Ti、Cr、V、Sn和Zr中的至少一种。
120 | 一种电解液失效测试装置及系统 | CN219830935U | 实用新型 | 有效-授权 | 2023-05-24 | 2023-10-13 | G01N27/404(2006.01)I | 时开元;邵蓉蓉;熊建辉;廉芒芬;吴珊珊 | 北京信远达知识产权代理有限公司; 宁波容百新能源科技股份有限公司 | 北京信远达知识产权代理有限公司 | 本实用新型公开了一种电解液失效测试装置及系统,应用于电池测试领域,包括:正极待侵蚀体、负极部件和容纳待测电解液的隔膜,正极待侵蚀体与负极部件形成内部密封结构,隔膜设置在内部密封结构中,隔膜对待测电解液变质后产生的杂质和正极待侵蚀体产生的离子具有透过性,正极待侵蚀体测试时与待测电解液接触,负极部件用于承载沉积物,作为电解液测试结果。本实用新型通过在通电情况下,正极待侵蚀体与电解液变质后产生的杂质发生反应,产生的离子通过隔膜,并在负极部件靠向隔膜的表面形成沉积物,进而能够根据负极部件表面形成的沉积物判断电解液是否变质失效,能够简便地对电解液进行测试,更直观有效的测定电解液是否变质失效。
121 | 一种用于固态电池的负极片及其制备方法和电池 | CN116864620A | 发明专利 | 实审 | 2023-06-30 | 2023-10-10 | H01M4/133(2010.01)I;H01M4/1393(2010.01)I;H01M4/04(2006.01)I;H01M10/0525(2010.01)I;H01M10/42(2006.01)I;H01M4/62(2006.01)I | 李慧皓;杨晓珂;冯道言;孔霞;王晓明;刘瑞;李琮熙;刘相烈 | 北京同立钧成知识产权代理有限公司; 宁波容百新能源科技股份有限公司 | 北京同立钧成知识产权代理有限公司 | 本发明提供一种用于固态电池的负极片及其制备方法和电池,该用于固态电池的负极片包括石墨、电解质、粘结剂、添加剂;所述添加剂为氟化锂;所述电解质包括硫化物电解质和/或氧化物电解质;所述石墨与所述电解质、所述粘结剂、所述添加剂的质量比例为(50‑90):(10‑50):(0.5‑5):(0.5‑2);所述添加剂包覆在所述石墨的至少部分表面。本发明提供的负极片可有效提高锂离子电池的倍率性能。
122 | 一种细晶须小粒径镍钴锰氢氧化物及其制备方法 | CN115012036B | 发明授权 | 有效-授权 | 2022-05-31 | 2023-10-03 | C30B29/10(2006.01)I;C30B29/62(2006.01)I;C30B7/14(2006.01)I | 杨超;徐乾松;倪湖炳;王金龙;梁亮亮;焦凯龙 | 北京集佳知识产权代理有限公司; 宁波容百新能源科技股份有限公司 | 北京集佳知识产权代理有限公司 | 本发明提供了一种细晶须小粒径镍钴锰氢氧化物,所述细晶须小粒径镍钴锰氢氧化物的D50为3.45~3.55μm;晶须细长针状,平均长径比为10~12,振实密度为1.7~2.2g/cm
123 | 一种正极材料及其制备方法 | CN116845231A | 发明专利 | 实审 | 2023-06-15 | 2023-10-03 | H01M4/58(2010.01)I;H01M10/054(2010.01)I;C01C3/12(2006.01)I | 任健;刘晓明;袁旭婷;刘瑞;闫昶秀 | 北京同达信恒知识产权代理有限公司; 宁波容百新能源科技股份有限公司 | 北京同达信恒知识产权代理有限公司 | 本申请公开了一种正极材料及其制备方法,通过提高正极材料的粒径分布,提升正极材料的压实密度,从而提升正极材料的比容量和体积能量密度。该正极材料的颗粒物形貌为带有圆弧状边角的圆角立方体,该正极材料的粒度分布SPAN大于1.3;所述正极材料的分子式为A
124 | 一种正极材料及其制备方法和应用 | CN116845213A | 发明专利 | 实审 | 2023-07-28 | 2023-10-03 | H01M4/36(2006.01)I;H01M4/62(2006.01)I;H01M4/525(2010.01)I;H01M4/505(2010.01)I;H01M4/131(2010.01)I;H01M10/0525(2010.01)I | 张宇;陈宇;黄涛;武斌;冯道言;严旭丰;刘瑞;李琮熙 | 北京同立钧成知识产权代理有限公司; 宁波容百新能源科技股份有限公司 | 北京同立钧成知识产权代理有限公司 | 本发明提供一种正极材料及其制备方法和应用,正极材料包括正极活性物质、包覆于正极活性物质表面的包覆层,所述包覆层材料为类玻璃相材料,且所述包覆层材料包含磷元素;正极活性物质经包覆层包覆之后的比表面积降低率≥5%,能够形成牢固、均匀、稳定的包覆层,有利于提升正极材料在高电压下的循环稳定性及存储性能,将该正极材料应用于电池中,有利于提升电池的电化学性能。
125 | 一种负压输送下料仓防堵料输送装置 | CN219791716U | 实用新型 | 有效-授权 | 2023-03-29 | 2023-10-03 | B65G53/50(2006.01)I;B65G53/52(2006.01)I;B65G53/36(2006.01)I;B65G53/34(2006.01)I;B65G53/24(2006.01)I | 李冰冰;屈振昊;金国山;刘志远;于建 | 北京信远达知识产权代理有限公司; 宁波容百新能源科技股份有限公司 | 北京信远达知识产权代理有限公司 | 本实用新型公开了一种负压输送下料仓防堵料输送装置,包括输送转换器和输送管,所述输送转换器包括接料斗和送料管,所述接料斗位于所述送料管的侧壁,所述接料斗与所述送料管连通,形成入料通道,所述送料管远离出料口端的补气口设有用于向管内通入气体的补气装置,所述输送管的侧壁上设有落料口,所述输送管可转动套设于所述送料管内,通过转动所述输送管和/或送料管,调节所述入料通道靠近送料管端的入料口的入料开口的大小。该负压输送下料仓防堵料输送装置输送粉料连续性好,输送过程中不易堵塞,输送效率较高。
126 | 预破碎装置及正极材料制备系统 | CN219785087U | 实用新型 | 有效-授权 | 2023-05-16 | 2023-10-03 | B02C23/02(2006.01)I;B02C4/10(2006.01)I;B02C4/28(2006.01)I;B02C4/30(2006.01)I;H01M4/04(2006.01)I | 黄波;李峻宇;张君振 | 北京同立钧成知识产权代理有限公司; 宁波容百新能源科技股份有限公司 | 北京同立钧成知识产权代理有限公司 | 本申请提供一种预破碎装置及正极材料制备系统,预破碎装置包括机壳、破碎器和辅助破碎杆;其中破碎器包括驱动电机、传动轴和破碎片组;传动轴穿设于机壳,一端与驱动件相连接,另一端位于机壳内,破碎片组位于机壳内且套设在传动轴上,相邻的两个破碎片间隔设置,驱动电机可带动传动轴转动;破碎片包括多个破碎齿,多个破碎齿沿周向均匀分布在破碎片上,每一个破碎片上的破碎齿与相邻的另一个破碎片上的破碎齿间隔预设角度;辅助破碎杆设置在机壳的侧壁上,且位于破碎片转动方向的一侧。本申请结构简单,安装方便,适用性广;与破碎装置配合使用可有效降低物料在破碎装置中发生架桥、堵料的风险,最终提升系统稳定性及产能。
127 | 一种三元前驱体的制备方法、装置及前驱体 | CN116812991A | 发明专利 | 实审 | 2023-06-27 | 2023-09-29 | C01G53/00(2006.01)I;B01J19/18(2006.01)I;B01F27/90(2022.01)I;B01D36/04(2006.01)I | 罗明明;刘刚;徐乾松;焦凯龙;梁亮亮;王金龙;俞剑飞;赵迪俞 | 北京同达信恒知识产权代理有限公司; 宁波容百新能源科技股份有限公司 | 北京同达信恒知识产权代理有限公司 | 本申请涉及前驱体制备技术领域,特别涉及一种三元前驱体的制备方法、装置及前驱体。该制备方法包括如下步骤:步骤A)、反应溶液在pH1下反应t1时间,以生成预设数量的前驱体晶核;步骤B)、在t2时间内,将反应溶液的pH1降至pH2;步骤C)、反应溶液在pH2下反应t3时间,以得到预设中值粒径的前驱体;其中,pH1与pH2的差值为0.4‑1;至少步骤A)中的反应溶液经过固液分离得到的澄清液回流至步骤C)的反应溶液中,从而使前驱体粒度分布集中度高,形态好,小颗粒的前驱体很少,从而提升正极材料的性能、以及电池的安全性能,且该方法制备的前驱体的颗粒分布均匀、球形度好,振实密度相对较高,产品质量稳定。
128 | 一种高镍正极材料及其制备方法、锂离子电池 | CN116826049A | 发明专利 | 实审 | 2023-06-29 | 2023-09-29 | H01M4/62(2006.01)I;H01M4/525(2010.01)I;H01M10/0525(2010.01)I;C01G53/00(2006.01)I;C01B33/32(2006.01)I;C01B33/18(2006.01)I | 王裕生;陈培培;王学飞;张旭;马宗凯;杨帆;杨新各;王雪莹;武增雪;孙伟丽;李琮熙 | 北京同达信恒知识产权代理有限公司; 宁波容百新能源科技股份有限公司 | 北京同达信恒知识产权代理有限公司 | 本发明请求保护一种高镍正极材料及其制备方法、锂离子电池,用以提升高镍正极材料的循环性能。该所述高镍正极材料为一次颗粒组成的二次颗粒;所述一次颗粒中,表面Si元素的含量大于内部Si元素的含量,且表面所含Sr元素的质量百分比大于或等于2.5wt%;其中,所述高镍正极材料的分子表达式为Li
129 | 一种复合正极材料及其制备方法和应用 | CN116805680A | 发明专利 | 实审 | 2023-06-21 | 2023-09-26 | H01M4/505(2010.01)I;H01M4/525(2010.01)I;H01M4/36(2006.01)I;H01M10/054(2010.01)I | 卢骋;王荣群;薛志高 | 北京同立钧成知识产权代理有限公司; 宁波容百新能源科技股份有限公司 | 北京同立钧成知识产权代理有限公司 | 本发明提供一种复合正极材料及其制备方法和应用。复合正极材料包括内核以及包覆在内核的至少部分表面的包覆层;内核包括NaxM1aMn1‑aO2;包覆层包括NayM1bMn1‑b‑cM2cO2‑dTd;其中,0.8O‑Na‑O为包覆层的钠层间距d’O‑Na‑O为1%≤(d’O‑Na‑O‑dO‑Na‑O)/dO‑Na‑O<3%。该复合正极材料特殊的组成以特殊的晶相结构使得其应用于电池时,可以提高电池的初始容量、倍率性能以及循环性能。
130 | 一种正极片和电池 | CN116799143A | 发明专利 | 实审 | 2023-06-28 | 2023-09-22 | H01M4/131(2010.01)I;H01M4/36(2006.01)I;H01M4/525(2010.01)I;H01M10/0525(2010.01)I | 黄晓笑;于建 | 北京同立钧成知识产权代理有限公司; 宁波容百新能源科技股份有限公司 | 北京同立钧成知识产权代理有限公司 | 本发明提供一种正极片和电池,所述正极片包括集流体和位于集流体至少一个功能表面的活性物质层,每个所述活性物质层包括至少两层子活性物质层,每层所述子活性物质层均包括活性物质材料;沿靠近所述集流体至远离所述集流体的方向,所述子活性物质层中的活性物质材料的比表面积逐层增加;多层所述子活性物质层中,每两层相邻的子活性物质层中活性物质材料的D50相对差值不大于80%。本发明通过增加电解液的浸润路径、避免相邻层的颗粒融合两方面共同改善电解液浸润效果,提高锂离子的传输,从而提升电池的充放电性能。
131 | 一种NASICON型固态电解质、正极材料及其制备方法和应用 | CN116799291A | 发明专利 | 实审 | 2023-06-29 | 2023-09-22 | H01M10/0562(2010.01)I;H01M10/0525(2010.01)I;H01M4/62(2006.01)I;H01M4/525(2010.01)I;H01M4/505(2010.01)I;H01M4/131(2010.01)I | 殷裕鑫;刘继康;李林燕;李慧皓;孔霞;赵晨;王晓明;冯道言;严旭丰;刘瑞;李琮熙 | 北京同立钧成知识产权代理有限公司; 宁波容百新能源科技股份有限公司 | 北京同立钧成知识产权代理有限公司 | 本发明提供一种NASICON型固态电解质、正极材料及其制备方法和应用,所述NASICON型固态电解质的化学结构式为Li1+xM1xTi2‑x(PO4)y(M2O4)z,其中0≤x≤0.6,1.5≤z≤4.5,50%≤z/(y+z)≤100%;M1包括Al、Y、Fe、Cr、Nb、Zr中的至少一种;M2包括V、Mo、W、Nb中的至少一种。通过引入过渡金属元素并限定过渡金属元素的比例,最大限度地提高固态电解质的电子电导率,使该固态电解质具备锂离子传导、电子传导的双重传导性质。采用本发明所述的电子‑离子双传导性质的NASICON型作为包覆材料的包覆改性的三元锂离子电池正极材料,可以同时兼顾锂离子和电子的传导,提升电性能发挥。
132 | 一种复合正极材料及其制备方法和应用 | CN116799200A | 发明专利 | 实审 | 2023-06-29 | 2023-09-22 | H01M4/58(2010.01)I;H01M4/62(2006.01)I;H01M10/054(2010.01)I | 王雪莹;严旭丰;刘瑞 | 北京同立钧成知识产权代理有限公司; 宁波容百新能源科技股份有限公司 | 北京同立钧成知识产权代理有限公司 | 本发明提供一种复合正极材料及其制备方法和应用。复合正极材料包括内核以及覆盖所述内核的至少部分表面和/或嵌入所述内核的碳包覆层;所述内核包括NaFePO4以及式1所示的化合物;Na4+xFe3‑y(PO4)2+zP2O7式1;式1中,‑0.15≤x≤0.8,0≤y≤0.5,‑0.2≤z≤0.2;NaFePO4的粒径≤100nm。该复合正极材料在用于电池时,可以提高电池的容量以及倍率性能。
133 | 一种钨掺杂高镍无钴前驱体及其制备方法 | CN113603153B | 发明授权 | 有效-授权 | 2021-06-30 | 2023-09-19 | C01G53/00(2006.01)I;H01M4/485(2010.01)I;H01M4/505(2010.01)I;H01M4/525(2010.01)I;H01M10/0525(2010.01)I | 陈旭东;徐乾松;马娇 | 北京集佳知识产权代理有限公司; 宁波容百新能源科技股份有限公司 | 北京集佳知识产权代理有限公司 | 本发明提供了一种钨掺杂高镍无钴前驱体,其特征在于,所述钨掺杂高镍无钴前驱体的化学式为NiaMnbR1‑a‑b(OH)2‑2c(WO4)c;其中,0.9≤a<1.0,0
134 | 一种正极材料及其制备方法和应用 | CN116779826A | 发明专利 | 实审 | 2023-07-28 | 2023-09-19 | H01M4/36(2006.01)I;H01M4/62(2006.01)I;H01M4/505(2010.01)I;H01M4/131(2010.01)I;H01M10/0525(2010.01)I | 黄涛;陈宇;张宇;杨新各;王学飞;冯道言;严旭丰;刘瑞;李琮熙;刘相烈 | 北京同立钧成知识产权代理有限公司; 宁波容百新能源科技股份有限公司 | 北京同立钧成知识产权代理有限公司 | 本发明提供一种正极材料及其制备方法和应用,所述正极材料至少包括正极活性物质,所述正极活性物质的外表面包覆有两层包覆层,从内到外依次为导锂离子层、导电子层;所述导锂离子层包括类玻璃相材料。通过设置导锂离子层、导电子层并限定导锂离子层的材质,确保在实现均匀、牢固包覆的同时保证正极材料的动力学性能,将该正极材料应用于电池中,不仅能够防止正极材料与电解液之间接触发生副反应,降低锰溶出量,而且能够有效地提升电池的循环性能、容量。
135 | 电池产气取样装置 | CN219714911U | 实用新型 | 有效-授权 | 2023-05-06 | 2023-09-19 | G01N1/22(2006.01)I;G01L19/12(2006.01)I | 时开元;邵蓉蓉;熊建辉;杨军博;廉芒芬;吴珊珊 | 北京同立钧成知识产权代理有限公司; 宁波容百新能源科技股份有限公司 | 北京同立钧成知识产权代理有限公司 | 本申请提供一种电池产气取样装置,包括针管和采气管,采气管与针管互相连通;针管包括针管本体、针头和针管外壳,针管本体远离采气管的部分穿设在针管外壳内,针头设置在针管本体远离采气管的一端,且可在针管本体的带动下伸出或缩回针管外壳内,针头和针管本体连通形成气体通道;针管外壳内还设有阻尼件,阻尼件用于降低针管本体带动针头向针管本体的远离采气管的一端移动时的作用力,针管本体位于针管外壳外的部分上还设有气压计,气压计与气体通道相连通。本申请可以降低气体取样时针头触碰或刺穿电芯的几率,提高安全性。
136 | 一种二次电池的正极极片及其制备方法、二次电池 | CN116759539A | 发明专利 | 实审 | 2023-06-14 | 2023-09-15 | H01M4/136(2010.01)I;H01M4/62(2006.01)I;H01M4/1397(2010.01)I;H01M4/04(2006.01)I;H01M10/054(2010.01)I;H01M10/42(2006.01)I;H01M10/0525(2010.01)I | 许林铁;任健;武增雪;岳旭佳;李倩;熊建辉;孙伟丽;李琮熙 | 北京同达信恒知识产权代理有限公司; 宁波容百新能源科技股份有限公司 | 北京同达信恒知识产权代理有限公司 | 本申请提供了一种二次电池的正极极片及其制备方法、二次电池,用于降低二次电池由于正极极片含水量高而容量难以提升的问题。该二次电池的正极极片,包括集流体和附于所述集流体一侧表面的料体;所述料体含水量小于或等于700ppm;其中,所述料体包括粘结剂和正极材料,所述料体中所述粘结剂的质量百分比为1.5%‑7%;所述粘结剂为,在大于或等于180℃的温度条件下不熔融的耐高温材料。
137 | 一种三元前驱体晶须形貌的控制方法 | CN115074835B | 发明授权 | 有效-授权 | 2022-06-24 | 2023-09-12 | C30B29/62(2006.01)I;C30B7/14(2006.01)I | 熊俊;卞益鹏;高文政;吕昊 | 北京信远达知识产权代理有限公司; 宁波容百新能源科技股份有限公司 | 北京信远达知识产权代理有限公司 | 本发明提供一种三元前驱体晶须形貌的控制方法,包括共沉淀工序在所述共沉淀工序,氨值的控制点按照如下公式计算L=‑W0.59+(Z2‑2000M)/2000M+C0.8;其中,W为温度,℃;Z为转速,rpm;M为镍钴锰硫酸盐溶液的浓度,mol/L;C为沉淀剂的浓度,mol/L;L为氨值的控制点,g/L;控制实际氨值高于所述氨值的控制点,得到板条状的三元前驱体晶须;控制实际氨值低于所述氨值的控制点,得到碟片状的三元前驱体晶须。该方法在确定其它工艺条件的情况下,计算出氨值控制点,并根据此线通过升高或降低实际氨值来控制三元前驱体的晶须形貌。
138 | 一种正极材料及其制备方法和应用 | CN116741983A | 发明专利 | 实审 | 2023-06-15 | 2023-09-12 | H01M4/525(2010.01)I;H01M4/505(2010.01)I;H01M10/0525(2010.01)I;C01G53/00(2006.01)I | 孙国征;张文飞;徐建康;于建;王尊志;刘瑞 | 北京同立钧成知识产权代理有限公司; 宁波容百新能源科技股份有限公司 | 北京同立钧成知识产权代理有限公司 | 本发明提供一种正极材料及其制备方法和应用,所述正极材料的粒径分布宽度SPAN为1.30~1.90,所述正极材料包含M元素,所述M元素的离子半径大于0.075nm;所述正极材料为层状结构,所述正极材料的D104为60~75nm,D104为正极材料经XRD射线衍射测试得到的垂直于104衍射峰晶面方向上晶粒的尺寸。将该正极材料应用于电池中,有利于兼顾提高电池的能量密度、循环性能和安全性。
139 | 一种正极材料及其制备方法、锂离子电池 | CN116741974A | 发明专利 | 有效-授权 | 2023-08-15 | 2023-09-12 | H01M4/36(2006.01)I;H01M4/62(2006.01)I;H01M4/505(2010.01)I;H01M4/525(2010.01)I;H01M10/0525(2010.01)I | 刘晓明;方正;张媛媛;胡平平;刘博宇;刘志远 | 宁波容百新能源科技股份有限公司; 浙江中桓凯通专利代理有限公司 | 浙江中桓凯通专利代理有限公司 | 本发明提供了一种正极材料及其制备方法、锂离子电池。正极材料由内至外依次包括内核、吸氧层、钝化层;内核包含Ni、Li、金属元素M和非金属元素Q组成的氧化物;金属元素M包括Mg、Al、Zr、Ca、Ti、Sr、Y、Nb、Mo、W、Ta、Ce中的至少一种;非金属元素Q包括F、B、P、Si中的至少一种;吸氧层为包含包覆元素L的不饱和氧化物;包覆元素L包括V、Ga、In、Sn、Bi、Ce、Pr、Sb中的至少一种;钝化层为包含F元素的化合物。本发明通过对于正极材料不同层状结构的功能设计,可以实现抑制氧气析出的效果。
140 | 一种锂电池正极产线烧结系统 | CN219674794U | 实用新型 | 有效-授权 | 2023-02-09 | 2023-09-12 | F27B17/00(2006.01)I;F27D13/00(2006.01)I;F27D9/00(2006.01)I;F27D17/00(2006.01)I;F27D19/00(2006.01)I;F27D21/00(2006.01)I | 林伟福;谭先能;李曼 | 北京同达信恒知识产权代理有限公司; 宁波容百新能源科技股份有限公司 | 北京同达信恒知识产权代理有限公司 | 本实用新型涉及电池制作技术领域,公开了一种锂电池正极产线烧结系统,该锂电池正极产线烧结系统包括窑炉,窑炉包括加热段和冷却段,加热段的内腔包括多个加热温区,冷却段的内腔包括多个冷却温区;第一换热器,第一换热器包括可相互换热的第一通道和第二通道;进气总管,进气总管的出气口与第一通道的进气口连通;第一进气主管,第一进气主管的进气口与第一通道的出气口连通,第一进气主管的出气口与加热段的多个加热温区连通;第一出气主管,第一出气主管的进气口与冷却段的多个冷却温区连通,第一出气主管的出气口与第二通道的进气口连通。该锂电池正极产线烧结系统能够避免冷却段排出的保护气带走的热量的浪费。
141 | 一种电池衰减影响因素的确定方法、系统及装置 | CN116699429A | 发明专利 | 实审 | 2023-06-14 | 2023-09-05 | G01R31/387(2019.01)I;G01R31/389(2019.01)I;G01R31/392(2019.01)I | 孟祥贺;尹充;梁辉;孙伟丽 | 北京信远达知识产权代理有限公司; 宁波容百新能源科技股份有限公司 | 北京信远达知识产权代理有限公司 | 本发明公开了一种电池衰减影响因素的确定方法、系统及装置,应用于电池测试领域,包括对电池一次进行恒流充电、恒压充电及恒流放电;根据电池的总充电容量、恒压充电容量、放电容量、总充电能量及放电能量确定内阻变化的影响值、活性锂损失的影响值及总影响值;根据内阻变化的影响值、活性锂损失的影响值及总影响值确定电池的材料极化率,材料极化率表征材料破坏的影响值。由于三种影响的存在,会出现充电电压升高的现象,通过恒压充电的过程确定了三种影响因素的总影响值。由于内阻变化及活性锂损失均会影响充电过程的电压,电压与能量和容量相关,所以确定了内阻变化的影响值及活性锂损失的影响值,进而确定材料破坏的影响值,定位影响因素。
142 | 一种低钴的正极材料及其制备方法 | CN116666588A | 发明专利 | 实审 | 2023-06-14 | 2023-08-29 | H01M4/36(2006.01)I;H01M4/525(2010.01)I;H01M4/505(2010.01)I;H01M4/485(2010.01)I;H01M4/62(2006.01)I;H01M4/04(2006.01)I;H01M10/0525(2010.01)I;C01G53/00(2006.01)I | 刘晓明;任健;张媛媛;花彬昌;泮俊杰;刘志远 | 北京同达信恒知识产权代理有限公司; 宁波容百新能源科技股份有限公司 | 北京同达信恒知识产权代理有限公司 | 本申请涉及电池技术领域,特别涉及一种低钴的正极材料及其制备方法,以提高正极材料的结构稳定性、倍率性能和循环性能。该正极材料包括内核、包覆内核的第一包覆层、包覆第一包覆层的第二包覆层;内核包括第一金属氧化物,第一包覆层包括第二金属氧化物,第二包覆层为对电解液惰性的钝化层;第一金属氧化物的通式为Liy1[Nia1Mnb1Mc1]O2,其中,0.6≤a1<1.0,0<b1≤0.4,0≤c1≤0.1,a1+b1+c1=1,0.98≤y1≤1.10;第二金属氧化物的通式为αLiy2Coa2Rb2O2·βCo3O4,0.5
143 | 一种锰酸锂正极材料及其制备方法和应用 | CN116646512A | 发明专利 | 实审 | 2023-07-03 | 2023-08-25 | H01M4/505(2010.01)I;H01M10/0525(2010.01)I;H01M4/131(2010.01)I | 黄涛;陈宇;张宇;杨新各;王学飞;冯道言;严旭丰;刘瑞;李琮熙;刘相烈 | 北京同立钧成知识产权代理有限公司; 宁波容百新能源科技股份有限公司 | 北京同立钧成知识产权代理有限公司 | 本发明提供一种锰酸锂正极材料及其制备方法和应用,该锰酸锂正极材料结晶度可达到98%及以上,化学组成为Li1+xMn2‑yMyO4,其中0≤x≤0.2,0≤y≤0.2,M包括La、Ce、Nd、Sm、Eu、Gd、Tb、Dy、Er、Sc、Y、Ta、V、Nb、Ti、Zr、Ru、Al、Cr、Fe、Mg、Ni、Zn、Sr、Co、B、P中至少一种,且在X射线衍射图中,I(111)/[I(311)+I(400))+I(511)+I(440)]≥0.8。该锰酸锂正极材料由多种锰源混合烧结,结晶度较高,在高压环境下晶格不易变形坍塌,保证更多锂离子的正常脱嵌,可以有效改善锂离子电池的循环性能,提高首效和比容量。
144 | 一种锂源共混合物及其制备方法和应用 | CN116613317A | 发明专利 | 实审 | 2023-05-30 | 2023-08-18 | H01M4/62(2006.01)I;H01M4/505(2010.01)I;H01M4/525(2010.01)I;H01M4/131(2010.01)I;H01M10/0525(2010.01)I | 武斌;陈宇;黄涛;张宇;李琮熙;刘瑞;严旭丰;袁徐俊;王尊志;冯道言;李建苹;吴道斌 | 北京同立钧成知识产权代理有限公司; 宁波容百新能源科技股份有限公司 | 北京同立钧成知识产权代理有限公司 | 本发明提供一种锂源共混合物及其制备方法和应用,锂源共混物包括碳酸锂和覆盖所述碳酸锂至少部分表面的包覆层,所述包覆层中的元素包括元素周期表IA族、IIA族、IVB族、VIB族、VIII族、IIB族、IIIA族、VA族、VIIA族中的至少一种除锂元素以外的元素;所述碳酸锂的D50为2~10μm,BET比表面积为1.0~6.5m2/g。将该锂源共混物直接与前驱体烧结,能够得到掺杂元素均匀分布的正极材料,从而提升电池的循环性能。
145 | 正极材料的前驱体及其制备方法、正极材料的制备方法、锂离子电池 | CN116588989A | 发明专利 | 实审 | 2023-05-30 | 2023-08-15 | C01G53/00(2006.01)I;C01D15/02(2006.01)I;H01M4/525(2010.01)I;H01M4/505(2010.01)I;H01M10/0525(2010.01)I | 张涛;于建;刘刚;顾洋 | 北京同达信恒知识产权代理有限公司; 宁波容百新能源科技股份有限公司 | 北京同达信恒知识产权代理有限公司 | 本发明提供一种正极材料的前驱体及其制备方法、正极材料的制备方法、锂离子电池,用以减少正极材料中小颗粒,以提升正极材料的电化学性能。该正极材料的前驱体,包括氢氧化锂,所述前驱体的分子表达式为kLiaNixCoyMnzMwO@(1‑k)LiOH;其中,0.3≤k<1.0,0<a≤1.1,0<x<1,0<y≤0.3,0<z<1,0<w<0.05,且x+y+z+w=1,M选自:Al、Mg、Cr、V、Mg、Zr、W、Ti、Ga、Se、Eu、Zn和B中的至少一种。
146 | 一种正极材料及其制备方法和锂离子电池 | CN116598475A | 发明专利 | 有效-授权 | 2023-06-15 | 2023-08-15 | H01M4/525(2010.01)I;H01M4/505(2010.01)I;H01M10/052(2010.01)I;H01M10/0525(2010.01)I;C01G53/00(2006.01)I | 尹充;孙伟丽;梁顺超;孟祥贺 | 宁波容百新能源科技股份有限公司; 浙江中桓凯通专利代理有限公司 | 浙江中桓凯通专利代理有限公司 | 本发明提供了一种正极材料及其制备方法和锂离子电池。其中,正极材料的成分如式(Ⅰ)所示:NixCoyMn1‑x‑yDkLizO2(Ⅰ);在正极材料中,x、y、z、k的取值范围分别如下:0.6<x<1,0<y<0.2,且x+y<1;1≤z≤1.05,0≤k≤0.05;其中,D为改性元素,改性元素包括S、P、F、B、Al、Ti、Mg、Cr、Zr、V、Nb、Y、W、Ta、Co、Ce、W、Zn中的至少一种。以本发明正极材料制备三电极电芯,在三电极电芯充放电循环的过程中,当充放电循环圈数n≤100时,正极材料的电化学活性表面积变化率a小于5%。本发明提供的正极材料能有效抑制ECSA随循环的增大,减少界面副反应,改善循环稳定性。
147 | 一种硫化物固体电解质及其制备方法与应用 | CN116581371A | 发明专利 | 实审 | 2023-06-30 | 2023-08-11 | H01M10/0562(2010.01)I;H01M10/0525(2010.01)I;H01M10/42(2006.01)I;C01B17/98(2006.01)I | 孔霞;李慧皓;冯道言;李琮熙;严旭丰;王晓明;刘继康;赵晨;王华 | 北京同立钧成知识产权代理有限公司; 宁波容百新能源科技股份有限公司 | 北京同立钧成知识产权代理有限公司 | 本发明提供一种硫化物固体电解质及其制备方法与应用,该硫化物固体电解质具有LiaSbbPcSdOeClf的化学组成,其中4.5≤a≤6.5,0.02≤b≤0.9,0.01≤e≤0.06,0.9≤f≤1.6,b+c=1,d+e=5,且Sb‑S键合占Sb所形成的总键合的百分比不低于98%;该硫化物固体电解质X射线衍射图中,在2θ为29.8±0.25°,33.33±0.25°,31.45±0.25°处衍射峰的强度分别为Ia,Ib,Ic,且Ic/Ia为18~26%,Ic/Ib为25~36%。该硫化物固体电解质具有良好的离子导电率,并在空气中具有较好的稳定性。
148 | 一种复合正极材料及其制备方法和应用 | CN116581278A | 发明专利 | 实审 | 2023-06-30 | 2023-08-11 | H01M4/36(2006.01)I;H01M4/525(2010.01)I;H01M4/485(2010.01)I;H01M4/04(2006.01)I;H01M4/62(2006.01)I;H01M10/0525(2010.01)I;C01G53/00(2006.01)I | 肖旋;冯道言;赵晨 | 北京同立钧成知识产权代理有限公司; 宁波容百新能源科技股份有限公司 | 北京同立钧成知识产权代理有限公司 | 本发明提供一种复合正极材料及其制备方法和应用。复合正极材料包括内核以及包覆在所述内核的至少部分表面的包覆层;所述内核的一次颗粒沿径向发散排布,所述内核包括式1所示的化合物;LiaNixCoyAlzMnO2式1;所述包覆层包括式2所示的化合物;LiCoαAlβO2式2;其中,M选自B、Sb、W、Ta、Mo中的至少一种,0.98≤a≤1.05,0.80≤x≤0.98,0.05≤y≤0.20,z=1‑x‑y,0.005≤n≤0.02,0.80≤α≤1,0≤β≤0.20。该复合正极材料特殊的组成以特殊的微观结构使得其应用于电池时,可以提高电池的容量、首效以及循环性能。
149 | 一种正极材料及其制备方法、锂离子电池 | CN116581279A | 发明专利 | 有效-授权 | 2023-07-11 | 2023-08-11 | H01M4/36(2006.01)I;H01M4/505(2010.01)I;H01M4/525(2010.01)I;H01M4/62(2006.01)I;H01M10/0525(2010.01)I | 刘晓明;任建;刘博宇;张媛媛;刘志远 | 宁波容百新能源科技股份有限公司; 浙江中桓凯通专利代理有限公司 | 浙江中桓凯通专利代理有限公司 | 本发明提供了一种正极材料及其制备方法、锂离子电池;正极材料包括核层材料和壳层材料;壳层材料包裹于核层材料的至少部分表面;核层材料包含氧空位,其成分如下式所示LiyNiaCobMncMdO2‑α;壳层材料包含氧空位,其成分如下式所示XeO2‑δ;α用于表示核层材料中氧空位的含量;δ用于表示壳层材料中的氧空位含量;其中,α<δ。本发明通过在正极材料的壳层和核层制造氧空位,提高了正极材料的倍率性能,并且进一步提高其稳定性。
150 | 一种锰基正极材料的锰溶出量的检测方法 | CN116559272A | 发明专利 | 实审 | 2023-03-31 | 2023-08-08 | G01N27/626(2021.01)I;G01N1/28(2006.01)I | 马宗凯;杨帆;陈培培;武增雪;孙伟丽 | 北京同达信恒知识产权代理有限公司; 宁波容百新能源科技股份有限公司 | 北京同达信恒知识产权代理有限公司 | 本申请涉及正极材料技术领域,特别涉及一种锰基正极材料的锰溶出量的检测方法。该方法包括如下步骤:1)酸化处理:将电解液、痕量的水、以及待测的锰基正极材料混合均匀,40℃‑60℃保温处理12h‑240h,以使锰基正极材料中的锰溶解于电解液中;2)检测锰溶出量:测定酸化处理后电解液中锰元素的含量。本申请中的检测方法中的恶化环境更接近于电池循环过程中过渡金属锰溶出的真实溶出过程,从而大幅缩短检测周期,且提升锰溶出量检测的精准度。
151 | 一种锂离子电池的化成方法及生产工艺 | CN116565335A | 发明专利 | 实审 | 2023-06-20 | 2023-08-08 | H01M10/058(2010.01)I;H01M10/0525(2010.01)I | 梁顺超;孙伟丽;李琮熙;乐红春;尹充;董岩;熊建辉;孟祥贺;徐康;杨晨 | 北京信远达知识产权代理有限公司; 宁波容百新能源科技股份有限公司 | 北京信远达知识产权代理有限公司 | 本发明提供了一种锂离子电池的化成方法及生产工艺。本发明提供的化成方法包括S1、充电;S2、静置;S3、放电;其中,步骤S1采用三段式充电,第一段充电以0.05~0.2C电流充电至2.5~3.0V,充电时间为1~10min,温度条件为35~50℃,压力条件为0.2~0.75MPa;第二段充电以0.05~0.5C电流充电至4.6~4.8V,温度条件为45~65℃,压力条件为0.5~1.2MPa;第三段充电以0.5~1.0C电流充电至4.85~4.95V,截止电流为0.02~0.05C,温度条件为35~55℃,压力条件为0.6~1.5MPa。通过上述工艺能够明显减少存储及循环产气并提升循环寿命。
152 | 一种正极材料及其制备方法和应用 | CN116565177A | 发明专利 | 实审 | 2023-06-20 | 2023-08-08 | H01M4/36(2006.01)I;H01M10/0525(2010.01)I;H01M4/525(2010.01)I | 叶射稳;方嘉文;林哲琪;黄晓笑 | 北京同立钧成知识产权代理有限公司; 宁波容百新能源科技股份有限公司 | 北京同立钧成知识产权代理有限公司 | 本发明提供一种正极材料及其制备方法和应用,所述正极材料包括二次颗粒和包覆层,所述包覆层覆盖所述二次颗粒至少部分表面;所述包覆层包括钴化合物和A元素,A元素选自Ba、Sr、B中的至少一种,其中所述包覆层中颗粒的平均粒径≥150nm。通过引入A元素提高包覆层中含钴化合物的晶粒尺寸和结晶度,将该正极材料应用于锂离子电池中,有利于改善电池的循环性能、容量保持率。
153 | 一种正极材料及其制备方法、锂离子电池 | CN116544389A | 发明专利 | 实审 | 2023-06-14 | 2023-08-04 | H01M4/36(2006.01)I;H01M4/525(2010.01)I;H01M4/485(2010.01)I;H01M4/505(2010.01)I;H01M4/04(2006.01)I;H01M4/62(2006.01)I;H01M10/0525(2010.01)I;B82Y30/00(2011.01)I;B82Y40/00(2011.01)I | 孙国征;张文飞;徐建康;于建;王尊志;刘瑞 | 北京同达信恒知识产权代理有限公司; 宁波容百新能源科技股份有限公司 | 北京同达信恒知识产权代理有限公司 | 本发明请求保护一种正极材料及其制备方法、锂离子电池,用以提升高镍正极材料的容量和倍率性能。该正极材料为表面包覆钴酸锂的氧化物LixNiyCozA1‑y‑zO2,每摩尔所述正极材料中所述钴酸锂的含量小于0.02mol;其中,1.0≤x≤1.1,0.6≤y≤1,0≤z≤0.4,1‑x‑y>0,A选自Mn、Al、W、B、F、P、Ti、V、Al、Ce、Zr、Mg、Y、Sr、Nb、Mo、Sb、Ta和Ge中的至少一种;所述正极材料由表面含残碱的氧化物LixNiyCozA1‑y‑zO2与钴化合物共烧结得到;所述表面含残碱的氧化物的SPAN为1.15‑1.35,且所述表面含残碱的氧化物的D(104)为55‑70nm。
154 | 正极活性材料及其制备方法、正极片和钠离子电池 | CN116544417A | 发明专利 | 有效-授权 | 2023-07-06 | 2023-08-04 | H01M4/62(2006.01)I;H01M4/131(2010.01)I;H01M4/505(2010.01)I;H01M4/525(2010.01)I;H01M10/054(2010.01)I | 薛志高;武增雪;孙伟丽;王尊志;刘瑞;李琮熙 | 宁波容百新能源科技股份有限公司; 杭州华进联浙知识产权代理有限公司 | 杭州华进联浙知识产权代理有限公司 | 本发明涉及一种正极活性材料及其制备方法、正极片和钠离子电池。所述正极活性材料的化学式为NaxAyNiaFebMncCudAeOn,其中,A选自Zn、Mg、Ca、K、Li中的至少一种,并满足以下条件,(1)0.67≤x≤0.85,0.01≤y≤0.2,且x+y≤1;(2)0.11≤a≤0.33,0.11≤b≤0.33,0.33≤c≤0.66,0.11≤d≤0.33,0≤e≤0.1,a+b+c+d=1;(3)n满足所述正极活性材料的化学式中正负化合价代数和为0;在相同的x、a、b、c、d以及n取值情况下,所述正极活性材料的晶胞中钠层间距比NaxNiaFebMncCudOn的晶胞中钠层间距降低0.005Å‑0.115Å。本发明所述的正极活性材料具有高倍率性能、优异的循环稳定性以及耐高压等特性,使其制得的钠离子电池性能优异。
155 | 一种高镍低钴细晶须镍钴锰氢氧化物及其制备方法 | CN114645329B | 发明授权 | 有效-授权 | 2022-03-30 | 2023-08-01 | C30B29/62(2006.01)I;C30B29/10(2006.01)I | 王金龙;倪湖炳;徐乾松;杨超;俞剑飞 | 北京集佳知识产权代理有限公司; 宁波容百新能源科技股份有限公司 | 北京集佳知识产权代理有限公司 | 本发明提供了一种高镍低钴细晶须镍钴锰氢氧化物,具有式I成分;式I中,0≤x≤0.1,0≤y≤0.2;所述高镍低钴细晶须镍钴锰氢氧化物的晶须为细长状。本发明提供的产品在降低了钴含量的基础上,同时达到了较好的性能指标;采用连续型的工艺方法提高了产品的产能;从而大大降低了产品的成本;通过控制镍钴锰氢氧化物生长的工艺,得到的高镍低钴细晶须的镍钴锰氢氧化物,孔道结构丰富。本发明还提供了一种高镍低钴细晶须镍钴锰氢氧化物的制备方法。
156 | 一种正极活性材料及其制备方法和电池 | CN116525809A | 发明专利 | 实审 | 2023-05-16 | 2023-08-01 | H01M4/505(2010.01)I;H01M4/525(2010.01)I;H01M4/485(2010.01)I;H01M10/054(2010.01)I | 薛志高;武增雪;孙伟丽;王尊志;刘瑞;李琮熙 | 北京同立钧成知识产权代理有限公司; 宁波容百新能源科技股份有限公司 | 北京同立钧成知识产权代理有限公司 | 本发明提供一种正极活性材料及其制备方法和电池。本发明提供一种正极活性材料,其化学式为Vo‑Nai1Mni2Fei3Mi4Oi5,M为Ni、Cu、Zn、Ti、V、Al、Mg、K、Zr、Ca、Li、Mo、Si、Ce、Sn的一种或多种,0.67≤i1≤1.25,0.22≤i2≤0.66,0.24≤i3≤0.67,0≤i4≤0.44,i2+i3+i4=1,i5满足Vo‑Nai1Mni2Fei3Mi4Oi5的正负化合价代数和为0;其理论晶胞密度为ρ1,实际晶胞密度为ρ2,0.5%≤[ρ1‑ρ2]/ρ1*100%≤5%。本发明提供的正极活性材料有助于提高钠离子电池的容量和循环性能。
157 | 一种废旧磷酸铁锂正极材料的回收方法 | CN116514148A | 发明专利 | 实审 | 2023-05-22 | 2023-08-01 | C01D15/08(2006.01)I;H01M10/54(2006.01)I;C01B25/37(2006.01)I | 申屠华剑;王本平 | 北京信远达知识产权代理有限公司; 宁波容百新能源科技股份有限公司 | 北京信远达知识产权代理有限公司 | 本发明涉及电池回收技术领域,尤其涉及一种废旧磷酸铁锂正极材料的回收方法,包括A)在二氧化碳和氧化性气体共存的气氛下,将废旧磷酸铁锂正极材料进行高温烧结,得到第一混合物;B)在水蒸气和二氧化碳共存的气氛下,将第一混合物在低温条件下保温,得到第二混合物;C)将第二混合物与水混合后,进行固液分离,得到含锂溶液。本发明提供的回收方法不添加任何酸碱试剂,通过固相法直接回收磷酸铁锂得到磷酸铁产品,通过固相烧结工艺实现磷酸铁锂正极材料有效转化,并且实现了磷酸铁的精炼,实现了磷铁元素的有效回收。后续碳酸锂晶格转化实现锂产品精炼,提高了产品纯度。整个工艺流程不涉及酸碱试剂,水处理环节少,锂回收效率高。
158 | 一种层状氧化物及其制备方法、钠离子电池正极极片 | CN116525813A | 发明专利 | 有效-授权 | 2023-06-27 | 2023-08-01 | H01M4/525(2010.01)I;H01M4/505(2010.01)I;H01M4/131(2010.01)I;H01M10/054(2010.01)I;C01G53/00(2006.01)I | 薛志高;武增雪;孙伟丽;王尊志;刘瑞;李琮熙 | 宁波容百新能源科技股份有限公司; 浙江中桓凯通专利代理有限公司 | 浙江中桓凯通专利代理有限公司 | 本发明提供了一种层状氧化物及其制备方法、钠离子电池正极极片,层状氧化物包括芯层材料,以及包覆于芯层材料的至少部分表面的壳层材料;其中,芯层材料为三元富钠层状氧化物,壳层材料为四元富钠层状氧化物;芯层材料的厚度D1与层状氧化物的厚度D0满足0.4≤D1/D0≤0.8;壳层材料中钠离子层间距的平均值L1与芯层材料中钠离子层间距的平均值L2满足以下关系0Å<L1‑L2≤0.2Å。本发明提供的层状氧化物中,壳层材料的钠离子层间距大于芯层材料的钠离子层间距,因而有利于钠离子的脱嵌,避免其因为堆积而影响材料的稳定性能。
159 | 正极材料及其制备方法、正极极片和钠离子电池 | CN116525814A | 发明专利 | 有效-授权 | 2023-06-29 | 2023-08-01 | H01M4/525(2010.01)I;H01M4/505(2010.01)I;H01M4/131(2010.01)I;H01M10/054(2010.01)I | 孙国征;张文飞;徐建康;于建;王尊志;刘瑞 | 宁波容百新能源科技股份有限公司; 杭州华进联浙知识产权代理有限公司 | 杭州华进联浙知识产权代理有限公司 | 本发明涉及电池技术领域,特别涉及正极材料及其制备方法、正极极片和钠离子电池。所述正极材料的化学通式为NaaNibZncFedMneXfO2,其中,0.85≤a≤1.1,0.1≤b≤0.4,0.05≤c≤0.4,0.1≤d≤0.4,0.1≤e≤0.5,0≤f≤0.02,X为Ti、Al、Ta、Nb、Ge、Y、Nb、W、Zr、B、Ce、Ca、V、Si、Sr、Mg和Mo中的至少一种元素;且所述正极材料的X射线衍射图谱中,衍射角2θ值在31°~32°和34°~35°中的至少一个范围内之间无衍射峰。本发明可以改善正极材料循环快速衰减的问题。
160 | 正极活性材料及其制备方法、正极片和二次电池 | CN116525817A | 发明专利 | 有效-授权 | 2023-07-04 | 2023-08-01 | H01M4/525(2010.01)I;H01M4/505(2010.01)I;H01M4/131(2010.01)I;H01M4/1315(2010.01)I;H01M10/0525(2010.01)I;C01G53/00(2006.01)I;C01F7/021(2022.01)I;C01B19/00(2006.01)I | 董亮辰;张闻煦;尹充;刘磊磊;陈宇;冯道言;严旭丰;刘瑞;李琮熙;孙辉;刘相烈 | 宁波容百新能源科技股份有限公司; 杭州华进联浙知识产权代理有限公司 | 杭州华进联浙知识产权代理有限公司 | 本发明涉及一种正极活性材料及其制备方法、正极片和二次电池。所述正极活性材料的组成化学式为LixNa1‑xAyB1‑yO2‑nDn,其中,A选自Ni和Mn的组合物,B选自除Ni、Mn、Co、S之外的至少一种非碱金属正价元素,D选自F和/或S,0.8≤x≤0.92,0.90≤y<1.0,0<n≤0.2,所述正极活性材料在拉曼光谱中Ni‑O键与Mn‑O键的峰位差大于80cm‑1且小于110cm‑1。所述正极活性材料不仅在高电压窗口兼具高比容量和高循环稳定性,而且成本较低,使其制得的二次电池具有高性价比。
161 | 一种三元前驱体合成反应控制系统 | CN219441638U | 实用新型 | 有效-授权 | 2023-02-10 | 2023-08-01 | B01J19/00(2006.01)I;B01J4/00(2006.01)I;B01D36/00(2006.01)I | 雷雪;徐乾松;刘伟;刘刚;王金龙;牛磊 | 北京信远达知识产权代理有限公司; 宁波容百新能源科技股份有限公司 | 北京信远达知识产权代理有限公司 | 本申请提供一种三元前驱体合成反应控制系统,包括反应釜、陈化釜、用以对反应浆料中预设范围内的颗粒物进行隔离的过滤装置,以及用以对经过滤装置滤除的颗粒物进行存储的储液罐组;还包括设有阀门且连接反应釜与过滤装置的过滤装置入流管路、设有阀门且连接过滤装置的过滤出口端与陈化釜入口端的过滤装置出流管路,以及连接于储液罐组与反应釜的顶部回流口之间的循环管路,循环管路设有循环泵。应用本申请,能够获得满足生产需求的窄分布物料,提升正极材料烧结的均匀性,最终获得电性能优异的电池。
162 | 一种合成产物的粒度控制方法及粒度控制设备 | CN116492914A | 发明专利 | 实审 | 2023-02-27 | 2023-07-28 | B01J2/00(2006.01)I | 雷雪;徐乾松;刘伟;刘刚;王金龙;梁亮亮;杨超 | 北京同达信恒知识产权代理有限公司; 宁波容百新能源科技股份有限公司 | 北京同达信恒知识产权代理有限公司 | 本申请涉及合成反应技术领域,特别涉及一种合成产物的粒度控制方法及粒度控制设备以精准调控合成产物的粒度。该方法包括根据式1)确定工艺参数Xn以控制粒度;Den、Den‑1为第n次、第n‑1次实测粒度值De;Dfn、Dfn‑1为第n次、第n‑1次实测粒度值Df;Det、Dft为目标粒度值De、Df;De、Df为合成产物的累计粒度分布百分数达到e%、f%时所对应的粒径值,0<e<100,0<f<100,e和f不同;K1n、K2n根据式2)确定。
163 | 一种锂电池高温存储产气的快速测定方法、装置及设备 | CN116500153A | 发明专利 | 实审 | 2023-03-30 | 2023-07-28 | G01N30/02(2006.01)I;G01N30/06(2006.01)I;G01R31/378(2019.01)I;G01R31/389(2019.01)I | 孟祥贺;尹充 | 北京信远达知识产权代理有限公司; 宁波容百新能源科技股份有限公司 | 北京信远达知识产权代理有限公司 | 本发明公开了一种锂电池高温存储产气的快速测定方法、装置及设备,应用于锂电池领域,该方法包括将初始电芯充电至终止电压,并对充电至终止电压的电芯进行脱锂处理,得到待测定电芯;获取待测定电芯的第一体积;获取待测定电芯在预设温度下放置预设时间周期后的第二体积;根据第一体积与第二体积计算待测定电芯的体积增长率,得到锂电池的产气测定数据。本发明通过对充电至终止电压的电芯进行脱锂处理,能够使电芯保持高脱锂态的晶格结构,并在高温存储阶段通过向电芯充电至终止电压的方式使正极维持在高电压的氧化态,负极维持在低电压的还原态,加速电芯在高温存储阶段的产气过程。
164 | 一种正极活性材料及其制备方法和应用 | CN116504939A | 发明专利 | 实审 | 2023-04-21 | 2023-07-28 | H01M4/36(2006.01)I;H01M4/525(2010.01)I;H01M4/58(2010.01)I;H01M4/131(2010.01)I;H01M10/0525(2010.01)I | 时志翔;翟传成;李精锐;刘志远;于建 | 北京同立钧成知识产权代理有限公司; 宁波容百新能源科技股份有限公司 | 北京同立钧成知识产权代理有限公司 | 本发明提供一种正极活性材料及其制备方法和应用,所述正极活性材料包括内核和包覆在所述内核至少部分表面的包覆层,其中,所述内核包括三元正极材料,所述包覆层包括式1所示的金属硼化物。该正极活性材料的特殊组成以及结构有利于改善锂离子电池的倍率性能、循环性能以及能量密度。
165 | 一种正极材料及其制备方法和应用 | CN116504960A | 发明专利 | 实审 | 2023-04-26 | 2023-07-28 | H01M4/525(2010.01)I;H01M4/505(2010.01)I;H01M4/62(2006.01)I;H01M10/0525(2010.01)I;C01G53/00(2006.01)I | 孙国征;于建;袁徐俊;王尊志;陈培培;王裕生 | 北京同立钧成知识产权代理有限公司; 宁波容百新能源科技股份有限公司 | 北京同立钧成知识产权代理有限公司 | 本发明提供一种正极材料及其制备方法和应用,该正极材料的分子式为LiNixCoyAzXuCvDwO2,其中0.6≤x≤1,0<y≤0.2;0<z≤0.2;0<u≤0.002;0<v≤0.002;0<w≤0.006;A选自Mn、Al中的至少一种,X选自Ta、Ti、Nb、Ge、V、Sb、Zr、Ca中的至少一种,C选自Sr、Y、Ce中的至少一种;D选自B、W中的至少一种;所述正极材料由二次颗粒组成,所述正极材料的粒径分布宽度为1.15~1.4,所述正极材料的安息角为12°~25°。将上述正极材料制成正极片并应用于电池中,有利于改善电池的能量密度、循环性能和安全性,而且上述正极材料的生产效率高,良品率高,能够实现规模化生产。
166 | 一种单晶正极材料及其制备方法、锂离子电池 | CN116487580A | 发明专利 | 实审 | 2023-05-30 | 2023-07-25 | H01M4/505(2010.01)I;H01M4/525(2010.01)I;H01M10/0525(2010.01)I;C01G53/00(2006.01)I | 张涛;顾洋;于建;陈旭东 | 北京同达信恒知识产权代理有限公司; 宁波容百新能源科技股份有限公司 | 北京同达信恒知识产权代理有限公司 | 本发明提供一种单晶正极材料及其制备方法、锂离子电池,用以避免当前单晶正极材料容易团聚,导致应用于锂离子电池之后循环性能差的问题。该单晶正极材料,所述单晶正极材料的分子式为LiaNixCoyMnzMkO2;所述正极材料通过对包括羟基氧化物NixCoyMnzMkOOH及氢氧化物NixCoyMnzMk(OH)2的混合物烧结得到;所述氢氧化物的摩尔量与所述氢氧化物和所述羟基氧化物摩尔量之和的比值小于或等于0.5;其中,1<a≤1.2,0<x<1,0≤y<0.3,0<z<1,0≤k<0.05,且x+y+z+k=1,M选自Al、Mg、Cr、V、Zr、W、Ti、Ga、Se、Eu、Zn和B中的至少一种。
167 | 一种富锂锰基材料及其制备方法、锂离子电池 | CN116470052A | 发明专利 | 实审 | 2023-03-29 | 2023-07-21 | H01M4/62(2006.01)I;H01M4/505(2010.01)I;H01M4/525(2010.01)I;H01M10/0525(2010.01)I;C01G45/12(2006.01)I | 刘永鹏;董亮辰;张闻煦;程肆灵;尹充;陈培培;李倩;陈宇;严旭丰;刘瑞;李琮熙;王尊志;袁徐俊;孙辉;刘相烈 | 北京同达信恒知识产权代理有限公司; 宁波容百新能源科技股份有限公司 | 北京同达信恒知识产权代理有限公司 | 本发明请求保护一种富锂锰基材料及其制备方法、锂离子电池,用以提升富锂锰基材料的结构稳定性。该富锂锰基材料包括内层材料、外层材料、及位于所述内层材料和所述外层材料之间的中间层材料;所述内层材料包括Li1+xNiaCobMncMdO2+x,所述外层材料包括LiAlO2,所述中间层材料包括LihMnqOk;其中,0.30≤x≤0.40,0.30≤a≤0.40,0≤b≤0.10,0.50≤c≤0.70,0≤d≤0.1,且a+b+c+d=1,0.5≤h≤6,1≤q≤7,4≤k≤17,M选自Al、B、Ba、Ce、Cr、Cu、Fe、K、La、Mg、Mo、Na、Nb、Os、Pr、Re、Ru、Sc、Sr、Sm、Ta、Ti、V、W、Y、Yb、Zn、和Zr中的至少一种。
168 | 一种正极材料及其制备方法和应用 | CN116454263A | 发明专利 | 实审 | 2023-03-30 | 2023-07-18 | H01M4/505(2010.01)I;H01M4/525(2010.01)I;H01M10/054(2010.01)I;C01G53/00(2006.01)I | 薛志高;武增雪;孙伟丽;王尊志;刘瑞;李琮熙;白厚善 | 北京同立钧成知识产权代理有限公司; 宁波容百新能源科技股份有限公司 | 北京同立钧成知识产权代理有限公司 | 本发明提供一种正极材料及其制备方法和应用。正极材料为式1所示的O3相层状氧化物;NaxNiaFebMncMdOe式1,式1中,M为掺杂元素;0.9<x≤1.25,0.11≤a≤0.33,0.22≤b≤0.33,0.33≤c≤0.66,0≤d≤0.33,1.8≤e≤2.2,a+b+c+d=1;所述正极材料的堆积因子为0.67‑0.72。该正极材料具有较高的堆积因子,因此其具有更完整的晶胞结构以及形貌,包括该正极材料的电池具有优异的循环性能以及容量。
169 | 一种正极活性材料及其制备方法和电池 | CN116454264A | 发明专利 | 实审 | 2023-04-28 | 2023-07-18 | H01M4/505(2010.01)I;H01M4/525(2010.01)I;H01M10/0525(2010.01)I;C01G53/00(2006.01)I | 孙国征;于建;袁徐俊;王尊志;王裕生 | 北京同立钧成知识产权代理有限公司; 宁波容百新能源科技股份有限公司 | 北京同立钧成知识产权代理有限公司 | 本发明提供一种正极活性材料及其制备方法和电池。本发明第一方面提供一种正极活性材料,其化学组成为LixNiyCozMnAuBvCwO2,A为离子半径大于100*10‑12m的元素,B为离子价大于等于4价的元素;且正极活性材料的I003/I104为n,包括该正极活性材料的电池在45℃、1C/1C的倍率下进行充放电并循环300圈后的循环保持率为m,n*m>1.9。本发明提供的正极活性材料具有较好的晶体稳定性和表面稳定性,并且晶体结构中包括掺杂元素A和B,有助于提高正极活性材料的颗粒强度和放电容量,提高锂离子电池的综合性能。
170 | 一种正极活性材料及其制备方法和电池 | CN116454253A | 发明专利 | 实审 | 2023-05-31 | 2023-07-18 | H01M4/36(2006.01)I;H01M4/525(2010.01)I;H01M4/505(2010.01)I;H01M10/054(2010.01)I;H01M4/485(2010.01)I;C01G53/00(2006.01)I | 陈培培;王裕生;薛志高;武增雪;林丽美;孙伟丽 | 北京同立钧成知识产权代理有限公司; 宁波容百新能源科技股份有限公司 | 北京同立钧成知识产权代理有限公司 | 本发明提供一种正极活性材料及其制备方法和电池。本发明第一方面提供一种正极活性材料,其化学组成为Na1+a[NixFeyMnzMb]O2±eNf,同时,本发明提供的正极活性材料满足1%≤(D10P=148‑D10P=0)/D10P=0≤30%、7%≤(D10P=259‑D10P=0)/D10P=0≤50%、2%≤(D50P=148‑D50P=0)/D50P=0≤20%、5%≤(D50P=259‑D50P=0)/D50P=0≤40%。本发明提供的正极活性材料满足不同压力下的粒径分布情况,表明其具有较高的颗粒强度,在长期循环过程中具有较好的结构稳定性,有助于提高电池的循环性能。
171 | 一种包覆釜 | CN219356224U | 实用新型 | 有效-授权 | 2023-02-09 | 2023-07-18 | B01J19/18(2006.01)I;B01D47/08(2006.01)I;B08B9/093(2006.01)I;B08B13/00(2006.01)I | 宋振杰;莫及国;谭先能 | 北京同达信恒知识产权代理有限公司; 宁波容百新能源科技股份有限公司 | 北京同达信恒知识产权代理有限公司 | 本实用新型涉及物料洗水包覆技术领域,公开一种包覆釜,包覆釜包括釜体和搅拌器;所述搅拌器位于所述釜体内,且与所述釜体转动连接,以便于搅动釜体内的水和物料;所述釜体的顶部设有入水口和入料口,所述入水口连接有第一延伸管,所述入料口连接有第二延伸管,所述第一延伸管和所述第二延伸管均位于所述釜体内,且沿所述釜体的轴向延伸。第一延伸管的出口与釜体内液面的距离被缩短,第二延伸管的出口与釜体内液面的距离被缩短,大部分物料和会直接落入下面的液体中,抑制大部分粉尘扬起。
172 | 一种单晶正极材料及其制备方法、锂离子电池 | CN116435499A | 发明专利 | 实审 | 2023-05-30 | 2023-07-14 | H01M4/505(2010.01)I;H01M4/525(2010.01)I;H01M10/0525(2010.01)I;C01G53/00(2006.01)I | 张涛;顾洋;于建;陈俊伟;刘刚;陈旭东 | 北京同达信恒知识产权代理有限公司; 宁波容百新能源科技股份有限公司 | 北京同达信恒知识产权代理有限公司 | 本申请提供了一种单晶正极材料及其制备方法、锂离子电池,用以解决当前缺乏一种容量及循环稳定性能俱佳的单晶正极材料的问题。该单晶正极材料LiaNixCoyMnzMkO2由包括锂金属氧化物LibNixCoyMnzMkO2的混合物烧结得到,所述锂金属氧化物的表面及内部均含氢氧化锂;其中,1<a≤1.2,a>b,0<b<1.2,0<x<1,0≤y<0.3,0<z<1,0≤k<0.05,x+y+z+k=1;M选自Al、Mg、Cr、V、Zr、W、Ti、Ga、Se、Eu、Zn和B中的至少一种。
173 | 磁吸照明装置 | CN219346323U | 实用新型 | 有效-授权 | 2023-02-08 | 2023-07-14 | F21V19/00(2006.01)I;F21V21/00(2006.01)I;F21V21/096(2006.01)I;F21V23/00(2015.01)I | 高浩源;董斌;王星明;安江伟 | 北京同达信恒知识产权代理有限公司; 宁波容百新能源科技股份有限公司 | 北京同达信恒知识产权代理有限公司 | 本申请公开了一种磁吸照明装置,包括灯头和灯座,灯头与灯座可拆卸连接。灯头的底面朝向灯座的顶面设置,灯头的底面设置有第一磁吸部和多个第一连接端子;第一磁吸部与灯座的顶面磁吸连接,以连接灯头与灯座;灯头内部设置有发光部、储能部和第一电路板,发光部和储能部分别与第一电路板电连接,第一电路板与多个第一连接端子电连接。灯座的顶面设置有多个第二连接端子,多个第二连接端子与多个第一连接端子电连接;灯座内部设置有第二电路板,多个第二连接端子与第二电路板电连接。本申请的磁吸照明装置,可以作为通常的固定照明装置使用,也可以作为移动光源使用,增加了照明装置使用的灵活性。
174 | 一种富锂锰正极材料、其制备方法及其应用 | CN116417604A | 发明专利 | 实审 | 2021-12-31 | 2023-07-11 | H01M4/505(2010.01)I;H01M4/525(2010.01)I;H01M10/0525(2010.01)I | 钱云龙;董亮辰;严旭丰;刘瑞;李琮熙 | 北京集佳知识产权代理有限公司; 宁波容百新能源科技股份有限公司 | 北京集佳知识产权代理有限公司 | 本发明提供了一种富锂锰正极材料,本申请还提供了富锂锰正极材料的制备方法,其包括:按照成分配比制备富锂锰基碳酸盐前驱体;按照配比将所述富锂锰基碳酸盐前驱体与锂源混合后再加入钨源,在空气氛围下先预烧再煅烧,得到富锂锰正极材料。本申请还提供了一种锂离子电池。本发明以价格便宜的钨元素作为添加剂,且使用合适的烧结工艺,制备出了性能优异且价格低廉的富锂锰基正极材料。
175 | 一种正极材料前驱体及其制备方法、应用 | CN116375106A | 发明专利 | 实审 | 2023-03-31 | 2023-07-04 | C01G53/00(2006.01)I;H01M4/505(2010.01)I;H01M4/525(2010.01)I;H01M4/485(2010.01)I;H01M10/0525(2010.01)I | 陈俊伟;于建;黄晓笑;林哲琪;王碧武;郭小花;贺玲燕;李琮熙 | 北京同立钧成知识产权代理有限公司; 宁波容百新能源科技股份有限公司 | 北京同立钧成知识产权代理有限公司 | 本发明提供一种正极材料前驱体及其制备方法、应用。正极材料前驱体包括式1所示的化合物;NiaCobMncAldOn式1;其中,0<a≤0.98,0≤b≤0.98,0≤c≤0.98,0≤d≤0.2,0.5≤n≤1.5,且b、c以及d中的至少两者不同时为零;氧化镍在正极前驱体中的质量分数为WNixOy,50%*a*MNixOy/M总≤WNixOy<100%*a*MNixOy/M总;单质Ni在正极材料前驱体中的质量分数为WNi,0<WNi≤50%*a*MNi/M总,该正极材料前驱体特殊的组成有利于制备得到阳离子混排率低的正极材料。
176 | 一种抑制富锰型前驱体氧化的方法 | CN116375108A | 发明专利 | 实审 | 2023-03-31 | 2023-07-04 | C01G53/00(2006.01)I | 何宝莹;杨灵伟;陈旭东;孙豪 | 北京同达信恒知识产权代理有限公司; 宁波容百新能源科技股份有限公司 | 北京同达信恒知识产权代理有限公司 | 本申请涉及电池制备技术领域,特别涉及一种抑制富锰型前驱体氧化的方法。该方法包括如下步骤将富锰型前驱体依次进行碱洗、水洗、以及有机溶剂润洗;其中,有机溶剂润洗的温度小于等于40℃,有机溶剂为沸点小于100℃的醇类有机物或者醚类有机物。本申请采用水洗和有机溶剂结合的方式,不仅能够去除前驱体中的Na和S杂质,而且醇类有机物或者醚类有机物可以置换前驱体中的水分子,又因为醇类有机物或者醚类有机物的沸点远低于水,经醇类有机物或者醚类有机物润洗后的前驱体能在较低的烘干温度下进行干燥,从而避免富锰型前驱体在高温条件下发生锰元素氧化的问题,同时缩短了烘干时间,在一定程度上降低了烘干过程的能耗。
177 | 一种高球形三元前驱体及其制备方法 | CN114150378B | 发明授权 | 有效-授权 | 2021-09-30 | 2023-06-30 | C30B29/10(2006.01)I;C30B7/14(2006.01)I;C30B29/60(2006.01)I;H01M4/505(2010.01)I;H01M4/525(2010.01)I;H01M10/0525(2010.01)I | 刘刚;焦凯龙;吴静;梁亮亮 | 北京知果之信知识产权代理有限公司; 宁波容百新能源科技股份有限公司 | 北京知果之信知识产权代理有限公司 | 本发明公开了一种高球形度三元中小颗粒前驱体及其制备方法,包括以下步骤配置含有镍钴锰离子的混合盐溶液;在惰性气体保护下,向加有底液的晶种釜中持续加入上述混合盐溶液、烧碱、氨水溶液,并保证反应液的pH为10‑13,经反应得晶种小颗粒;晶种釜通过梯级溢流的方式将晶种小颗粒溢流分散至与其串联或并联的反应釜进行间歇法生产,并控制晶种釜中晶种小颗粒D50的涨幅,待晶种颗粒达到合格粒度后,进行处理得所述的高球形度三元中小颗粒前驱体。本发明的有益效果为本发明所述的高球形度前驱体的制备方法通过控制减小晶种小颗粒的开机粒度,并且控制前驱体前期的生长速度增大三元前驱体的反应时间,进而增大晶种颗粒间的碰撞次数,从而提高球形度。
178 | 一种高压实密度三元正极材料 | CN113972369B | 发明授权 | 有效-授权 | 2021-10-29 | 2023-06-30 | H01M4/525(2010.01)I;H01M4/505(2010.01)I;H01M4/485(2010.01)I;H01M10/0525(2010.01)I;C01G53/00(2006.01)I | 苏美华;戚洪亮;王裕生;孙国征;罗帅;孟祥鹤;王尊志;于建;袁徐俊 | 北京知果之信知识产权代理有限公司; 宁波容百新能源科技股份有限公司 | 北京知果之信知识产权代理有限公司 | 本发明公开了一种高压实密度三元正极材料,所述正极材料包括下述重量配比的原料二次球单晶=(2~7)1,所述三元正极材料的3.5T压力下的压实密度范围为3.55g/cm3~3.86g/cm3,真实密度范围为4.70g/cm3~5.10g/cm3,3.5T压力下的压实密度与其真密度的比值在0.72~0.81之间。本发明的有益效果为本发明采用二次球单晶掺混的工艺,用适当配比的二次球和单晶进行混合,利用单晶的尺寸远小于二次球的特性,使单晶去有效填充二次球之间的间隙,采用这种方法制备的三元正极材料其压实密度会明显提升,这样能够有效提升电池的体积能量密度,同时该方法获得的正极材料在制备极片时,可以有效减少二次球的裂球情况。
179 | 一种三元正极材料及其制备方法、锂离子电池 | CN116364883A | 发明专利 | 实审 | 2023-02-23 | 2023-06-30 | H01M4/36(2006.01)I;H01M4/525(2010.01)I;H01M4/505(2010.01)I;H01M10/0525(2010.01)I;C01G53/00(2006.01)I | 王碧武;黄晓笑;于建;叶余凯;李琮熙;金波;刘相烈 | 北京同达信恒知识产权代理有限公司; 宁波容百新能源科技股份有限公司 | 北京同达信恒知识产权代理有限公司 | 本申请提供一种三元正极材料及其制备方法、锂离子电池,用以提供一种高压实密度且热稳定性高的三元正极材料。该三元正极材料的分子通式为LixNiaCobMncAldMyQzO2;0.95≤x<1.2,0.80≤a≤0.95,03;所述三元正极材料的粒度体积分布为多峰分布。
180 | 一种硫化锂的制备方法及硫化锂 | CN116354315A | 发明专利 | 实审 | 2023-03-30 | 2023-06-30 | C01B17/22(2006.01)I;H01M10/0562(2010.01)I;H01M10/052(2010.01)I | 孔霞;李慧皓;杨晓柯;冯道言;李琮熙;严旭丰;刘继康;叶超 | 北京同达信恒知识产权代理有限公司; 宁波容百新能源科技股份有限公司 | 北京同达信恒知识产权代理有限公司 | 本发明提供一种硫化锂的制备方法及硫化锂,用以在不增加提纯成本的前提下,制备一种高纯度的硫化锂。该方法,包括使硫脲和氢氧化锂在第一条件下保温,得到混合物;其中,所述第一条件包括130‑180℃的保温温度;使所述混合物与硫化氢在第二条件下反应,得到硫化锂;其中,所述第二条件包括500‑760℃的温度条件。
181 | 一种正极极片和钠离子电池 | CN116364854A | 发明专利 | 实审 | 2023-04-17 | 2023-06-30 | H01M4/131(2010.01)I;H01M4/136(2010.01)I;H01M4/62(2006.01)I;H01M10/054(2010.01)I;H01M10/42(2006.01)I | 陈明峰;刘鑫;袁旭婷;刘瑞;王尊志;马树灯 | 北京同立钧成知识产权代理有限公司; 宁波容百新能源科技股份有限公司 | 北京同立钧成知识产权代理有限公司 | 本发明提供一种正极极片和钠离子电池。本发明第一方面提供一种正极极片,其包括正极集流体以及设置在正极集流体表面的正极活性物质层,所述正极活性物质层包括补钠剂,所述补钠剂包括硼氢化钠以及包覆在所述硼氢化钠表面的碳层。本发明提供的补钠剂具有核壳结构,以硼氢化钠作为内核,在充电过程中能够不可逆的分解释放钠元素,实现补钠效果,提高钠离子电池的首次库伦效率和能量密度;此外,由于硼氢化钠的导电性和在空气中的稳定性较差,本发明在硼氢化钠表面包覆碳层,有效提高了硼氢化钠的导电性和稳定性,提高了硼氢化钠的补钠效果。
182 | 印刷电极及锂离子电池 | CN219267689U | 实用新型 | 有效-授权 | 2022-09-21 | 2023-06-27 | H01M4/13(2010.01)I;H01M10/058(2010.01)I;H01M10/0525(2010.01)I;H01M50/593(2021.01)I;H01M50/586(2021.01)I;H01M50/597(2021.01)I | 梁顺超;孙伟丽;李琮熙;尹充;乐红春 | 北京同立钧成知识产权代理有限公司; 宁波容百新能源科技股份有限公司 | 北京同立钧成知识产权代理有限公司 | 本申请涉及锂离子电池制备技术领域,尤其涉及一种印刷电极及锂离子电池。本申请实施例提供的印刷电极,包括第一绝缘膜、正极条以及负极条;正极条与负极条间隔设置于第一绝缘膜的同一侧;正极条一端具有正极导线,负极条的一端具有负极导线,一个正极条与一个负极条构成一个电极单元。本申请提供的正极条与负极条间隔设置于第一绝缘膜,整体为薄片状,便于实现弯折。容量的大小可通过间隔设置的电极单元的个数进行调整,进而满足用户对印刷电极的容量需求。本申请提供的印刷电极具有轻薄化、便于弯折以及满足用户的容量的需求的技术效果。本申请提供的印刷电极及锂离子电池,由于包括上述的印刷电极,因此也具有上述的技术效果。
183 | 一种镍铁锰羟基氧化物正极前驱体及其制备方法和应用 | CN116332247A | 发明专利 | 实审 | 2023-03-23 | 2023-06-27 | C01G53/00(2006.01)I;H01M4/505(2010.01)I;H01M4/525(2010.01)I;H01M10/054(2010.01)I;B82Y30/00(2011.01)I;B82Y40/00(2011.01)I | 薛志高;陈培培;杨帆;黄吉丽;武增雪;孙伟丽;王尊志;刘瑞;李琮熙;白厚善 | 北京信远达知识产权代理有限公司; 宁波容百新能源科技股份有限公司 | 北京信远达知识产权代理有限公司 | 本发明提供了一种镍铁锰羟基氧化物正极前驱体,所述镍铁锰羟基氧化物正极前驱体的(001)晶面的微晶尺寸D001为10~25nm。本发明中的镍铁锰羟基氧化物(NiaFebMncOOH)三元钠电前驱体,相较传统的镍铁锰氢氧化物(NiaFebMnc(OH)3),具有更高的金属离子的质量占比,达到50~70%,同等质量下,前驱体向正极转换过程的产量提升至5~15%;同时,保留的OH‑可以维持微观的层状结构,使得(001)晶面的晶面间距维持在有助于后续与钠源混烧过程,钠离子的嵌入,具有更好的性能。
184 | 一种复合正极材料及其制备方法和应用 | CN116344816A | 发明专利 | 实审 | 2023-03-27 | 2023-06-27 | H01M4/62(2006.01)I;H01M4/38(2006.01)I;H01M4/505(2010.01)I;H01M4/525(2010.01)I;H01M10/0525(2010.01)I;H01M10/054(2010.01)I | 薛志高;武增雪;孙伟丽;王尊志;刘瑞;李琮熙;白厚善 | 北京同立钧成知识产权代理有限公司; 宁波容百新能源科技股份有限公司 | 北京同立钧成知识产权代理有限公司 | 本发明提供一种复合正极材料及其制备方法和应用。复合正极材料包括内核以及包覆在所述内核的至少部分表面的碳包覆层;所述内核为正极活性物质,所述碳包覆层包括硫单质和/或硒单质;所述复合正极材料经过预放电后,所述碳包覆层包括Me2Sx和/或Me2Sex;其中,Me选自Li或Na,1≤X≤8。该复合正极材料不仅表面水分含量较少,而且兼具优异的导电性以及优异的比容量。
185 | 一种极片及电池 | CN116314600A | 发明专利 | 实审 | 2023-02-24 | 2023-06-23 | H01M4/131(2010.01)I;H01M4/36(2006.01)I;H01M4/62(2006.01)I;H01M10/052(2010.01)I;H01M10/0562(2010.01)I | 张攀;李慧皓;孔霞;杨晓珂;刘继康;冯道言;严旭丰;刘瑞;李琮熙;孙辉;刘相烈 | 北京同立钧成知识产权代理有限公司; 宁波容百新能源科技股份有限公司 | 北京同立钧成知识产权代理有限公司 | 本发明提供一种极片及电池。极片包括集流体以及设置在所述集流体至少一个功能表面的活性层;所述活性层包括活性材料、锂盐、粘结剂、硫化物电解质以及导电剂,所述硫化物电解质以及所述导电剂包覆于所述活性材料的至少部分表面。该极片具有优异的离子传输能力,在与硫化物电解质层相互匹配制备电池时,有助于降低极片与硫化物电解质层的界面阻抗,提高电池的电化学性能。
186 | 一种锂离子电池正极材料包覆剂的评价方法和筛选方法 | CN116297783A | 发明专利 | 实审 | 2023-03-13 | 2023-06-23 | G01N27/48(2006.01)I | 杨新各;尹充;孙伟丽;李琮熙;武增雪;梁顺超 | 北京信远达知识产权代理有限公司; 宁波容百新能源科技股份有限公司 | 北京信远达知识产权代理有限公司 | 本发明属于电池领域,尤其涉及一种锂离子电池正极材料包覆剂的评价方法和筛选方法,本发明提供的评价方法包括以下步骤将不同成分的正极材料包覆剂分别与导电剂、粘结剂和溶剂混合,得到浆料;将浆料涂覆于集流体上,干燥,得到极片;将极片组装为扣式半电池;对扣式半电池进行循环伏安法测试,对不同成分的正极材料包覆剂所对应的循环伏安曲线的最大氧化还原峰值大小进行比较,根据比较结果判断不同成分正极材料包覆剂电化学活性的相对高低。本发明提供的评价方法可以排除正极材料包覆工艺等干扰因素的影响,更为准确的评价正极材料包覆剂本身电化学活性的高低,为锂离子电池正极材料包覆剂的优化筛选提供可靠的实验依据。
187 | 烧结装置及烧结系统 | CN116294622A | 发明专利 | 实审 | 2023-04-10 | 2023-06-23 | F27B21/08(2006.01)I;F27B21/14(2006.01)I;F27D5/00(2006.01)I;F27D19/00(2006.01)I | 邹昱凌;涂建海;彭海龙;于建;刘志远;雷军;刘永孝 | 北京同立钧成知识产权代理有限公司; 宁波容百新能源科技股份有限公司 | 北京同立钧成知识产权代理有限公司 | 本申请提供一种烧结装置及烧结系统,烧结装置包括窑炉以及设置在窑炉内的多个匣钵;匣钵包括底壁和多个侧壁,底壁上设有连通匣钵内部的进气通道,侧壁上设有进气口,多个匣钵沿第一方向排列呈至少一列;位于同一列的匣钵中,沿第二方向,相邻的两个匣钵的进气通道交错设置;窑炉还包括供气管,供气管设有第一供气口和至少一个第二供气口,第一供气口与位于同一列中最下层的匣钵的进气通道相对应,第二供气口与匣钵的进气口相对应;窑炉上还设有排气口。本申请有利于提高参与反应的氧气浓度,使得匣钵内的三元材料与氧气反应更加完全,有利于提高三元材料的烧结质量。
188 | 一种前驱体共沉淀反应装置 | CN219209952U | 实用新型 | 有效-授权 | 2023-03-30 | 2023-06-20 | B01J19/18(2006.01)I | 郑明昭;陈旭东;孙豪;杨灵伟;张涛;李婷婷;宫川敏夫;孙伟丽 | 北京信远达知识产权代理有限公司; 宁波容百新能源科技股份有限公司 | 北京信远达知识产权代理有限公司 | 本实用新型公开一种前驱体共沉淀反应装置,包括可转动设置的第一搅拌桨,第一搅拌桨包括同轴相连的上搅拌部和下搅拌部,上搅拌部包括双曲面叶轮和若干呈辐射状分布于双曲面叶轮的导流叶片;下搅拌部包括锥形叶轮和若干倾斜设于锥形叶轮的倾斜叶片。上搅拌部为双曲面结构,用于搅拌流体向四周辐射形成环形高速流,产生液位负压,促进流体上下循环对流,对流强度增强。下搅拌部为斜叶锥形涡轮结构,促进流体径向流动,增强对流体的剪切力及涡流对流扩散效果,进一步增强对流强度。本实用新型中第一搅拌桨由两种不同类型的搅拌桨复合而成,对流强度较强,流体对流扩散效果较好,利于提升混合效果。
189 | 一种单晶型正极材料及其制备方法和应用 | CN116259746A | 发明专利 | 实审 | 2023-03-30 | 2023-06-13 | H01M4/525(2010.01)I;H01M4/04(2006.01)I;H01M10/0525(2010.01)I;H01M4/505(2010.01)I;C01G53/00(2006.01)I | 黄晓笑;于建;孙辉;蔡力伟;袁徐俊 | 北京同立钧成知识产权代理有限公司; 宁波容百新能源科技股份有限公司 | 北京同立钧成知识产权代理有限公司 | 本发明提供一种单晶型正极材料及其制备方法和应用。所述单晶型正极材料为至少包括锂元素以及镍元素的复合金属氧化物,且所述单晶型正极材料中,镍元素和锂元素的摩尔比为0.7‑0.96;所述单晶型正极材料的单晶尺寸为a,2μm≤a≤8μm;在X射线衍射图谱中,所述单晶型正极材料具有104峰,所述104峰的强度为b,15≤b/a≤50。该单晶型正极材料兼具优异的比容量、压实密度以及充放电性能。
190 | 一种正极材料及其制备方法和应用 | CN116230921A | 发明专利 | 实审 | 2023-02-28 | 2023-06-06 | H01M4/525(2010.01)I;H01M10/0525(2010.01)I;H01M4/505(2010.01)I;H01M4/485(2010.01)I;C01G53/00(2006.01)I | 孙国征;于建;袁徐俊;王尊志;戚洪亮;孟祥鹤;罗帅;杨文涛;王裕生 | 北京同立钧成知识产权代理有限公司; 宁波容百新能源科技股份有限公司 | 北京同立钧成知识产权代理有限公司 | 本发明提供一种正极材料及其制备方法和应用。本发明第一方面提供一种正极材料,所述正极材料的化学式为LixNiyCozA1‑y‑zO2,0.9≤x≤1.1,0.6≤y≤1,0≤z≤0.4,A选自Mn、Al、W、B、F、P、Ti、V、Al、Ce、Zr、Mg、Y、Sr、Nb、Mo、Sb、Ta、Ge中的一种或多种;所述正极材料表面的LiCO3含量为400~1200ppm,LiOH含量为3000~4500ppm,正极材料的晶胞参数c为包括所述正极材料的电池在20%SOC下,所述正极材料的锂离子扩散系数D>2.5*10‑13cm2/S。本发明提供的正极材料有助于提高电池的容量和循环性能,避免出现产气性能恶化的问题。
191 | 一种钠基正极活性材料及其制备方法和应用 | CN116207226A | 发明专利 | 实审 | 2023-01-30 | 2023-06-02 | H01M4/36(2006.01)I;H01M10/054(2010.01)I;H01M4/58(2010.01)I;C01B6/21(2006.01)I;C01G53/00(2006.01)I | 陈明峰;刘鑫;袁旭婷;刘瑞;王尊志;马树灯 | 北京同立钧成知识产权代理有限公司; 宁波容百新能源科技股份有限公司 | 北京同立钧成知识产权代理有限公司 | 本发明提供一种钠基正极活性材料及其制备方法和应用,该钠基正极活性材料包括钠混合金属氧化物的内核以及覆盖在所述内核至少部分表面的包覆层,所述包覆层包括钠基硼氢化物。本发明的钠基正极活性材料对钠离子电池的循环性能具有正向促进作用。
192 | 正极活性材料、正极片及锂离子电池 | CN116207249A | 发明专利 | 实审 | 2023-01-31 | 2023-06-02 | H01M4/525(2010.01)I;H01M4/131(2010.01)I;H01M10/0525(2010.01)I | 黄晓笑;于建;孙辉;蔡力伟 | 北京同立钧成知识产权代理有限公司; 宁波容百新能源科技股份有限公司 | 北京同立钧成知识产权代理有限公司 | 本发明提供一种正极活性材料、正极片及锂离子电池。本发明的正极材料包括至少含有锂元素和镍元素的锂复合氧化物,所述镍元素和所述锂元素的摩尔比为(0.5~0.96):1;通过dQ/dV曲线确定H2+H3相变的峰值电压V1,所述正极活性材料在V1电压下的DSC曲线上具有两个热分解峰且两个热分解峰的峰值温度差值为C1,其中,10℃≤C1≤50℃。本发明的正极活性材料具有良好的稳定性,能够使锂离子电池兼具良好的安全性能和循环性能。
193 | 一种表征电池极片中粘结剂分布的方法 | CN116202955A | 发明专利 | 实审 | 2023-03-29 | 2023-06-02 | G01N19/04(2006.01)I | 梁顺超;孙伟丽;李琮熙;尹充;乐红春;董岩;熊建辉;孟祥贺;徐康 | 北京同立钧成知识产权代理有限公司; 宁波容百新能源科技股份有限公司 | 北京同立钧成知识产权代理有限公司 | 本发明提供一种表征电池极片中粘结剂分布的方法,包括以下步骤:对活性物质层进行分层剥离处理,获取剥离厚度‑剥离力关系;根据剥离厚度‑剥离力关系,得到所述电池极片中的粘结剂分布信息。该方法通过分层剥离处理获取剥离厚度‑剥离力关系,根据剥离厚度‑剥离力关系既能够直观反映电池极片中粘结剂含量,还能够直观反映粘结剂的空间位置分布,该方法具有成本低、易操作、安全性高的优势,适用于电池极片的批次性检测。
194 | 一种三元前驱体及其制备方法和应用 | CN116177623A | 发明专利 | 实审 | 2023-02-13 | 2023-05-30 | C01G53/00(2006.01)I;H01M4/525(2010.01)I;H01M10/0525(2010.01)I;C01G51/00(2006.01)I | 雷雪;徐乾松;刘伟;刘刚;王金龙;牛磊;杨超 | 北京信远达知识产权代理有限公司; 宁波容百新能源科技股份有限公司 | 北京信远达知识产权代理有限公司 | 本发明属于三元前驱体技术领域,提供了一种三元前驱体及其制备方法和应用,一种新型三元前驱体材料,包括Zr和/或Al掺杂的核心部分和Co、Al覆盖的壳层部分。本发明在三元前驱体合成过程中,通过改变原料加入的配比和时间,使得合成的材料核心部分均匀的掺杂Zr和/或Al元素,壳层部分被Co、Al元素所覆盖。和传统的三元材料在正极材料制备阶段掺杂和包覆Zr、Co、Al等元素相比,本发明在前驱体阶段进行掺杂和包覆,操作步骤简单,节省工序成本,同时前驱体掺杂和包覆的Zr、Co、Al等元素分布更均匀,掺杂量更易控制,因此对材料的最终电性能如循环性能、倍率性能等更有利。
195 | 一种富锂锰基正极活性材料和电池 | CN116190631A | 发明专利 | 实审 | 2023-03-28 | 2023-05-30 | H01M4/505(2010.01)I;H01M4/525(2010.01)I;H01M10/0525(2010.01)I | 张闻煦;董亮辰;刘永鹏;程肆灵;陈宇;严旭丰;刘瑞;尹充;郭小花;李琮熙;王尊志;袁徐俊;金波;刘相烈 | 北京同立钧成知识产权代理有限公司; 宁波容百新能源科技股份有限公司 | 北京同立钧成知识产权代理有限公司 | 本发明提供一种富锂锰基正极活性材料和电池。本发明第一方面提供一种富锂锰基正极活性材料,包括基体颗粒和包覆在基体颗粒外表面的包覆层,基体颗粒的分子式为Lia‑b1Kc‑b2MnxCoyNizMhO2‑dDd,基体颗粒具有锂空位和钾空位。本发明提供的富锂锰基正极活性材料使用钾元素占据部分锂位点,有助于降低锂源使用量,并提高材料的倍率性能和结构稳定性,同时,钾空位的形成有助于容纳放电过程中嵌回的锂离子,提高电池的放电比容量、首次库伦效率和循环寿命。
196 | 一种三元正极材料的前驱体及其制备方法 | CN116161714A | 发明专利 | 实审 | 2023-02-02 | 2023-05-26 | C01G53/00(2006.01)I | 罗明明;刘刚;徐乾松;梁亮亮;焦凯龙;王金龙 | 北京同达信恒知识产权代理有限公司; 宁波容百新能源科技股份有限公司 | 北京同达信恒知识产权代理有限公司 | 本发明提供一种能够一种三元正极材料的前驱体及其制备方法,用以提供一种尺寸均一且比表面积适宜的三元正极材料的前驱体,以提升相应正极材料的倍率性能。该三元前驱体的分子通式为:NixCoyMnz(OH)2;其中,0.4≤x≤0.8,0.1≤y≤0.3,0.2≤z≤0.6,x+y+z=1;所述前驱体的比表面积为10‑30m2/g,且所述前驱体的粒度分布小于0.68;所述粒度分布为
197 | 一种正极补锂剂及其制备方法、正极片和电池 | CN116154126A | 发明专利 | 实审 | 2023-01-09 | 2023-05-23 | H01M4/36(2006.01)I;H01M4/525(2010.01)I;H01M4/131(2010.01)I;H01M10/0525(2010.01)I;C01G53/00(2006.01)I | 叶余凯;黄晓笑;于建;李琮熙 | 北京同达信恒知识产权代理有限公司; 宁波容百新能源科技股份有限公司 | 北京同达信恒知识产权代理有限公司 | 本申请涉及电池技术领域,特别涉及一种正极补锂剂及其制备方法、正极片和电池。该正极补锂剂为掺杂有M的锂镍氧化物,M包括Al、Co、Mn、Zr、Ti、Nb或Mo中的至少一种;锂和镍摩尔比为(1.5~2.5):1;该正极补锂剂的XRD图谱中,在19°~21°之间存在第一衍射峰,在25°~27°之间存在第二衍射峰,第二衍射峰与第一衍射峰的强度比值大于等于3。本申请提供的正极补锂剂的第二衍射峰与第一衍射峰的强度比值x2/x1≥3,即氧离子与镍离子的个数比nO/nNi≥6,以使该正极补锂剂在脱去一个锂离子后可以有效地转化为LiNiO2,从而不会导致电芯阻抗增加,进而提升该正极补锂剂的不可逆容量。
198 | 一种三元正极材料的前驱体及其制备方法 | CN116119737A | 发明专利 | 实审 | 2023-02-08 | 2023-05-16 | C01G53/00(2006.01)I;H01M4/505(2010.01)I;H01M4/525(2010.01)I | 梁亮亮;杨剑波;罗明明;刘刚 | 北京同达信恒知识产权代理有限公司; 宁波容百新能源科技股份有限公司 | 北京同达信恒知识产权代理有限公司 | 本发明提供一种三元正极材料的前驱体及其制备方法,用以降低三元正极材料前驱体的粒度分布,并提升前驱体的球形度,从而提供一种尺寸均一、形貌均匀的前驱体,以提升相应正极材料的稳定性。该前驱体包括:所述前驱体的分子通式为NixCoyMnz(OH)2;0.5≤x≤0.95,0≤y≤0.6,0≤z≤0.8,x+y+z=1;其中,所述前驱体的粒度分布SPAN为0.50‑0.60,所述前驱体的球形度γ为0.980‑0.998,γ为N个所述前驱体的最大剖面的直径与所述最大剖面的最小外接圆直径之间比值的平均值,所述最大剖面的直径为,与所述最大剖面的周长相同的等效圆的直径,N≥35。
199 | 正极材料及其制备方法、筛选高循环性能正极材料的方法、钠离子电池 | CN116111066A | 发明专利 | 实审 | 2023-01-30 | 2023-05-12 | H01M4/36(2006.01)I;H01M4/505(2010.01)I;H01M4/525(2010.01)I;H01M10/054(2010.01)I;C01G53/00(2006.01)I | 袁旭婷;李思卿;刘瑞;吕昌晓;马树灯;王嵩颖;陈明峰;王尊志 | 北京同达信恒知识产权代理有限公司; 宁波容百新能源科技股份有限公司 | 北京同达信恒知识产权代理有限公司 | 本申请提供一种正极材料及其制备方法、筛选高循环性能正极材料的方法、钠离子电池,用以有效缓解钠离子正极材料在充电‑放电过程中的结构畸变,以提升钠离子正极材料以及钠离子电池的循环性能。该正极材料的分子通式为NauNivMnwMxAyO2;0.7≤u≤1.04,0<v≤0.44,0<w≤0.45,0≤x≤0.44,0.33<y≤0.45,v+w+x+y=1;正极材料的第2圈容量微分曲线中第一主峰强度¦Ia2¦与第11圈容量微分曲线中第一主峰强度¦Ia11¦之比不大于1.5,且第2圈容量微分曲线中第二主峰强度¦Ib2¦与第11圈容量微分曲线中第二主峰强度¦Ib11¦之比不大于2;第一主峰为容量微分曲线中,电压为2.7‑3.0V的区间中强度最大的峰;第二主峰为容量微分曲线中,电压为4.0‑4.3V的区间中强度最大的峰。
200 | 破碎装置 | CN218945148U | 实用新型 | 有效-授权 | 2022-11-15 | 2023-05-02 | B02C4/02(2006.01)I;B02C4/30(2006.01)I;B02C4/40(2006.01)I;B02C4/28(2006.01)I;B02C23/02(2006.01)I | 佘潇;方派;刘鑫;马树灯;刘瑞;王尊志 | 北京同立钧成知识产权代理有限公司; 宁波容百新能源科技股份有限公司 | 北京同立钧成知识产权代理有限公司 | 本申请提供一种破碎装置,包括机壳以及设置在机壳内的破碎器,机壳包括相对设置的第一侧壁和第二侧壁,第一侧壁的第一端连接有第一下料挡板,第一下料挡板与第一侧壁铰接;第二侧壁的第一端连接有第二下料挡板,第二下料挡板与第二侧壁铰接;第一侧壁与第二侧壁之间形成有进料口;第一侧壁与第一下料挡板之间设有第一角度调节器,第一角度调节器可带动第一下料挡板移动;和/或,第二侧壁与第二下料挡板之间设有第二角度调节器,第二角度调节器可带动第二下料挡板移动;第一角度调节器和/或第二角度调节器用于改变进料口的面积,从而可控制物料在破碎装置内的下料速度,有利于降低堵料的风险。
201 | 正极活性材料、正极片及锂离子电池 | CN116053459A | 发明专利 | 实审 | 2023-01-31 | 2023-05-02 | H01M4/525(2010.01)I;H01M4/131(2010.01)I;H01M10/0525(2010.01)I | 于建;孙辉;黄晓笑;蔡力伟 | 北京同立钧成知识产权代理有限公司; 宁波容百新能源科技股份有限公司 | 北京同立钧成知识产权代理有限公司 | 本发明提供一种正极活性材料、正极片及锂离子电池。本发明的正极活性材料包括至少含有锂元素和镍元素的锂复合氧化物,所述镍元素和所述锂元素的摩尔比为(0.5~0.96):1;通过dQ/dV曲线确定H2+H3相变的峰值电压V1,所述正极活性材料在V1电压下的热分解温度为T1;所述正极活性材料的截止电压为V2,所述正极活性材料在V2电压下的热分解温度为T2,其中,0℃≤T1‑T2≤30℃。本发明的正极活性材料具有良好的稳定性,不易出现热失控的现象,能够使锂离子电池具有良好的安全性能。
202 | 正极活性材料、正极片及锂离子电池 | CN116053460A | 发明专利 | 实审 | 2023-01-31 | 2023-05-02 | H01M4/525(2010.01)I;H01M4/131(2010.01)I;H01M10/0525(2010.01)I | 黄晓笑;于建;蔡力伟;孙辉 | 北京同立钧成知识产权代理有限公司; 宁波容百新能源科技股份有限公司 | 北京同立钧成知识产权代理有限公司 | 本发明提供一种正极活性材料、正极片及锂离子电池。本发明的正极活性材料包括至少含有锂元素和镍元素的锂复合氧化物,所述镍元素和所述锂元素的摩尔比为(0.5~0.96):1;通过dQ/dV曲线确定H2+H3相变的峰值电压V1,所述正极活性材料在V1电压下的DSC曲线上包括依次出现的第一热分解峰和第二热分解峰,第一热分解峰的热晗为H1a,第二热分解峰的热晗为H1b,其中,0.65≤H1a/(H1a+H1b)≤0.9。本发明的正极活性材料具有良好的结构稳定性,能够使锂离子电池具有良好的循环性能和热安全性能。
203 | 一种锂离子电池正极材料、其制备方法及应用 | CN113224276B | 发明授权 | 有效-授权 | 2021-04-20 | 2023-04-28 | H01M4/36(2006.01)I;H01M4/485(2010.01)I;H01M4/505(2010.01)I;H01M4/525(2010.01)I;H01M4/58(2010.01)I;H01M10/0525(2010.01)I | 褚曼曼;于建;刘相烈 | 北京集佳知识产权代理有限公司; 宁波容百新能源科技股份有限公司 | 北京集佳知识产权代理有限公司 | 本发明涉及锂离子电池技术领域,尤其涉及一种锂离子电池正极材料、其制备方法及应用。所述锂离子电池正极材料包括高镍三元正极材料颗粒;复合在所述高镍三元正极材料颗粒外表面的包覆层;所述包覆层包括含硼化合物和氟化物。本发明采用含硼化合物与氟化物进行复合包覆,可以使得热处理过程中包覆剂均匀的涂覆在高镍三元正极材料颗粒表面,有利于得到均匀致密的包覆层,降低高镍三元材料与电解液的反应活性,减少活性物质损失,提高正极材料的比容量,改善高温存储产气性能。
204 | 一种锂离子电池的正极材料及其制备方法和应用 | CN116031393A | 发明专利 | 实审 | 2023-02-28 | 2023-04-28 | H01M4/36(2006.01)I;H01M10/0525(2010.01)I;H01M4/505(2010.01)I;H01M4/485(2010.01)I;H01M4/525(2010.01)I;H01M4/62(2006.01)I;C01G53/00(2006.01)I | 梁顺超;孙伟丽;李琮熙;尹充;乐红春;董岩;熊建辉;孟祥贺;徐康 | 北京同立钧成知识产权代理有限公司; 宁波容百新能源科技股份有限公司 | 北京同立钧成知识产权代理有限公司 | 本发明提供一种锂离子电池的正极材料及其制备方法和应用,所述正极材料由二次颗粒组成,所述二次颗粒的内部孔隙率P为1%≤P≤15%,表面粗糙度Z为10nm≤Z≤1μm。该正极材料通过控制二次颗粒的内部孔隙率和表面粗糙度,使得该正极材料制备的锂离子电池兼具优异的能量密度、倍率性能、循环性能和安全性能。
205 | 一种高镍三元正极材料及其制备方法和应用 | CN116014103A | 发明专利 | 实审 | 2023-01-03 | 2023-04-25 | H01M4/36(2006.01)I;C01G53/00(2006.01)I;C01B35/12(2006.01)I | 孙国征;于建;袁徐俊;王尊志;戚洪亮 | 北京信远达知识产权代理有限公司; 宁波容百新能源科技股份有限公司 | 北京信远达知识产权代理有限公司 | 本发明提供了一种高镍三元正极材料,包括核芯与包覆层,所述核芯的结构为内部有序、外层无序的晶须排列,所述核芯的外层还掺杂有添加剂,所述添加剂中的掺杂元素的离子半径为80*10‑12~120*10‑12m。本发明提供的高镍三元正极材料具有内部有序,外部无序的核芯,保障锂离子扩散的同时提高了颗粒强度,同时通过引入半径适中的离子掺杂改善表面强度,作为支撑结构有效提高了三元正极材料的颗粒强度,有效改善正极材料的循环、产气等综合性能,且制备方法简单,有利于快速商业化。
206 | 一种正极材料及其制备方法、钠离子电池 | CN115995536A | 发明专利 | 实审 | 2022-12-15 | 2023-04-21 | H01M4/36(2006.01)I;H01M4/525(2010.01)I;H01M4/505(2010.01)I;H01M4/485(2010.01)I;H01M4/62(2006.01)I;H01M10/054(2010.01)I | 薛志高;陈培培;杨帆;黄吉丽;计海聪;武增雪;孙伟丽;刘瑞;王尊志;李琮熙 | 北京同达信恒知识产权代理有限公司; 宁波容百新能源科技股份有限公司 | 北京同达信恒知识产权代理有限公司 | 本发明提供一种正极材料及其制备方法、钠离子电池,用以提升O3相钠离子正极材料的首次库伦效率,以提供一种高克容量、高首次库伦效率的钠离子正极材料。该正极材料包括:包覆层和包覆层包覆的内层材料,包覆层为yCuO,内层材料为NaxNiaFebMncCudMeO2‑βPβ;0
207 | 一种正极前驱体及其制备方法和应用 | CN115991507A | 发明专利 | 实审 | 2023-03-01 | 2023-04-21 | C01G53/00(2006.01)I;H01M4/525(2010.01)I;H01M4/505(2010.01)I;H01M4/485(2010.01)I;H01M4/131(2010.01)I;H01M10/0525(2010.01)I | 罗明明;刘刚;梁亮亮;焦凯龙 | 北京同立钧成知识产权代理有限公司; 宁波容百新能源科技股份有限公司 | 北京同立钧成知识产权代理有限公司 | 本发明提供一种正极前驱体及其制备方法和应用。该正极前驱体由一次颗粒聚集得到;所述正极前驱体的比表面积与D50之比大于1,球形度R大于0.95。该正极前驱体特殊的尺寸以及结构使其具有更大的比表面以及更优异的球形度,不易裂球,因此有利于实现二次电池循环性能、安全性能以及能量密度的提升。
208 | 一种正极活性材料及其制备方法和应用 | CN115986073A | 发明专利 | 实审 | 2022-12-02 | 2023-04-18 | H01M4/36(2006.01)I;H01M4/525(2010.01)I;H01M4/38(2006.01)I;H01M10/05(2010.01)I | 梁顺超;孙伟丽;李琮熙;尹充;乐红春;孟祥贺;徐康;董岩;夏柳;熊建辉 | 北京同立钧成知识产权代理有限公司; 宁波容百新能源科技股份有限公司 | 北京同立钧成知识产权代理有限公司 | 本发明提供一种正极活性材料及其制备方法和应用。正极活性材料包括内核以及覆盖内核至少部分表面的包覆层;其中,内核包括式1所示的化合物;LiaNibCocM1‑b‑cO2,式1,式1中,0.8≤a≤1.2,0.5≤b≤0.96,0.3≤b≤0.6,M选自Mn、Al和V中的至少一种;包覆层包括B、Al、Si、Zr、Co、Ti、Mg、W、Sn、Ce、Mn、Y、Hf、Cu、Fe、Ag、La、In、Sc、Rh、V或Zn元素中的至少一种;正极活性材料的Dv50与正极活性材料的比表面积BET满足3≤BET/(Dv50)2*1000≤180。该正极活性材料特殊的组成有助于提升电池的倍率性能、循环性能以及安全性能。
209 | 一种连续式生产三元前驱体的装置 | CN218854267U | 实用新型 | 有效-授权 | 2022-06-17 | 2023-04-14 | B01J19/18(2006.01)I;B01J4/00(2006.01)I | 杨森;徐乾松;倪湖炳;牛磊 | 北京知果之信知识产权代理有限公司; 宁波容百新能源科技股份有限公司 | 北京知果之信知识产权代理有限公司 | 本实用新型公开了一种连续式生产三元前驱体的装置,包括成核反应釜、旋流器、中转釜、生长反应釜,所述成核反应釜的溢流口与所述旋流器的进料口相连通,所述旋流器的出料口与所述中转釜的进料口相连通,所述中转釜的出料口与所述生长反应釜的进料口相连通;所述成核反应釜上设置有第一进料口,第二进料口,第三进料口和第四进料口,所述第四进料口和所述旋流器的溢流口相连接。本实用新型的有益效果为:本实用新型所述连续式生成三元前驱体的装置制备得到的前驱体粒径具有较好的一致性,分布均匀且可控,同时具有较高的振实密度;采用连续式生产,设备利用率高,生产效率。
210 | 一种前驱体合成装置 | CN218854274U | 实用新型 | 有效-授权 | 2022-08-17 | 2023-04-14 | B01J19/18(2006.01)I;B01J4/00(2006.01)I;H01M4/525(2010.01)I;H01M4/505(2010.01)I | 郑明昭;余春林;孙伟丽;朱珠;焦凯龙;俞剑飞 | 北京同达信恒知识产权代理有限公司; 宁波容百新能源科技股份有限公司 | 北京同达信恒知识产权代理有限公司 | 本实用新型涉及电池原料制备技术领域,公开一种前驱体合成装置,包括反应釜、搅拌器和进料管,搅拌器设置于反应釜内;进料管与反应釜连通,且进料管的出口位于反应釜内、入口位于反应釜外,以便于在反应釜外通过进料管的入口输入物料溶液,经进料管的出口流动至反应釜内部,供搅拌器搅拌参与反应;进料管设有用于进料的侧分支管路。进料管流入的物料溶液与侧分支管路流入的物料溶液在连接处混合后流入反应釜,通过对侧分支路管溶液流量和浓度的调节,进而调节流入反应釜的物料溶液的成分和浓度,以极小波动无梯度调节流入反应釜后的混合溶液的成分比例和浓度,避免局部浓度过高,可以根据同一反应不同阶段对浓度要求的不同,调整物料溶液浓度。
211 | 一种正极材料及其制备方法、钠离子电池 | CN115966686A | 发明专利 | 实审 | 2023-01-30 | 2023-04-14 | H01M4/48(2010.01)I;H01M4/505(2010.01)I;H01M4/525(2010.01)I;H01M10/054(2010.01)I;C01G53/00(2006.01)I;C01B35/12(2006.01)I | 吕昌晓;刘瑞;王尊志;马树灯;陈明峰;袁旭婷;薛志高 | 北京同达信恒知识产权代理有限公司; 宁波容百新能源科技股份有限公司 | 北京同达信恒知识产权代理有限公司 | 本申请提供一种正极材料及其制备方法、钠离子电池,用以避免现有技术中,高容量的O3相钠离子正极材料因钠含量高,空气稳定性差导致残碱高、容量低的问题。该正极材料的分子通式为Na1‑a[NibFepMndAe]O2;0≤a≤0.20,0.15≤b≤0.60,0.10≤p≤0.40,0.30≤d≤0.70,0<e≤0.20;A为晶格调整元素,A选自Ti、Zn、Al、Zr、Ca、Li、W、Ce、Mg、Ta、Nb、Sr、B和Cu中的至少一种;所述正极材料的晶体学参数包括c和c为为0.610‑0.630,dNa表示钠层间距,c表示c轴晶格常数。
212 | 一种正极材料及其制备方法、锂离子电池 | CN115939372A | 发明专利 | 实审 | 2022-12-26 | 2023-04-07 | H01M4/505(2010.01)I;H01M4/525(2010.01)I;H01M10/0525(2010.01)I | 董亮辰;刘永鹏;张闻煦;程肆灵;陈宇;严旭丰;冯道言;刘瑞;尹充;郭小花;李琮熙;王尊志;袁徐俊;金波;刘相烈 | 北京同达信恒知识产权代理有限公司; 宁波容百新能源科技股份有限公司 | 北京同达信恒知识产权代理有限公司 | 本申请实施例提供一种正极材料及其制备方法、锂离子电池,用以提供一种高首次库伦效率以及高循环稳定性的锰基正极材料。该正极材料的分子通式为:aNaαNiλMnσM1‑λ‑σO2‑γDγ·(1‑a)Li1+βNiλMnσM1‑λ‑σO2+β‑δDδ;0.05≤a≤0.20,0.60≤α≤0.95,0<γ≤0.20,0.04<β<0.10,0<δ≤0.21,且0.9≤(λ+σ)≤1.0;M为第一掺杂元素,M选自:Te、Ti、Mo、W、Nb、Ta、V、Sb、Sn、Si、Zr、Cr、Al、Co、Ce、Fe、Cu、La、Y、Sr、Mg、Li、和K中的至少一种,D为第二掺杂元素,D选自:F、S、P、N、和B中的至少一种。
213 | 一种正极材料及其制备方法 | CN115939355A | 发明专利 | 实审 | 2022-12-26 | 2023-04-07 | H01M4/36(2006.01)I;H01M4/525(2010.01)I;H01M4/505(2010.01)I;H01M4/485(2010.01)I | 岳旭佳;武增雪;孙伟丽;王碧军;梅文捷;张中光;李琮熙 | 北京同立钧成知识产权代理有限公司; 宁波容百新能源科技股份有限公司 | 北京同立钧成知识产权代理有限公司 | 本发明提供一种正极材料及其制备方法。本发明的正极材料包括高镍三元材料,所述高镍三元材料包括第一颗粒和第二颗粒,所述第一颗粒的平均粒径为1~9μm,所述第二颗粒的平均粒径为13~25μm,所述第一颗粒表面具有包覆层,所述包覆层的材料包括氧化铝。本发明的正极材料颗粒不易团聚,具有良好的流动性。
214 | 一种双包覆镍三元正极材料及其制备方法 | CN115911297A | 发明专利 | 实审 | 2022-09-30 | 2023-04-04 | H01M4/36(2006.01)I;H01M4/48(2010.01)I;H01M4/505(2010.01)I;H01M4/525(2010.01)I | 孙国征;于建;王尊志;戚洪亮;罗帅 | 北京信远达知识产权代理有限公司; 宁波容百新能源科技股份有限公司 | 北京信远达知识产权代理有限公司 | 本发明提供了一种双包覆镍三元正极材料及其制备方法,制备原料包括镍三元材料;和包覆在镍三元材料表面的包覆层;包覆层中包括硼化物的快离子导体和合金硼化物;硼化物的快离子导体选自LiBO2、Li2B4O7、Li3BO3和H3BO3中的一种或多种;硼化物的快离子导体占镍三元材料的含量大于0且小于等于1%;合金硼化物占镍三元材料的含量大于0且小于等于0.5%。硼化物的快离子导体在加热后,以玻璃状存在于正极材料表面,将一次粒子粘结在一起,有效提高离子和电子电导;在循环过程中,两者共同作用,具有更好容量发挥、容量保持率、更低DCR增长率,存储过程中,拥有更好的产气性能。
215 | 正极材料及其制备方法和应用 | CN115911356A | 发明专利 | 实审 | 2022-11-11 | 2023-04-04 | H01M4/525(2010.01)I;H01M4/38(2006.01)I;H01M4/36(2006.01)I;H01M4/131(2010.01)I;H01M10/0525(2010.01)I | 郭小花;黄晓笑;于建;陈宇;董亮辰;孙辉;刘相烈 | 北京同立钧成知识产权代理有限公司; 宁波容百新能源科技股份有限公司 | 北京同立钧成知识产权代理有限公司 | 本发明提供一种正极材料及其制备方法和应用,该正极材料表示基于所述正极材料经不同压力压制后的累积粒度分布变化率获得的所述正极材料的产气指数。该正极材料具有良好的结构稳定性和颗粒耐压强度,不易碎裂,能够降低电池的体积膨胀,提高电池性能。
216 | 一种固态电解质及其制备方法和应用 | CN115911526A | 发明专利 | 实审 | 2022-11-15 | 2023-04-04 | H01M10/0562(2010.01)I;H01M10/058(2010.01)I;H01M10/0525(2010.01)I | 李慧皓;孔霞;张攀;杨晓珂;邓伟;冯道言;殷裕鑫;刘继康;严旭丰;刘瑞;李琮熙;孙辉;刘相烈 | 北京同立钧成知识产权代理有限公司; 宁波容百新能源科技股份有限公司 | 北京同立钧成知识产权代理有限公司 | 本发明提供一种固态电解质及其制备方法和应用。本发明的固态电解质,包括式1所示的化合物;Li6P(1‑mx/5)MxS5Cl,式1;其中,0<x≤1;m为M元素的化合价,M选自Sn、Sb和Ge中的至少一种。该固态电解质具有优异的离子电导率、稳定性以及安全性能。
217 | 一种三元正极材料及其制备方法、锂离子电池 | CN115893521A | 发明专利 | 实审 | 2022-11-24 | 2023-04-04 | C01G53/00(2006.01)I;C01G41/02(2006.01)I;C01G41/00(2006.01)I;C01G39/02(2006.01)I;C01G39/00(2006.01)I;C01G35/00(2006.01)I;C01G33/00(2006.01)I;C01B35/10(2006.01)I;H01M4/36(2006.01)I;H01M4/48(2010.01)I;H01M4/505(2010.01)I;H01M4/52(2010.01)I;H01M10/0525(2010.01)I;B82Y30/00(2011.01)I;B82Y40/00(2011.01)I | 马捷;王碧军;郑春键;于建;袁徐俊;金波 | 北京同达信恒知识产权代理有限公司; 宁波容百新能源科技股份有限公司 | 北京同达信恒知识产权代理有限公司 | 本申请提供一种三元正极材料及其制备方法、锂离子电池,用以提供一种高强度的三元正极材料,避免在充电‑放电过程中,三元正极材料因晶格收缩、膨胀而出现微裂纹或破碎导致循环性能下降的问题。该三元正极材料的分子通式为:Li1+kNicZdCoeQfMgO2,‑0.03≤k≤1.0,c+d+e+f+g+k=1,0.80≤c≤1.0,0<d≤0.20,0.05≤e≤0.20,0≤f≤0.05,0≤g≤0.05,Z为Al和/或Mn,Q为掺杂元素,Q选自:Zr、Sr、Y、Sb、Mo、Mg、Ti、Ba、Ta、和W中至少一种;M为包覆元素,M选自:B、W、Ta、Nb、Sn、Ba、Mo、和Ce中的至少一种;所述三元正极材料的颗粒抗环境应力微裂纹指数ΔA(P)不大于(1‑2d‑2e)*120%,且不小于(1‑2d‑2e)*30%;其中,S(P)为经过180‑220Mpa的压力P压制后的所述三元正极材料的比表面积,S(P0)为压制前所述三元正极材料的比表面积。
218 | 富锂正极材料及其制备方法、锂离子电池 | CN115881943A | 发明专利 | 实审 | 2022-12-06 | 2023-03-31 | H01M4/525(2010.01)I;H01M4/505(2010.01)I;H01M4/485(2010.01)I;H01M10/0525(2010.01)I;C01G53/00(2006.01)I | 董亮辰;张闻煦;刘瑞;刘永鹏;程肆灵;尹充;郭小花;陈宇;严旭丰;冯道言;李琮熙;王尊志;袁徐俊;刘相烈 | 北京同达信恒知识产权代理有限公司; 宁波容百新能源科技股份有限公司 | 北京同达信恒知识产权代理有限公司 | 本发明提供一种富锂正极材料及其制备方法、锂离子电池,用以通过控制富锂正极材料的晶相结构类型为O2相,以及XRD衍射图谱中特征峰的强度之比,使得富锂正极材料的循环稳定性得以有效提升。该富锂正极材料的分子通式为:LixNiaMnbMcO2‑dM'd,0.87≤x≤1.05,0.75<a+b+c<0.78,0.42≤a/b≤0.67,0≤c≤0.02,0≤d≤0.02,M为Ta、Nb、W、Ti、Fe、Sb、Sn、Ce、Al、Si、Co、Zn、Mg、和K中的至少一种,M'为P、S、和F的一种或多种;其中,所述富锂正极材料的XRD图谱中,主峰为O2相,第一次主峰的强度与第二次主峰的强度之比为1.3‑1.8;所述主峰的衍射角为18.3°‑18.5°,所述第一次主峰的衍射角为44.3°‑44.7°,所述第二次主峰衍射角为36.6°‑37°。
219 | 一种高电压镍锰正极材料及其制备方法 | CN115881914A | 发明专利 | 实审 | 2022-12-06 | 2023-03-31 | H01M4/36(2006.01)I;H01M4/505(2010.01)I;H01M4/62(2006.01)I;H01M10/0525(2010.01)I | 黄涛;陈宇;武斌;张宇;李琮熙;刘瑞;严旭丰;冯道言;郭小花;袁徐俊;王尊志;李建萍;吴道斌 | 北京信远达知识产权代理有限公司; 宁波容百新能源科技股份有限公司 | 北京信远达知识产权代理有限公司 | 本发明提供一种高电压镍锰正极材料及其制备方法,化学式为LiNi0.5‑aMn1.5‑bXcPdO4式I,其中,X为W、Ta、Ru、Mo、Te、Mg、Nb、V、Sr、Zr、Co、Ti、Cu、Cr、Si、Sc、Y、Cu、Zn、Fe、Al、B中的一种或多种;所述高电压镍锰正极材料中,P的掺杂率为30~95%,P掺杂区域体积Vp与未掺P区域体积V0满足式II所示关系本发明中的高电压镍锰正极材料比容量高、倍率性能和循环性能优异,且本发明采用湿法包覆,相比干法掺杂,此方法可将P掺杂率提升至30~95%,显著提升掺杂效果。
220 | 一种正极材料及其制备方法、锂离子电池 | CN115863579A | 发明专利 | 实审 | 2022-12-09 | 2023-03-28 | H01M4/36(2006.01)I;H01M4/58(2010.01)I;H01M4/587(2010.01)I;H01M10/0525(2010.01)I | 彭晓曦;严旭丰;王雪莹;刘毅 | 北京同达信恒知识产权代理有限公司; 宁波容百新能源科技股份有限公司 | 北京同达信恒知识产权代理有限公司 | 本申请提供一种正极材料及其制备方法、锂离子电池,用以提升磷酸锰铁锂正极材料的比容量。该正极材料包括包覆层以及所述包覆层包覆的内层材料;其中,所述内层材料的分子通式为LiuFe1‑x‑aMnxAaPO4,0.8≤u≤1.2,0.5<x<0.99,0<a≤0.01,A为掺杂元素,A选自Ti和/或Mg;所述包覆层包括碳;所述正极材料中碳与所述正极材料的质量比为1.0%‑2.0%;所述正极材料的(020)晶面间距为150‑180nm。
221 | 一种检测正极极片中残碱的方法 | CN115825199A | 发明专利 | 实审 | 2022-08-11 | 2023-03-21 | G01N27/42(2006.01)I;G01N31/16(2006.01)I | 孙伟丽;李琮熙;梁顺超;尹充;孟祥贺;徐康;董岩;熊建辉;夏柳 | 北京知果之信知识产权代理有限公司; 宁波容百新能源科技股份有限公司 | 北京知果之信知识产权代理有限公司 | 本发明公开了一种检测正极极片中残碱的方法,包括以下步骤剪取待检测正极极片,将剪取的正极极片加入NMP中,密封、超声清洗,向超声清洗后的溶液中加入纯水,并通入保护性气体,密封,备用;过滤所得溶液,密封滤液并静置,然后过滤得上清液;移取上清液进行自动电位滴定,并计算残碱量。本发明的有益效果为本发明所述检测正极极片中残碱的方法,可评价正极极片在存储过程中的残碱量的变化,为电化学性能研究提供了参考依据;极片采用NMP预处理,可使活性物质尽可能的脱落与水充分接触,且在前处理过程中增加了氮气保护,为避免在滴定过程中产生沉淀,需将密封后的滤液静置5‑6h后再次过滤后测试或移取上清液测试,进一步保证了结果的准确性。
222 | 水密封装置及反应釜 | CN218609149U | 实用新型 | 有效-授权 | 2022-12-08 | 2023-03-14 | B01F35/00(2022.01)I;B01D53/18(2006.01)I;B01J19/00(2006.01)I;F16J15/40(2006.01)I | 汪全祥;崔岳;马一飞 | 北京同立钧成知识产权代理有限公司; 宁波容百新能源科技股份有限公司 | 北京同立钧成知识产权代理有限公司 | 本申请提供一种水密封装置及反应釜,该水密封装置用于搅拌容器,搅拌容器包括盖体和贯穿盖体的搅拌轴,搅拌轴与盖体之间具有第一转动间隙;水密封装置包括环形储液桶和水封动环体;环形储液桶包括供搅拌轴穿过的内环体和环绕内环体的外环体,内环体和外环体之间形成储液空间,储液空间内存储有液体;水封动环体与搅拌轴伸出内环体的部分密封连接,水封动环体背离其与搅拌轴密封连接的一端伸入储液空间内的液体中,搅拌轴与内环体、水封动环体之间,以及内环体与水封动环体之间形成与储液空间内液体连通的密封通道。该水密封装置能够有效防止搅拌容器内的气体自搅拌轴与盖体之间的第一转动间隙逸出到环境中。
223 | 镍锰酸锂正极材料及其制备方法 | CN115763778A | 发明专利 | 实审 | 2022-10-28 | 2023-03-07 | H01M4/505(2010.01)I;H01M4/525(2010.01)I;H01M10/0525(2010.01)I;C01G53/00(2006.01)I | 武斌;陈宇;黄涛;张宇;李琮熙;刘瑞;严旭丰;袁徐俊;王尊志;冯道言;李建萍;吴道斌 | 北京信远达知识产权代理有限公司; 宁波容百新能源科技股份有限公司 | 北京信远达知识产权代理有限公司 | 本发明涉及锂离子电池技术领域,具体涉及镍锰酸锂正极材料及其制备方法,本发明的镍锰酸锂正极材料包括类十四面体结构。与现有技术相比,本发明提供的类十四面体形貌的镍锰酸锂可以减少应力集中效应,提高材料机械强度,减少电池制备过程中镍锰酸锂不必要的物理破坏,因此具有倍率性能好、机械强度高和循环性能好的特点。
224 | 一种复合掺杂的高镍大单晶三元层状氧化物正极材料及其制备方法和应用 | CN115763749A | 发明专利 | 实审 | 2022-11-25 | 2023-03-07 | H01M4/36(2006.01)I;H01M4/505(2010.01)I;H01M4/525(2010.01)I;H01M4/62(2006.01)I;H01M10/0525(2010.01)I;H01M10/0562(2010.01)I | 肖旋;冯道言;叶超;蒋苗;殷裕鑫;赵晨 | 北京信远达知识产权代理有限公司; 宁波容百新能源科技股份有限公司 | 北京信远达知识产权代理有限公司 | 本发明提供了一种复合掺杂的高镍大单晶三元层状氧化物正极材料,包括基材;设置在所述基材表面的包覆层;所述基材中含有体相助熔剂和晶格稳定剂的镍钴锰酸锂;所述包覆层中含有表面掺杂剂。本发明提供的方法只进行一次烧结形成较大的单晶,相比常规降低烧结成本和粉碎成本,无水洗污染;多种掺杂剂引发的协同作用使颗粒长大且晶体内部和表面稳定,在固态电池中容量和倍率均得到改善。
225 | 一种改性富锂正极材料及其制备方法 | CN115763753A | 发明专利 | 实审 | 2022-11-29 | 2023-03-07 | H01M4/36(2006.01)I;H01M4/485(2010.01)I;H01M4/62(2006.01)I;H01M4/505(2010.01)I;H01M4/525(2010.01)I;H01M4/04(2010.01)I;H01M4/131(2006.01)I;H01M4/1391(2010.01)I | 张闻煦;董亮辰;刘永鹏;程肆灵;王雪莹;陈宇;严旭丰;刘瑞;尹充;郭小花;李琮熙;王尊志;袁徐俊;金波;刘相烈 | 北京同立钧成知识产权代理有限公司; 宁波容百新能源科技股份有限公司 | 北京同立钧成知识产权代理有限公司 | 本发明提供一种改性富锂正极材料及其制备方法。本发明的改性富锂正极材料包括富锂正极本体及其外层的双层包覆结构,其中,双层包覆结构的最外层为快离子导体层,次外层为活性类尖晶石层;其中活性类尖晶石层具有锂空位且所述锂空位占所述改性富锂正极材料的锂离子总量的1mol%~10mol%。位于改性富锂正极材料最外层的快离子导体层可以抑制界面副反应,降低界面阻抗,提高界面稳定性,同时促进锂离子的扩散,提升倍率性能;位于改性富锂正极材料次外层的活性类尖晶石层由于具有一定含量的锂空位,因此,可以提升库伦效率和放电容量,同时抑制释氧和过渡金属离子的迁移,达到稳定结构,提升循环性能的效果。
226 | 钠正极前驱体材料及其制备方法和应用 | CN115732674A | 发明专利 | 实审 | 2022-11-25 | 2023-03-03 | H01M4/505(2010.01)I;H01M4/525(2006.01)I;H01M4/485(2010.01)I;H01M4/36(2010.01)I;H01M4/131(2006.01)I;H01M10/054(2006.01)I;C01G53/00(2010.01)I;C01G3/02(2010.01)I | 陈明峰;刘鑫;刘瑞;袁旭婷;吕昌晓;李思卿;王尊志;马树灯 | 北京同立钧成知识产权代理有限公司; 宁波容百新能源科技股份有限公司 | 北京同立钧成知识产权代理有限公司 | 本发明提供一种钠正极前驱体材料及其制备方法和应用,所述钠正极前驱体材料包括第一内核、以及存在于所述第一内核表面的第一壳层;所述第一内核包括NiyMnxFex(OH)a1,0.1≤y≤0.8,0.1≤x≤0.45,a1满足所述NiyMnxFex(OH)a1的正负化合价代数和为0,所述第一壳层包括Cu(OH)2,所述NiyMnxFex(OH)a1与所述Cu(OH)2的摩尔比为1(0.02~0.15)。本发明能够兼顾提高钠离子电池的容量和稳定性、循环性等性能。
227 | 一种正极材料及其制备方法和应用 | CN115714174A | 发明专利 | 实审 | 2022-11-30 | 2023-02-24 | H01M4/36(2006.01)I;H01M4/485(2010.01)I;H01M4/505(2010.01)I;H01M4/525(2010.01)I;H01M4/62(2006.01)I;H01M10/0525(2010.01)I;H01M4/131(2010.01)I | 岳旭佳;武增雪;孙伟丽;李琮熙;张中光;王裕生 | 北京同立钧成知识产权代理有限公司; 宁波容百新能源科技股份有限公司 | 北京同立钧成知识产权代理有限公司 | 本发明提供一种正极材料及其制备方法和应用。本发明的正极材料包括内核以及包覆于所述内核表面的包覆层;所述内核包括至少含有两种掺杂金属的高镍三元材料;所述包覆层包括三价或四价的金属硼化物,和/或,三价或四价的金属氟化物。本发明的正极材料具有结构稳定性好、热安全性能高的优势。
228 | 一种原位碳包覆的高倍率大尺寸普鲁士蓝类钠离子正极材料及其制备方法 | CN111244448B | 发明授权 | 有效-授权 | 2020-01-22 | 2023-02-17 | H01M4/58(2010.01)I;H01M4/62(2006.01)I;H01M10/054(2010.01)I;H01M10/04(2006.01)I | 程博;刘瑞;田光磊;刘相烈 | 余姚德盛专利代理事务所(普通合伙); 宁波容百新能源科技股份有限公司 | 余姚德盛专利代理事务所(普通合伙) | 本发明公开了一种原位碳包覆的高倍率大尺寸普鲁士蓝类钠离子正极材料及其制备方法,所述制备方法包括如下步骤(1)将可溶性过渡金属氰基配合物、可溶性钠盐溶解在水中,制成溶液A;将溶液A置于反应釜,保温;(2)将可溶性过渡金属盐溶解在水中,配置成溶液B,在搅拌状态下将溶液B滴加到溶液A中,滴加完毕后保温,得悬浊液;(3)将(2)中悬浊液加入到高压水热釜中,并加入碳化剂前驱体,保温,搅拌,得物料;(4)将(3)降温冷却后的物料取出,洗涤、干燥后得到原位碳包覆的高倍率大尺寸普鲁士蓝类钠离子正极材料。本发明促进了普鲁士蓝类正极材料的晶体长大,还有效的改善了普鲁士蓝类正极材料导电性差、倍率性能低等问题。
229 | 一种含锂金属氧化物前驱体、其制备方法及锂电池正极材料 | CN115676917A | 发明专利 | 实审 | 2022-11-16 | 2023-02-03 | C01G53/00(2006.01)I;H01M10/0525(2010.01)I;H01M4/525(2010.01)I | 张涛;刘刚;于建;罗明明 | 北京信远达知识产权代理有限公司; 宁波容百新能源科技股份有限公司 | 北京信远达知识产权代理有限公司 | 本发明提供一种含锂金属氧化物前驱体及其制备方法,具有式I所示化学式,HnLixNiyCozMnmO2式I;所述含锂金属氧化物前驱体的形貌为一次颗粒堆积成的二次颗粒,一次颗粒的D50为1~300nm,二次颗粒的物D50介于1~30μm之间。本发明还提供一种含锂金属氧化物前驱体制备方法,在液相中以盐溶液为原料,通过共沉淀—氧化—离子交换,在液相中直接合成出微米级或者纳米级的、具有镍酸锂初步衍射峰结构的中间相,再经高温热处理得到正极材料。本发明能够更均匀地将锂嵌入,避免后续高温嵌锂的一系列问题,有利于降低后续烧结过程的能耗,并且提高最终正极材料的电化学性能。本发明还提供了一种电池正极材料。
230 | 锂金属扣式电池及其组装方法 | CN115642311A | 发明专利 | 实审 | 2022-10-27 | 2023-01-24 | H01M10/058(2010.01)I;H01M10/052(2010.01)I;H01M50/109(2021.01)I;H01M50/474(2021.01)I;H01M50/477(2021.01)I;H01M50/483(2021.01)I;H01M50/491(2021.01)I;H01M10/04(2006.01)I;H01M50/586(2021.01)I;H01M50/59(2021.01)I;H01M50/30(2021.01)I | 时开元;邵蓉蓉;熊建辉;张曼丽 | 北京同达信恒知识产权代理有限公司; 宁波容百新能源科技股份有限公司 | 北京同达信恒知识产权代理有限公司 | 本申请涉及电池技术领域,公开了一种锂金属扣式电池及其组装方法。锂金属扣式电池包括壳体和电池组件;壳体包括正极壳和负极壳,负极壳盖合于正极壳,且负极壳和正极壳配合形成封闭的容置空间;电池组件位于容置空间内,电池组件包括正极极片、隔膜、金属锂片、泡沫镍以及波浪形弹片,正极极片、隔膜、金属锂片、泡沫镍以及波浪形弹片沿正极壳至负极壳的方向依次叠置,且正极极片与正极壳抵接,波浪形弹片与负极壳抵接。本申请公开的锂金属扣式电池,可提升电池的良品率。
231 | 一种进料管出料口尺寸可调的反应釜 | CN218307913U | 实用新型 | 有效-授权 | 2022-08-05 | 2023-01-17 | B01J19/18(2006.01)I;B01J4/00(2006.01)I;B01J4/02(2006.01)I | 罗明明;刘刚;梁亮亮;焦凯龙 | 北京同达信恒知识产权代理有限公司; 宁波容百新能源科技股份有限公司 | 北京同达信恒知识产权代理有限公司 | 本实用新型涉及反应釜技术领域,尤其涉及一种进料管出料口尺寸可调的反应釜,包括反应釜本体以及与所述反应釜本体连通的第一进料管和第二进料管,所述第一进料管套设于所述第二进料管外部,所述第一进料管、所述第二进料管分别且对应设有第一出料口、第二出料口,第一出料口、第二出料口位于所述反应釜本体内部,且第一进料管和第二进料管可相对转动,以调节所述第一出料口与所述第二出料口之间的重叠区域,在上述结构中,本申请仅需要转动第一进料管,即可改变本申请中进料管料液出口大小,且第二出料口与第一出料口之间所对应的重叠区域面积能够灵活改变,改变料液出口大小的过程简单有效,节约了人力和时间成本。
232 | 一种前驱体制备装置 | CN218307914U | 实用新型 | 有效-授权 | 2022-08-02 | 2023-01-17 | B01J19/18(2006.01)I;B01J19/00(2006.01)I;B01J4/00(2006.01)I;H01M4/525(2010.01)I;H01M4/505(2010.01)I | 刘刚;吴静;焦凯龙;梁亮亮;罗明明 | 北京同达信恒知识产权代理有限公司; 宁波容百新能源科技股份有限公司 | 北京同达信恒知识产权代理有限公司 | 本实用新型涉及锂离子电池技术领域,公开了一种前驱体制备装置,该前驱体制备装置包括反应釜、金属盐进料管、第一进碱管和第二进碱管,反应釜中设置有搅拌件,金属盐进料管、第一进碱管和第二进碱管的出液口均位于反应釜中,且金属盐进料管和第一进碱管的出液口均靠近搅拌件的搅拌端,第一进碱管的出液口与金属盐进料管出液口之间的距离小于第二进碱管的出液口与金属盐进料管出液口之间的距离;前驱体制备装置还包括浓密机,浓密机的物料入口与反应釜的溢流口连通,浓密机的物料出口与第二进碱管连通。该前驱体制备装置采用间歇法制备镍钴锰三元材料的前驱体时,生长阶段中,容易生成细粉的问题。
233 | 反应釜 | CN218307922U | 实用新型 | 有效-授权 | 2022-08-18 | 2023-01-17 | B01J19/18(2006.01)I;B01J19/00(2006.01)I | 罗明明;刘刚;梁亮亮;焦凯龙;张涛;李婷婷 | 北京同达信恒知识产权代理有限公司; 宁波容百新能源科技股份有限公司 | 北京同达信恒知识产权代理有限公司 | 本实用新型涉及反应釜技术领域,尤指一种反应釜。反应釜包括釜体、搅拌组件、料进管、碱进管、氨进管和氮进管;釜体内具有反应腔,搅拌组件可以包括转轴、第一搅拌件和第二搅拌件,转轴的一端穿过反应腔的顶端,转轴的另一端向转轴的底端延伸,即转轴沿反应腔的顶端向反应腔的底端延伸,沿转轴的延伸方向,第一搅拌件和第二搅拌件间隔设置在转轴上;料进管、氨进管、碱进管和氮进管依次分布与转轴的周向,且料进管、氨进管、碱进管和氮进管的延伸方向与转轴的延伸方向相同,碱进管和料进管沿转轴的轴线相对设置,且碱进管的出口靠近第一搅拌件、料进管的出口靠近第二搅拌件。本申请中的反应釜可以提高物料的分散性和均匀性,且安全性较高。
234 | 一种用于制备三元前驱体的反应釜 | CN218307923U | 实用新型 | 有效-授权 | 2022-08-18 | 2023-01-17 | B01J19/18(2006.01)I;B01J19/00(2006.01)I;B01J4/00(2006.01)I | 罗明明;刘刚;梁亮亮;焦凯龙 | 北京同达信恒知识产权代理有限公司; 宁波容百新能源科技股份有限公司 | 北京同达信恒知识产权代理有限公司 | 本实用新型涉及化工设备技术领域,公开了一种用于制备三元前驱体的反应釜,该反应釜包括反应釜本体以及固设于反应釜本体上的进料管和进气管,进料管和进气管均伸入反应釜本体的内腔中,且进气管临近进料管;进气管上沿其自身的延伸方向间隔设置有多个出气孔,进料管上沿其自身的延伸方向间隔设置有多个出料孔,每个出料孔至少对应一个出气孔,且各出气孔分别朝向对应的出料孔。该用于制备三元前驱体的反应釜改善了进料管出料口处凝结物料的问题。
235 | 一种磁芯及除铁机 | CN218308495U | 实用新型 | 有效-授权 | 2022-09-14 | 2023-01-17 | B03C1/02(2006.01)I | 于建;孙辉;袁徐俊;黄晓笑;蔡力伟 | 北京同达信恒知识产权代理有限公司; 宁波容百新能源科技股份有限公司 | 北京同达信恒知识产权代理有限公司 | 本实用新型涉及物料除铁技术领域,公开一种磁芯及除铁机,磁芯包括沿轴向设置的多个磁片,每个所述磁片包括第一边框以及位于所述第一边框中部的格栅;每个所述第一边框轴向上的两侧设有第一凸起和/或第一凹槽,每相邻的两个所述磁片通过第一凸起和第一凹槽相互配合,以实现相邻的磁片相对固定。在上述磁芯中,每相邻的两个磁片通过第一凸起和第一凹槽相互配合,相邻的磁片在横向上被锁定,相邻磁片在组装时能够相互对应,避免相邻磁片之间的格栅错位,并且可以避免磁芯在运转过程中因振动导致磁片之间发生错位,造成的物料通过速率过低。
236 | 一种电芯及电池 | CN218333913U | 实用新型 | 有效-授权 | 2022-09-14 | 2023-01-17 | H01M10/0583(2010.01)I | 蔡力伟;于建;孙辉;黄晓笑;袁徐俊 | 北京同达信恒知识产权代理有限公司; 宁波容百新能源科技股份有限公司 | 北京同达信恒知识产权代理有限公司 | 本实用新型涉及电能存储技术领域,公开一种电芯及电池,电芯包括隔膜、卷芯结构和层叠极片结构,卷芯结构的至少一侧设置上述层叠极片结构;其中,卷芯结构包括第一正极片和第一负极片,且第一正极片和第一负极片层叠后卷绕成型;层叠极片结构包括多层依次交替间隔设置的第二正极片和第二负极片;隔膜由内至外依次卷绕成型,并依次经过每相邻的第一正极片和第一负极片之间,以及,每相邻的第二正极片和第二负极片之间。通过在卷芯结构的至少一侧设置层叠极片结构,可以保证在电池使用过程中增加对卷芯结构的受力,减少由于正负极片膨胀引起相邻正负极片之间距离加大的情况,从而,提高电池的使用性能。
237 | 一种正极材料及其制备方法、锂离子电池 | CN115602829A | 发明专利 | 实审 | 2022-10-09 | 2023-01-13 | H01M4/525(2010.01)I;H01M4/505(2010.01)I;H01M4/485(2010.01)I;H01M10/0525(2010.01)I | 罗雨林;董沛沛;林哲琪;黄晓笑;于建 | 北京同达信恒知识产权代理有限公司; 宁波容百新能源科技股份有限公司 | 北京同达信恒知识产权代理有限公司 | 本申请实施例提供一种正极材料及其制备方法、锂离子电池,用以在不影响正极材料克容量的前提下,提升正极材料的稳定性。该正极材料的分子式为LinNixCoeMnyAlmM1‑x‑y‑e‑mO2,所述正极材料表面的Ni2+含量小于(y/x+0.3);其中,所述正极材料表面的Ni2+含量通过X射线光电子能谱仪测得,M为掺杂元素和包覆元素,所述掺杂元素和所述包覆元素各自独立地选自H、Zr、Sr、Mo、Ba、W、B、Ti、N、K、Na、Mg、Li、C、F、Si、Ca、Cu、La、和P中的至少一种;1<n<1.1,0.6≤x<1,0<e≤0.4,0≤y≤0.4,0≤m≤0.4,0<1‑x‑y‑e‑m≤0.05;且y和m不同时为0。
238 | 一种正极材料及其制备方法、钠离子电池 | CN115602813A | 发明专利 | 实审 | 2022-10-19 | 2023-01-13 | H01M4/36(2006.01)I;H01M4/485(2010.01)I;H01M4/505(2010.01)I;H01M4/525(2010.01)I;H01M4/62(2006.01)I;H01M10/054(2010.01)I | 李思卿;吕昌晓;袁旭婷;马树灯;王尊志;刘瑞;陈明峰 | 北京同达信恒知识产权代理有限公司; 宁波容百新能源科技股份有限公司 | 北京同达信恒知识产权代理有限公司 | 本申请提供了一种正极材料及其制备方法、钠离子电池,使得正极材料具备空气稳定性的同时,克容量也得以提升。该正极材料包括内层材料和包覆所述内层材料的包覆层;所述内层材料的分子通式为NamNiuFevMnwO2,所述包覆层为NanMn2‑n‑x‑yRuxSnyO2;其中,0.7<m≤1,0.11≤u≤0.44,0.11≤w≤0.44,0.11≤v≤0.66,u+v+w=1,1.10≤n≤1.20,x≥0,y≥0,0.05≤x+y≤0.2。
239 | 一种高性能低成本三元正极材料及其制备方法和应用 | CN115602830A | 发明专利 | 实审 | 2022-11-04 | 2023-01-13 | H01M4/525(2010.01)I;H01M4/62(2006.01)I;C01G53/00(2006.01)I | 孙国征;于建;袁徐俊;王尊志;戚洪亮;杨文涛 | 北京信远达知识产权代理有限公司; 宁波容百新能源科技股份有限公司 | 北京信远达知识产权代理有限公司 | 本发明提供了一种高性能低成本三元正极材料,成分通式为LizNixCoyA1‑x‑yO2式I;式I中,0.6≤x≤1,0≤y<0.4,0.96≤z≤1.10;A选自Mn、Al、Ta、Ti、Nb、Ge、Y、Nb、W、Zr、B、Ce、Ca、Sr、Mo中的至少一种元素。本发明通过对水料比、水洗时间、水洗温度等进行精准控制,控制三元材料水洗烘干后的BET,同时限制水洗烘干后的比表面积和成品的比表面积比值在1~5,得到循环、产气等综合性能优异的三元材料,制备方法简单,可以有效提高三元材料的综合竞争力。
240 | 一种低内阻的高镍多元正极材料、其制备方法及锂离子电池 | CN115579466A | 发明专利 | 实审 | 2022-09-09 | 2023-01-06 | H01M4/36(2006.01)I;H01M4/525(2010.01)I;H01M4/505(2010.01)I;H01M4/485(2010.01)I;H01M4/62(2006.01)I;H01M4/04(2006.01)I;H01M10/0525(2010.01)I;C01G53/00(2006.01)I | 叶射稳;王碧军;于建 | 北京信远达知识产权代理有限公司; 宁波容百新能源科技股份有限公司 | 北京信远达知识产权代理有限公司 | 本发明提供了一种低内阻的高镍多元正极材料,包括多个由一次颗粒聚集形成的二次颗粒,所述一次颗粒具有式I所示化学式:LiaNi1‑x‑y‑zCoxMyAzO2+e式I;式I中,0≤x≤0.35、0≤y≤0.35、0≤z≤0.10、0.95
241 | 一种高镍三元正极材料及其制备方法和应用 | CN115536077A | 发明专利 | 实审 | 2022-09-02 | 2022-12-30 | C01G53/00(2006.01)I;H01M4/525(2010.01)I;H01M10/052(2010.01)I | 孙国征;于建;王尊志;戚洪亮;孟祥鹤;罗帅;杨文涛 | 北京信远达知识产权代理有限公司; 宁波容百新能源科技股份有限公司 | 北京信远达知识产权代理有限公司 | 本发明提供了一种高镍三元正极材料,成分通式为LizNixCoyA1‑x‑yO2式I;式I中,x为0.6~1,y为0~0.4,z为0.9~1.1;A选自Mn、Al、Ta、Ti、Nb、Ge、Y、Nb、W、Zr、B、Ce、Ca、Sr中的至少一种;所述高镍三元正极材料的平均颗粒强度≥150MPa。本发明提供的高镍三元正极材料的制备方法经过弱化水洗等操作后,使表面的残碱洗去的同时保证内部的锂减少脱出,对于三元材料晶体结构破坏小,得到的晶体结构完整,颗粒耐压性能较优兼备化学稳定性、热稳定性良好,使得正极材料的循环、DCR和产气性能得到明显的改善。本发明还提供了一种高镍三元正极材料的制备方法和应用。
242 | 一种自支撑极片的制备方法和干法电极极片 | CN115548243A | 发明专利 | 实审 | 2022-09-02 | 2022-12-30 | H01M4/04(2006.01)I;H01M4/13(2010.01)I | 周达;冯道言;刘继康;蒋苗;殷裕鑫;张攀;严旭丰;刘瑞;李琮熙;孙辉;刘相烈 | 北京信远达知识产权代理有限公司; 宁波容百新能源科技股份有限公司 | 北京信远达知识产权代理有限公司 | 本发明提供了一种自支撑极片的制备方法,其首先将电极活性物质、导电剂、固态添加剂和粘结剂混合,得到混合物,再将所述混合物纤维化、成型,即得到自支撑极片。本申请还提供了一种干法电极极片。本申请提供的干法电极极片由于莰烯的引入,极片变得更加柔软,开裂现象得到了抑制,且倍率性能提升显著。
243 | 一种正极材料 | CN115548328A | 发明专利 | 实审 | 2022-10-08 | 2022-12-30 | H01M4/485(2010.01)I;H01M4/131(2010.01)I;H01M10/0525(2010.01)I;H01M4/36(2006.01)I;H01M4/525(2010.01)I;H01M4/505(2010.01)I | 于建;袁徐俊;孙辉;黄晓笑;蔡力伟 | 北京知果之信知识产权代理有限公司; 宁波容百新能源科技股份有限公司 | 北京知果之信知识产权代理有限公司 | 本发明公开了一种正极材料,所述正极材料包括若干二次颗粒,所述二次颗粒由一次颗粒组成,组成正极材料的单个二次颗粒的最大沟槽深度为d,组成正极材料的单个二次颗粒的球形直径为D,组成正极材料的单个二次颗粒的平均沟槽深度为m,单个二次颗粒的最大沟槽深度d和单个二次颗粒的球形直径D满足0.001≤d/D≤0.08;单个二次颗粒的平均沟槽深度m与单个二次颗粒的球形直径D满足0.001≤m/D≤0.05。本发明的有益效果为本发明所述正极材料所含一次颗粒排列均匀,且由一次颗粒围成的二次颗粒沟槽的深度较浅,使所述正极材料具有较强的耐压性能,进而增强了电池的循环性能,减少了副反应的发生,保证了正极材料的稳定性,增大了电池使用的安全性。
244 | 一种锂金属氧化物前驱体及其制备方法和应用 | CN115536078A | 发明专利 | 实审 | 2022-10-10 | 2022-12-30 | C01G53/00(2006.01)I;H01M4/36(2006.01)I;H01M4/505(2010.01)I;H01M4/525(2010.01)I;H01M10/052(2010.01)I | 张涛;刘刚;于建;韩强 | 北京同立钧成知识产权代理有限公司; 宁波容百新能源科技股份有限公司 | 北京同立钧成知识产权代理有限公司 | 本发明提供一种锂金属氧化物前驱体及其制备方法和应用,锂金属氧化物前驱体为具有球型或类球形形貌的二次颗粒;在X射线衍射下,所述锂金属氧化物前驱体至少包含2θ为18.3‑19.5°且峰强度不低于2700的003峰;或者,在X射线衍射下,所述锂金属氧化物前驱体包含2θ为18.7‑19.1°且峰强度不低于2500的111峰、2θ为36.0‑37.0°且峰强度不低于600的311峰以及2θ为44.0‑44.5°且峰强度不低于700的400峰。该锂金属氧化物前躯体的预嵌锂特性以及完整的球型或类球形颗粒形貌有助于得到改善锂离子电池循环性能和倍率性能的正极活性材料。
245 | 一种正极材料及其制备方法、锂离子电池 | CN115548307A | 发明专利 | 实审 | 2022-10-12 | 2022-12-30 | H01M4/36(2006.01)I;H01M4/58(2010.01)I;H01M10/0525(2010.01)I;C01B32/914(2017.01)I;C01B25/45(2006.01)I;C01B32/05(2017.01)I | 刘毅;王雪莹;彭晓曦 | 北京同达信恒知识产权代理有限公司; 宁波容百新能源科技股份有限公司 | 北京同达信恒知识产权代理有限公司 | 针对现有技术中缺乏一种能量密度和离子导电率俱佳的正极材料的问题,本申请实施例提供一种正极材料及其制备方法、锂离子电池,用以提升磷酸锰铁锂正极材料的离子导电率,从而使该正极材料的容量得以提升。该正极材料包括内层材料和包覆所述内层材料的包覆层,所述内层材料为LiFexMn1‑xPO4,所述包覆层包括Nb2C MXene和碳;其中,0<x≤0.5。
246 | 一种高容量高镍三元正极材料及其制备方法 | CN115548333A | 发明专利 | 实审 | 2022-10-24 | 2022-12-30 | H01M4/525(2010.01)I;H01M10/0525(2010.01)I;C01G53/00(2006.01)I | 叶射稳;王碧军;黄晓笑;于建 | 北京信远达知识产权代理有限公司; 宁波容百新能源科技股份有限公司 | 北京信远达知识产权代理有限公司 | 本发明提供了一种高容量高镍三元正极材料。与现有技术相比,本发明采用大离子半径元素形成表面掺杂离子化合物可隔绝高镍多元正极与水的接触,抑制了Li+/H+交换反应的发生,减少高镍多元材料在水洗过程中的锂脱出,较少的尖晶石氧化镍或岩盐相氧化镍生成,利于后续二次烧结构建浓度梯度层状材料过程中Li的浓度均一化;同时在正极材料表面构建富钴包覆层,该包覆层可以有效解决高镍材料因表面Ni3+不稳定带来的循环性能差、产气恶化和残碱高的一系列问题;大离子半径元素掺杂与富钴包覆层共同作用解决了高镍多元正极材料因Ni3+不稳定带来一系列的问题,改善了材料的界面特性,提升了电化学性能。
247 | 一种复合前驱体及其制备方法、正极材料及其制备方法 | CN115520912A | 发明专利 | 有效-授权 | 2022-10-26 | 2022-12-27 | C01G53/00(2006.01)I;H01M4/36(2006.01)I;H01M4/485(2010.01)I;H01M4/525(2010.01)I;H01M10/0525(2010.01)I | 李冰冰;屈振昊;刘志远;董沛沛;于建 | 北京同达信恒知识产权代理有限公司; 宁波容百新能源科技股份有限公司 | 北京同达信恒知识产权代理有限公司 | 本申请涉及电池技术领域,特别涉及一种复合前驱体及其制备方法、正极材料及其制备方法。该复合前驱体的通式为Li(NixCoyMn1‑x‑y)(M/R)O2,其中,0.8≤x≤0.98;0.00≤y≤0.20,M包括Zr、Cr和Zn中的至少一种,R包括F、Al、La和Ru中的至少一种;复合前驱体包括内核和设于内核表面的非连续性的颗粒层,颗粒层中含有R,内核中含有M和R。应用该复合前驱体制备的正极材料的结构稳定性、循环性能、倍率性能和安全性均得到提升。
248 | 三元正极材料的制备方法、三元正极材料及锂离子电池 | CN115498153A | 发明专利 | 实审 | 2022-09-20 | 2022-12-20 | H01M4/36(2006.01)I;H01M4/525(2010.01)I;H01M10/0525(2010.01)I | 潘昊利;马娇;于建;戚洪亮;林哲琪;郭乾坤;丁雷;何建廷;王尊志;袁徐俊 | 北京同达信恒知识产权代理有限公司; 宁波容百新能源科技股份有限公司 | 北京同达信恒知识产权代理有限公司 | 本申请公开了一种三元正极材料的制备方法、三元正极材料及锂离子电池,用以避免现有技术中分别制备单晶材料和多晶材料后再掺混制备复杂的问题,以制备高能量密度正极材料。该方法包括对多晶三元前驱体和锂源的混合物进行第一烧结处理、及第二烧结处理;在第一烧结处理过程中加入第一掺杂剂,和/或,第二烧结处理的过程中加入第二掺杂剂;对第二烧结处理产物进行水洗,利用干燥设备使含水氧化物经干燥设备翻动和/或震动后破碎,得到干燥氧化物包括单晶氧化物和多晶氧化物;对干燥氧化物和包覆剂的混合物进行第三烧结处理。该方法可有效提升高能量密度三元正极材料的制备效率及压实密度,并解决掺混引起的充电‑放电时锂脱嵌效率不一的问题。
249 | 一种具有包覆层的正极材料及其制备方法和钠离子电池 | CN115472796A | 发明专利 | 实审 | 2022-09-16 | 2022-12-13 | H01M4/36(2006.01)I;H01M4/485(2010.01)I;H01M4/505(2010.01)I;H01M4/525(2010.01)I;H01M4/62(2006.01)I;H01M10/054(2010.01)I | 陈明峰;刘鑫;袁旭婷;刘瑞;王尊志;马树灯;李思卿 | 北京同达信恒知识产权代理有限公司; 宁波容百新能源科技股份有限公司 | 北京同达信恒知识产权代理有限公司 | 本申请提供了一种具有包覆层的正极材料及其制备方法和钠离子电池,用以解决现有技术中钠离子正极材料表面含碱量高的问题,使得钠离子正极电池产气性能得以提升。该正极材料包括:正极材料的内层材料的分子式为:NaeNixFeyM1‑x‑yO2,包覆层为Na3‑2pPS4‑p和/或Na3‑qPS4‑qHq;M为第一掺杂元素,M选自:Cu、Mn、Al、Mg、Zn、Sn、Ti、Zr、Sr、Sb、Nb、Mo、Y和W中的至少一种;H为第二掺杂元素,H选自:F、Cl和Br中的至少一种;e,x,y,p,q各自选自:0.8≤e≤1.1,0.2<x≤0.96,0≤y<0.2,0≤1‑x‑y≤0.04,0<p≤0.1,0<q≤0.1。
250 | 一种正极活性材料及其制备方法、应用 | CN115472841A | 发明专利 | 实审 | 2022-10-10 | 2022-12-13 | H01M4/62(2006.01)I;H01M4/525(2010.01)I;H01M4/485(2010.01)I;H01M4/505(2010.01)I;H01M10/0525(2010.01)I | 郭乾坤;马娇;于建;戚洪亮;林哲琪;潘昊利;丁雷;何建廷;王尊志;袁徐俊 | 北京同立钧成知识产权代理有限公司; 宁波容百新能源科技股份有限公司 | 北京同立钧成知识产权代理有限公司 | 本发明提供一种正极活性材料及其制备方法、应用。本发明的正极活性材料由包括基体颗粒和覆盖所述基体颗粒至少部分表面和/或孔隙的硼化物包覆层构成;其中,所述基体颗粒具有式1所示的结构;LiNixCoyM1‑x‑yO2式1,式1中,0.6<x≤0.96,0≤y<0.2;M为Mn、Mg、Al、Ti、Nb、Zr、Y、Sb、Sr、Ta、Si、Mo、Sn或W中的至少一种;硼化物包覆层包括硼化锆和/或硼化钛,该正极活性材料特殊的组成有助于提升电池的循环性能,降低电池的DCR。
251 | 一种正极活性材料前驱体的制备方法及应用 | CN115448379A | 发明专利 | 实审 | 2022-08-31 | 2022-12-09 | C01G53/00(2006.01)I;H01M4/485(2010.01)I | 张涛;刘刚;于建;郭小花;陈俊伟 | 北京同立钧成知识产权代理有限公司; 宁波容百新能源科技股份有限公司 | 北京同立钧成知识产权代理有限公司 | 本发明提供一种正极活性材料前驱体的制备方法及应用。本发明的正极活性材料前驱体的制备方法,包括:使氢氧化锂、混合盐体系以及络合剂进行共沉淀反应得到所述正极活性材料前驱体;所述混合盐体系至少包括镍源;所述混合盐体系还包括钴源、铝源和锰源中的至少一种。该方法以氢氧化锂作为沉淀剂,并且在共沉淀反应的过程中添加络合剂,能够制备一种正极活性材料前驱体,使用该正极活性材料前驱体能够制备出电化学性能优异的正极活性材料,并且该制备方法不会引入其他的杂质离子,不需要综合考虑杂质离子的脱除,生产成本低。
252 | 一种确定高镍三元正极材料热安全性的方法 | CN115458736A | 发明专利 | 实审 | 2022-09-22 | 2022-12-09 | H01M4/485(2010.01)I;H01M4/505(2010.01)I;H01M4/525(2010.01)I;H01M10/0525(2010.01)I;C01G53/00(2006.01)I | 王碧武;黄晓笑;于建;孙辉;叶余凯;林哲琪 | 北京同达信恒知识产权代理有限公司; 宁波容百新能源科技股份有限公司 | 北京同达信恒知识产权代理有限公司 | 本申请公开了一种确定高镍三元正极材料热安全性的方法,用以对高镍三元正极材料的热安全性进行预判,从而提升确定高镍三元正极材料性能的效率。该方法包括:获取高镍三元正极材料的剖面;其中,所述高镍三元正极材料为一次颗粒构成的二次颗粒;确定任一穿过所述剖面的中心的线段上所述一次颗粒的数量参数β,和/或,所述剖面上所述一次颗粒的边数参数α;其中,所述线段的端点位于所述剖面边缘,所述β通过下式得到:β=N/L,N为所述线段上所述一次颗粒的数量,L为所述线段的长度,所述α通过下式得到:α=M/S,M为所述剖面上所有所述一次颗粒的边数之和,S为所述剖面的面积;根据β和/或α确定所述高镍三元正极材料的热安全性。
253 | 一种具有包覆层的三元正极材料及其制备方法 | CN115440952A | 发明专利 | 实审 | 2022-08-23 | 2022-12-06 | H01M4/36(2006.01)I;H01M4/505(2010.01)I;H01M4/525(2010.01)I;H01M10/0525(2010.01)I | 孙国征;于建;王尊志;戚洪亮;罗帅;杨文涛 | 北京同达信恒知识产权代理有限公司; 宁波容百新能源科技股份有限公司 | 北京同达信恒知识产权代理有限公司 | 本申请公开了一种具有包覆层的三元正极材料及其制备方法,用以提升三元正极材料的稳定性。该三元正极材料基体的分子式为LipNixCoyMnzAlkN1‑x‑y‑z‑kO2,所述包覆层包括LiBO2,Li2B4O7;其中,N为Cr、V、Nb、P、Ta、Zr、Ti、Mo、和W中的一种或多种;p,x,y,z,k各自独立地满足p≥1,0.6≤x<1,0≤y<0.4,0<z<0.4,0<k<0.4,0<1‑x‑y‑z‑k<0.1;且z与k不同时为0。
254 | 一种锂循环系统及正极材料前驱体的制备方法 | CN115432722A | 发明专利 | 实审 | 2022-08-31 | 2022-12-06 | C01D15/02(2006.01)I | 张涛;刘刚;于建 | 北京同立钧成知识产权代理有限公司; 宁波容百新能源科技股份有限公司 | 北京同立钧成知识产权代理有限公司 | 本发明提供一种锂循环系统及正极材料前驱体的制备方法。本发明的锂循环系统,包括前驱体制备单元、过渡金属脱除单元以及吸附单元;前驱体制备单元的出口和/或含锂废液储存单元的出口与所述过渡金属脱除单元的入口连通,脱除了过渡金属元素得到的第一溶液,通过所述过渡金属脱除单元的第一出口与所述吸附单元的入口连通,所述第一溶液经吸附后,通过所述吸附单元的出口与所述前驱体制备单元的入口,和/或所述过渡金属脱除单元的入口连通;所述过渡金属脱除单元的脱除剂为氢氧化锂。该系统能够从正极材料前驱体生产废液中提取出高纯度的氢氧化锂,并且提取出的氢氧化锂可以返回前驱体制备单元和/或过渡金属脱除单元,有利于节约生产成本。
255 | 反应装置 | CN217962553U | 实用新型 | 有效-授权 | 2022-09-02 | 2022-12-06 | B01J19/18(2006.01)I;B01J19/00(2006.01)I;B01J4/00(2006.01)I | 陈舒贤;田雪伟;莫及国 | 北京同立钧成知识产权代理有限公司; 宁波容百新能源科技股份有限公司 | 北京同立钧成知识产权代理有限公司 | 本申请提供一种反应装置,该反应装置包括反应釜,与反应釜连通的第一进气管和第一出气管,用于检测反应釜内的气体压力的第一压力检测装置,以及控制模块;第一进气管上设置有第一电控调节装置,第一出气管上设置有第二电控调节装置,第一电控调节装置、第二电控调节装置和第一压力检测装置分别与控制模块通信连接,控制模块配置为根据第一压力检测装置检测的压力信号,控制调节第一电控调节装置和第二电控调节装置,以使反应釜内的气压维持在预设压力范围内。该反应装置改善了反应釜出现漏气或者外界空气进入反应釜导致反应釜内的物料被氧化的情况,增加了反应釜的密封效果。
256 | 一种钠离子正极材料及其制备方法 | CN115425200A | 发明专利 | 实审 | 2022-09-08 | 2022-12-02 | H01M4/36(2006.01)I;H01M4/485(2010.01)I;H01M4/525(2010.01)I;H01M10/054(2010.01)I | 陈明峰;刘鑫;袁旭婷;刘瑞;王尊志;马树灯;吕昌晓 | 北京同达信恒知识产权代理有限公司; 宁波容百新能源科技股份有限公司 | 北京同达信恒知识产权代理有限公司 | 本申请公开了一种钠离子正极材料及其制备方法,用以提升钠离子正极材料的稳定性。该钠离子正极材料包括内层材料和包覆所述内层材料的包覆层,所述内层材料的分子式为NaNixFeyM1‑x‑yO2,所述包覆层的分子式为NapO2·nAl2‑qZqOk;其中,M为第一掺杂元素,M选自Mn、Al、Mg、Ti、Zr、Sr、Sb、Nb、Mo、Cu、Y和W中的至少一种,Z为第二掺杂元素,Z选自Li、Mg、Ni、Ca、和Ba中的至少一种;当Z为Li时,k为3‑q;当Z为Li、及Mg、Ni、Ca、和Ba中的至少一种时,k为3;当Z为Mg、Ni、Ca、和Ba中的至少一种时,k为3‑q/2;x、y、p、q、n各自独立地满足0.8<x≤0.96,0≤y<0.2,0≤1‑x‑y<0.04,1.5≤p<2,0≤q≤0.05,5≤n≤11,n为整数。
257 | 一种高压实低成本的三元正极材料及其制备方法 | CN115403077A | 发明专利 | 有效-授权 | 2022-09-20 | 2022-11-29 | C01G53/00(2006.01)I;H01M4/485(2010.01)I;H01M4/525(2010.01)I;H01M10/0525(2010.01)I | 陈宇;冯道言;严旭丰;刘瑞;李琮熙;刘相烈 | 北京信远达知识产权代理有限公司; 宁波容百新能源科技股份有限公司 | 北京信远达知识产权代理有限公司 | 本发明提供了一种高压实低成本的三元正极材料,包括多晶颗粒和单晶颗粒;所述高压实低成本的三元正极材料的掺混比例、粒度与粒度分布满足下述条件,SPAN(经验值)=X*SPAN(多晶)/(X+(1‑X)/Y)+(1‑X)*SPAN(单晶)/(XY+1‑X),0.9*SPAN(经验值)≤SPAN≤1.4*SPAN(经验值)。本发明根据多晶与单晶粒度的差别,进行大小颗粒掺混,在维持高容量的同时,提高了正极材料的压实密度,提高了极片的耐压强度,减较少了材料在循环过程中的破碎现象。本发明还提供了一种高压实低成本的三元正极材料的制备方法。
258 | 一种正极前驱体材料及其制备方法和应用 | CN115403079A | 发明专利 | 实审 | 2022-10-17 | 2022-11-29 | C01G53/00(2006.01)I;C01G45/12(2006.01)I;H01M4/525(2010.01)I;H01M10/054(2010.01)I | 陈明峰;刘鑫;袁旭婷;刘瑞;王尊志;马树灯;李思卿 | 北京同立钧成知识产权代理有限公司; 宁波容百新能源科技股份有限公司 | 北京同立钧成知识产权代理有限公司 | 本发明提供一种正极前驱体材料及其制备方法和应用,所述正极前驱体的组成为aNi1‑2xMnxFex(OH)2·bCuyFezMn1‑y‑zCO3,a+b=1,0.3≤a≤0.8,0.2≤b≤0.7,01‑2xMnxFex(OH)2基体颗粒和CuyFezMn1‑y‑z包覆层,所述基体颗粒的至少部分表面被所述包覆层覆盖。该正极前驱体材料有利于改善二次电池、尤其是钠离子电池的循环性能以及能量密度。
259 | 一种陈化釜 | CN217910422U | 实用新型 | 有效-授权 | 2022-08-23 | 2022-11-29 | B01J19/18(2006.01)I;B01J19/00(2006.01)I;B01D35/02(2006.01)I | 罗明明;刘刚;梁亮亮;焦凯龙;张涛;李婷婷;王春茹 | 北京同立钧成知识产权代理有限公司; 宁波容百新能源科技股份有限公司 | 北京同立钧成知识产权代理有限公司 | 本申请提供一种陈化釜,陈化釜包括罐体、分离筒、驱动机构、搅拌组件、出料管及排液管;罐体的底壁支撑于安装基础,分离筒设置在罐体内,罐体上开设有进料口,进料口与分离筒连通;驱动机构安装于罐体的顶端,搅拌组件与驱动机构连接,且搅拌组件伸入分离筒内;分离筒的外壁面与罐体的内壁面之间围成储液腔,分离筒的筒壁具有过滤段,过滤段分布有多个过滤孔;出料管连接于分离筒的底部并穿过罐体的底壁伸出至罐体外;排液管安装在罐体的外壁上,且排液管与储液腔连通。本申请提供的陈化釜可节省浆料沉淀时间,提高浆料陈化效率,提升三元前躯体材料的制备效率。
260 | NCA三元前驱体反应装置 | CN217910424U | 实用新型 | 有效-授权 | 2022-08-25 | 2022-11-29 | B01J19/18(2006.01)I;B01J19/00(2006.01)I | 牛磊;徐乾松;陈贻根;徐家鑫;刘刚 | 北京同立钧成知识产权代理有限公司; 宁波容百新能源科技股份有限公司 | 北京同立钧成知识产权代理有限公司 | 本申请提供一种NCA三元前驱体反应装置,包括反应釜、内筒、搅拌装置和进料管道;内筒设置在反应釜内,反应釜与内筒侧壁之间形成环形通道,内筒与环形通道连通,搅拌装置设置在内筒的内部;进料管道包括铝液管、镍钴液管、氨水管和碱液管;其中,铝液管和碱液管的出料口位于环形通道内,且铝液管的出料口靠近反应釜的顶端设置,碱液管的出料口靠近反应釜的底端设置;镍钴液管和氨水管的出料口位于内筒内部。本申请有利于改善料液的分散性,提高NCA三元前驱体颗粒的球形度。
261 | 一种具有包覆层的正极材料的制备方法、锂电池和电动车 | CN115394981A | 发明专利 | 实审 | 2022-08-24 | 2022-11-25 | H01M4/36(2006.01)I;H01M4/505(2010.01)I;H01M4/525(2010.01)I;H01M4/62(2006.01)I;H01M10/052(2010.01)I;H01M10/42(2006.01)I | 张涛;余春林;陈旭东;杨灵伟;李婷婷;郑明昭 | 北京同达信恒知识产权代理有限公司; 宁波容百新能源科技股份有限公司 | 北京同达信恒知识产权代理有限公司 | 本申请公开了一种具有包覆层的正极材料的制备方法、锂电池和电动车,该方法包括在络合剂存在的条件下,使可溶性金属盐与一种碱性物质在溶剂中发生共沉淀反应;在PH值为9‑13的条件下,使前驱体沉淀物的表层的沉淀原位转化成磷酸盐沉淀,获得表面具有磷酸盐沉淀包覆层的前驱体,得到第二固液混合物;对第二固液混合物进行陈化,使磷酸镍、磷酸钴和磷酸锰吸附于具有磷酸盐沉淀包覆层的前驱体的外层;使前驱体与锂源混合进行高温烧结处理,得到具有包覆层的正极材料。该申请实施例中通过磷酸盐沉淀转化得到具有包覆层的前驱体;并通过陈化,将游离态的金属盐离子吸附于前驱体的外层作为包覆层,达到了提高原料利用率的目的。
262 | 一种改性的高比容量高镍三元正极材料及其制备方法 | CN111600014B | 发明授权 | 有效-授权 | 2020-05-26 | 2022-11-22 | H01M4/485(2010.01)I;H01M4/505(2010.01)I;H01M4/525(2010.01)I;H01M10/0525(2010.01)I | 褚曼曼;田光磊;刘相烈 | 余姚德盛专利代理事务所(普通合伙); 宁波容百新能源科技股份有限公司 | 余姚德盛专利代理事务所(普通合伙) | 本发明公开了一种改性的高比容量高镍三元正极材料及其制备方法,所述制备方法包括如下步骤(1)按照固态电解质LATP中各种元素的摩尔比,称量锂盐、铝盐溶于水中,得到澄清透明的溶液;(2)将钛盐加入(1)的溶液中,搅拌,加入柠檬酸,直至得到澄清透明的溶液;(3)加入高镍三元正极材料;(4)将含有磷酸盐的水溶液加入(3)的溶液中,搅拌;(5)对(4)的溶液进行抽滤得到滤饼,烘干滤饼;(6)取烘干后的样品热处理,得到包覆有固态电解质的高镍三元正极材料。本发明在高镍三元正极材料表面包覆一层快离子导体LATP,在兼顾其他电化学性能及不增加镍含量的前提下,有效提高了高镍三元正极材料的比容量。
263 | 一种卷绕电芯及卷绕电芯电池 | CN217881630U | 实用新型 | 有效-授权 | 2022-08-17 | 2022-11-22 | H01M10/0587(2010.01)I;H01M10/05(2010.01)I | 黄晓笑;于建;孙辉;袁徐俊;蔡力伟;叶余凯 | 北京信远达知识产权代理有限公司; 宁波容百新能源科技股份有限公司 | 北京信远达知识产权代理有限公司 | 本实用新型涉及新型储能装置领域,特别是公开了一种卷绕电芯,所述卷绕电芯的电芯为圆角矩形电芯,包括平面区与圆弧区;所述卷绕电芯的层叠结构包括交替设置的正极电极及负极电极,以及设置于相邻的所述正极电极与所述负极电极之间的隔离膜;所述平面区的电极的涂覆层为第一类涂覆层;所述圆弧区的至少一种电极的涂覆层为第二类涂覆层,涂覆所述第二类涂覆层的电极位于所述圆弧区部分的剪切力大于位于所述平面区部分的剪切力。本实用新型通过在圆弧区的区域设置比所述平面区的第一类涂覆层剪切强度更强的第二类涂覆层,从而提高所述圆弧区材料的粘接效果,保证电池的使用性能,也能够降低材料的脱落风险,避免电池因为材料脱落而引起的安全问题。
264 | 一种窄粒度分布小粒径镍钴锰三元前驱体、其制备方法及锂离子电池 | CN115353157A | 发明专利 | 有效-授权 | 2022-09-20 | 2022-11-18 | H01M10/0525(2010.01)I;C01G53/00(2006.01)I | 罗明明;刘刚;梁亮亮;焦凯龙 | 北京信远达知识产权代理有限公司; 宁波容百新能源科技股份有限公司 | 北京信远达知识产权代理有限公司 | 本发明提供了一种窄粒度分布小粒径的镍钴锰三元前驱体,具有式I所示化学式NixCoyMnz(OH)2式I;所述镍钴锰氢氧化物的松装密度为0.8~1.3g/cm3,振实密度为1.5~2.5g/cm3,比表面积为5~12m2/g,S含量小于1300ppm,Na含量小于110ppm,粒度分布(D90‑D10)/D50≤0.65。本发明制备得到的镍钴锰三元前驱体固含量稳定,粒度分布窄,前驱体结晶性好,并且具有特定的峰强比,颗粒为类球形状,晶须为致密板条状。本发明还提供了一种窄粒度分布小粒径的镍钴锰三元前驱体的制备方法和一种锂离子电池。
265 | 一种高镍前驱体材料、其制备方法及应用 | CN113299904B | 发明授权 | 有效-授权 | 2021-05-24 | 2022-11-15 | H01M4/485(2010.01)I;H01M4/505(2010.01)I;H01M4/525(2010.01)I;H01M10/0525(2010.01)I;B82Y30/00(2011.01)I;B82Y40/00(2011.01)I | 王碧武;黄晓笑;于建;孙辉 | 北京集佳知识产权代理有限公司; 宁波容百新能源科技股份有限公司 | 北京集佳知识产权代理有限公司 | 本发明涉及锂离子电池技术领域,尤其涉及一种高镍前驱体材料、其制备方法及应用。所述高镍前驱体材料分为三种,分别由三类不同的晶须堆叠形成微球。第一种高镍前驱体材料中,晶须的直径<150nm,晶须的长径比>4。第二种高镍前驱体材料中,晶须的直径为150~250nm,晶须的长径比为2~4。第三种高镍前驱体材料中,晶须的直径>250nm,晶须的长径比<2。本发明没有通过正极材料制备工艺的改善来提高DSC,而是直接从前驱体入手,一方面能够简化材料制备的工艺降低成本,另一方面减少正极工艺改变对材料的其它性能的负面影响,所提供的高镍前驱体材料制备的正极材料的热稳定性较优。
266 | 一种钼掺杂富镍三元前驱体及其制备方法 | CN115340133A | 发明专利 | 有效-授权 | 2022-08-10 | 2022-11-15 | H01M4/525(2010.01)I;C01G53/00(2006.01)I;C30B29/62(2006.01)I;C30B29/10(2006.01)I | 王春茹;徐乾松;王金龙;杨超;陈贻根;俞剑飞 | 北京信远达知识产权代理有限公司; 宁波容百新能源科技股份有限公司 | 北京信远达知识产权代理有限公司 | 本发明提供了一种钼掺杂富镍三元前驱体,成分通式为NiaCobXcMod(OH)2式I;式I中,0.6≤a≤1,0.02≤b≤0.2,0.02≤c≤0.2,0.01≤d≤0.1,且a+b+c+d=1;X选自Mn和Al中的一种或两种。本发明中添加剂与Mo掺杂具有协同作用,小尺寸的一次颗粒结构能促进Mo元素的均匀掺杂,显著改善烧结后材料的电化学活性,并保证批量生产过程中产品的一致性,强化质量保证能力。本发明还提供了一种钼掺杂富镍三元前驱体的制备方法。
267 | 一种从废旧钠离子电池中回收钒的方法 | CN115341098A | 发明专利 | 实审 | 2022-08-12 | 2022-11-15 | C22B7/00(2006.01)I;C22B1/02(2006.01)I;C22B34/22(2006.01)I;C01G31/02(2006.01)I;H01M10/54(2006.01)I | 吕昌晓;刘鑫;袁旭婷;李凯旋;陈明峰;刘瑞;王尊志 | 北京同立钧成知识产权代理有限公司; 宁波容百新能源科技股份有限公司 | 北京同立钧成知识产权代理有限公司 | 本发明提供一种从废旧钠离子电池中回收钒的方法,包括如下步骤从废旧钠离子电池中回收正极材料磷酸钒钠;在氧气气氛下,对所述磷酸钒钠进行焙烧处理,焙烧处理结束后,得到焙烧产物;对所述焙烧产物进行酸浸处理,酸浸处理结束后过滤得到浸出液;将所述浸出液的pH调节至5~7进行钒沉淀反应,反应结束后收集固体产物;将所述固体产物依次进行干燥、煅烧后得到五氧化二钒。本发明提供的方法能够将正极材料磷酸钒钠中的钒转化为五氧化二钒,实现了钒的回收利用,而且五氧化二钒的纯度较高,回收率高,具有广泛的应用价值。
268 | 一种正极材料的制备方法及正极材料 | CN115312721A | 发明专利 | 实审 | 2022-08-09 | 2022-11-08 | H01M4/36(2006.01)I;H01M4/485(2010.01)I | 张涛;余春林;陈旭东;杨灵伟;李婷婷;郑明昭 | 北京同达信恒知识产权代理有限公司; 宁波容百新能源科技股份有限公司 | 北京同达信恒知识产权代理有限公司 | 本申请涉及电池技术领域,特别涉及一种正极材料的制备方法及正极材料。该制备方法包括以下步骤将前驱体料浆、锆源溶液和碱性溶液混合均匀,并调节pH值范围为7~8.5,经过陈化、过滤得到氢氧化锆包覆的前驱体;将氢氧化锆包覆的前驱体与锂源混合后经过烧结得到锆酸锂包覆的正极材料。该制备方法采用以前驱体为基体进行包覆,相较于以合成后的正极材料为基体进行包覆的工艺,能够避免因为锂化过程不同步带来的正极材料内外结构不均一的问题,进而提升正极材料的稳定性。
269 | 一种高热安全正极活性材料 | CN115312749A | 发明专利 | 实审 | 2022-08-24 | 2022-11-08 | H01M4/38(2006.01)I;H01M4/485(2010.01)I;H01M4/505(2010.01)I;H01M4/525(2010.01)I;H01M4/58(2010.01)I | 于建;孙辉;黄晓笑;袁徐俊;蔡力伟 | 北京信远达知识产权代理有限公司; 宁波容百新能源科技股份有限公司 | 北京信远达知识产权代理有限公司 | 本发明提供了一种正极活性材料,所述正极活性材料中包括锂和过渡金属元素;所述过渡金属元素中包括镍元素;所述镍元素和锂元素的摩尔比0.5~0.96;所述正极活性材料在100%SOC截止电压为V1,该材料在该电压条件下热分解峰值温度为T1,所述正极活性材料在V2电压下,V2=V1+0.05,该材料的热分解峰值温度为T2,T1和T2满足‑15℃≤T1‑T2≤40℃。本发明提供的正极活性材料在电池发生过充的时候,依然能够保持和正常工作电压条件下同样较好的安全性能,降低电池发生安全风险的几率,解决了电池材料在过充的时候更容易发生安全风险的情况以及部分高安全材料只能做到在限定电压下具有较好安全性能的缺陷。
270 | 一种正极活性材料及其制备方法和应用 | CN115312737A | 发明专利 | 实审 | 2022-08-31 | 2022-11-08 | H01M4/36(2006.01)I;H01M4/58(2010.01)I;H01M10/054(2010.01)I | 袁旭婷;李凯旋;刘鑫;吕昌晓;陈明峰;刘瑞;王尊志 | 北京同立钧成知识产权代理有限公司; 宁波容百新能源科技股份有限公司 | 北京同立钧成知识产权代理有限公司 | 本发明提供一种正极活性材料及其制备方法和应用,所述正极活性材料包括内核以及覆盖所述内核至少部分表面的包覆层;其中,所述内核包括普鲁士蓝类化合物,所述包覆层包括快离子导体。该正极活性材料应用于诸如钠离子电池的二次电池后,能够使二次电池在具有普鲁士蓝类化合物带来耐电压、高比容量特性的同时,还兼具优异的倍率性能、循环性能、储存性能以及安全性能。
271 | 一种固态电池测试装置 | CN217768496U | 实用新型 | 有效-授权 | 2022-07-01 | 2022-11-08 | H01M10/48(2006.01)I;H01M50/569(2021.01)I;G01L5/00(2006.01)I | 孔霞;冯道言;李慧皓 | 北京信远达知识产权代理有限公司; 宁波容百新能源科技股份有限公司 | 北京信远达知识产权代理有限公司 | 本申请公开了一种固态电池测试装置,包括机架、密封组件、正极电极、正极压力感应器、负极电极和负极压力感应器。密封组件的两端设有正负极连接孔,在测试前,需将待测固态电池放入密封组件内,待测固态电池位于正极电极和负极电极之间。正负极压力感应器与正负极电极间接或直接接触。在组装完成之后,正极压力感应器和负极压力感应器所测的数据为初始值,在待测固态电池充放电过程中,正极压力感应器可以检测待测固态电池的正极材料的应力变化,负极压力感应器可以检测待测固态电池的负极材料的应力变化。通过对固态电池在充放电时的正极材料和负极材料的应力变化进行检测,有利于提高固态电池的安全性。
272 | 一种三元前驱体材料及其制备方法 | CN115286050A | 发明专利 | 实审 | 2022-08-05 | 2022-11-04 | C01G53/00(2006.01)I;H01M4/525(2010.01)I | 梁亮亮;刘刚;焦凯龙;罗明明 | 北京信远达知识产权代理有限公司; 宁波容百新能源科技股份有限公司 | 北京信远达知识产权代理有限公司 | 本发明提供了一种三元前驱体材料,化学式为NixCoyMnz(OH)2式I,式I中,x+y+z=1,0.5≤x≤0.95,0≤y≤0.6,0≤z≤0.8;所述三元前驱体材料的中位粒径D50为3.5~15μm。本发明提供了一种间歇法工艺三元前驱体材料的制备方法,通过控制反应关键工艺参数可以控制前驱体结晶性、球形度,并保证一次晶粒形态一致。本发明还提供了一种三元前驱体材料的制备方法。
273 | 一种钠离子电池正极材料及其制备方法和应用 | CN115295787A | 发明专利 | 实审 | 2022-08-31 | 2022-11-04 | H01M4/36(2006.01)I;H01M4/505(2010.01)I;H01M4/525(2010.01)I;H01M10/054(2010.01)I;C01G53/00(2006.01)I | 吕昌晓;刘瑞;袁旭婷;李凯旋 | 北京信远达知识产权代理有限公司; 宁波容百新能源科技股份有限公司 | 北京信远达知识产权代理有限公司 | 本发明属于钠离子电池领域,尤其涉及一种钠离子电池正极材料及其制备方法和应用。本发明提供的制备方法包括以下步骤a)将Ni源、Mn源、Fe源、沉淀剂和络合剂在水中进行反应,沉淀物干燥,得到前驱体颗粒;b)将前驱体颗粒、Na源和M源混合,在含氧气氛下煅烧,得到钠离子电池正极材料;钠离子电池正极材料的化学通式为NaiNixFeyMnzM1‑x‑y‑zO2,M为Li、Mg、Zr、Al、Sn、Ti、Mo、Ba、Sr、Nb、Cr。本发明采用共沉淀‑高温固相法,通过掺杂M元素,制得了具备P2/O3相复合的高性能钠离子电池正极材料,该方法与现有工业成熟的NFM前驱体相适配,能耗低,易于工业化生产。
274 | 一种尖晶石型单晶无钴高电压镍锰酸锂正极材料、其制备方法及锂离子电池 | CN113178566B | 发明授权 | 有效-授权 | 2021-04-26 | 2022-11-01 | H01M4/505(2010.01)I;H01M4/525(2010.01)I;H01M10/0525(2010.01)I;C01G53/00(2006.01)I;C30B1/10(2006.01)I;C30B29/22(2006.01)I | 陈宇;桑椿媛;刘瑞;李琮熙;孙辉 | 北京集佳知识产权代理有限公司; 宁波容百新能源科技股份有限公司 | 北京集佳知识产权代理有限公司 | 本发明提供了一种尖晶石型单晶无钴高电压镍锰酸锂正极材料的制备方法,包括以下步骤A)在沉淀剂、氨水和络合剂的作用下,加入镍源和锰源,进行共沉淀反应,得到Ni0.5Mn1.5(OH)4二元前驱体;B)将所述Ni0.5Mn1.5(OH)4二元前驱体与锂源混合,进行高温煅烧,然后低速退火保温,最后自然降温得到单晶LiNi0.5Mn1.5O4正极材料。该材料主要形貌为正八面体与截角八面体的组合,使其具有价格低廉、制备工艺简单、压实密度高和电化学性能优异等优点。本发明还提供了一种尖晶石型单晶无钴高电压镍锰酸锂正极材料及锂离子电池。
275 | 一种高电压高镍正极材料及其制备方法和应用 | CN115275147A | 发明专利 | 实审 | 2022-08-10 | 2022-11-01 | H01M4/36(2006.01)I;H01M4/485(2010.01)I;H01M4/505(2010.01)I;H01M4/525(2010.01)I;H01M4/58(2010.01)I;H01M4/62(2006.01)I;H01M10/0525(2010.01)I | 屈振昊;刘志远;于建;袁徐俊 | 北京信远达知识产权代理有限公司; 宁波容百新能源科技股份有限公司 | 北京信远达知识产权代理有限公司 | 本发明提供了一种高电压高镍正极材料,包括基体;设置在所述基体表面的包覆层;所述包覆层包括尖晶石结构化合物和快离子导体相化合物;所述高电压高镍正极材料的比表面积为0.2~1.5m2/g,D50为2.0~18.0μm。本发明中尖晶石相在高电压下相对体相的层状材料结构更加稳定,能够提高正极材料的热稳定性能和耐高电压过冲性能,也就是高电压特性;快离子导体可提升锂离子脱出和嵌入的速率,降低电池体系内阻,提升材料的能量密度。本发明还提供了一种高电压高镍正极材料的制备方法和应用。
276 | 普鲁士蓝类化合物的正极浆料及其制备方法、正极极片 | CN115275186A | 发明专利 | 实审 | 2022-08-16 | 2022-11-01 | H01M4/58(2010.01)I;H01M4/136(2010.01)I;H01M4/04(2006.01)I;H01M10/054(2010.01)I | 武增雪;岳旭佳;刘瑞;孙伟丽;李琮熙 | 北京同达信恒知识产权代理有限公司; 宁波容百新能源科技股份有限公司 | 北京同达信恒知识产权代理有限公司 | 本申请涉及电池技术领域,特别涉及一种普鲁士蓝类化合物的正极浆料及其制备方法、正极极片。该普鲁士蓝类化合物的正极浆料的制备方法包括如下步骤通过共沉淀法得到固含量为10%~80%的普鲁士蓝类化合物溶液;将普鲁士蓝类化合物溶液、粘结剂和导电剂以及可选的增稠剂置于溶剂中混合均匀,得到普鲁士蓝类化合物的正极浆料。该方法解决了普鲁士蓝类化合物的干粉很难分散到浆料中的问题,进而提升应用该方法制备的正极浆料制备的电池的容量以及首效。
277 | 一种三元正极材料的制备方法、锂电池及电动车 | CN115275177A | 发明专利 | 实审 | 2022-08-18 | 2022-11-01 | H01M4/485(2010.01)I;H01M4/505(2010.01)I;H01M4/525(2010.01)I;H01M10/052(2010.01)I | 彭海龙;于建;王尊志;戚洪亮;涂建海 | 北京同达信恒知识产权代理有限公司; 宁波容百新能源科技股份有限公司 | 北京同达信恒知识产权代理有限公司 | 本申请公开了一种三元正极材料的制备方法、锂电池及电动车,用以提升多晶前驱体制得的三元正极材料的循环性能。该方法包括使多晶三元前驱体与粗粉氢氧化锂混合均匀,得到第一混合物;对所述第一混合物进行预烧结处理;将所述预烧结处理的产物与添加剂混合均匀,得到第二混合物;对所述第二混合物进行高温烧结处理,得到三元正极材料。
278 | 一种具有包覆层的三元正极材料及其制备方法 | CN115275161A | 发明专利 | 实审 | 2022-08-29 | 2022-11-01 | H01M4/36(2006.01)I;H01M4/525(2010.01)I;H01M4/48(2010.01)I;H01M4/58(2010.01)I;H01M10/052(2010.01)I | 孙国征;于建;王尊志;戚洪亮;孟祥鹤;罗帅;杨文涛 | 北京同达信恒知识产权代理有限公司; 宁波容百新能源科技股份有限公司 | 北京同达信恒知识产权代理有限公司 | 本申请公开了一种具有包覆层的三元正极材料及其制备方法,用以在保证三元正极材料克容量的前提下,提升三元正极材料的稳定性。该三元正极材料包括内层材料的分子式为LiqNixCoyMnhAlgA1‑x‑yO2,包覆层包括快离子导体和惰性氧化物;其中,A为掺杂元素,所述掺杂元素为W、B、F、P、Ti、V、Al、Ce、Zr、Mg、Y、Sr、Nb、Mo、Sb、Ta、和Ge中的至少一种,0.96≤q≤1.1,0.6≤x≤1,0≤y≤0.4,0≤h≤0.4,0≤g≤0.4,1‑x‑y≥0,且h与g不同时为0。
279 | 一种钴梯度高镍三元正极材料及其制备方法、锂离子电池 | CN115259244A | 发明专利 | 有效-授权 | 2022-08-31 | 2022-11-01 | H01M4/525(2010.01)I;H01M10/0525(2010.01)I;C01G53/00(2006.01)N | 李冰冰;屈振昊;董沛沛;刘志远;于健 | 北京信远达知识产权代理有限公司; 宁波容百新能源科技股份有限公司 | 北京信远达知识产权代理有限公司 | 本发明提供了一种高镍三元正极材料,所述正极材料的结构式为LixNiaMbCocNzO2;正极材料,距离表面1.5μm范围内的钴元素含量占正极材料中钴元素含量的48%~85%。本发明设计了一种具有特定结构的钴元素从内到外呈梯度分布的高镍三元正极材料,能够直接获得稳定性良好的高镍低钴正极材料产品。而该正极材料近表面及表面区域钴含量较高,高含量的钴可以与无法再次嵌入的Li+反应生成钴酸锂,增加了部分容量,避免了残碱的生成,因而提升高镍三元正极材料的容量、循环性能。本发明保证了高镍低钴材料良好电性能、循环稳定性及低残碱,没有包覆层,减少了后期工艺的复杂性,具有工序简单低成本,适合大规模产业化的特点。
280 | 一种固态颗粒混合装置 | CN217646265U | 实用新型 | 有效-授权 | 2022-07-01 | 2022-10-25 | B01F27/90(2022.01)I;B01F27/808(2022.01)I | 黄晓笑;于建;孙辉;蔡力伟;袁徐俊 | 北京集佳知识产权代理有限公司; 宁波容百新能源科技股份有限公司 | 北京集佳知识产权代理有限公司 | 本实用新型的公开一种固态颗粒混合装置,混料桶内用于盛放固态颗粒,搅拌装置的搅拌桨叶可以搅动固态颗粒,使固态颗粒发生混合;混料桶内壁设置的凸起部的上表面与混料桶桶底之间的间距沿旋转方向逐渐升高,当搅拌桨叶旋转时带动固态颗粒沿转动方向发生移动,同时固态颗粒被搅拌桨叶推向混料桶的内壁方向移动,此部分不与搅拌桨叶接触的固态颗粒沿凸起部的长度方向逐渐上升,位置靠下的固态颗粒向上移动,使下方较重的固态颗粒向上移动,固态颗粒的上层与下层之间混合交换,提升混合均匀度,解决固态颗粒物料混料不均匀的问题。
281 | 一种三元正极材料的制备方法及三元正极材料 | CN115215388A | 发明专利 | 实审 | 2022-08-19 | 2022-10-21 | C01G53/00(2006.01)I;H01M4/525(2010.01)I;H01M4/505(2010.01)I;H01M4/485(2010.01)I;H01M4/04(2006.01)I;H01M10/052(2010.01)I | 刘刚;余春林;张涛;于建 | 北京同达信恒知识产权代理有限公司; 宁波容百新能源科技股份有限公司 | 北京同达信恒知识产权代理有限公司 | 本申请公开了一种三元正极材料的制备方法及三元正极材料,用以提高三元正极材料的制备效率和产率。该方法包括使锰盐和/或铝盐与镍盐、钴盐混合,并与碱性物质、络合剂在溶剂中进行共沉淀反应,得到具有目标中位粒径的共沉淀浆料;洗涤所述共沉淀浆料,得到三元前驱体浆料;在惰性气氛中,将锂源与所述三元前驱体浆料混合,得到第一混合物;对所述第一混合物进行干燥,得到第二混合物;对所述第二混合物进行高温烧结处理,得到所述三元正极材料。
282 | 三元正极材料的前驱体的制备方法、装置及前驱体、正极材料 | CN115196692A | 发明专利 | 有效-授权 | 2022-07-20 | 2022-10-18 | H01M4/525(2010.01)I;C01G53/00(2006.01)I;H01M4/505(2010.01)I;B01J19/18(2006.01)I | 王碧武;于建;黄晓笑;林哲琪;孙辉;张涛;郭小花;陈俊伟 | 北京同达信恒知识产权代理有限公司; 宁波容百新能源科技股份有限公司 | 北京同达信恒知识产权代理有限公司 | 本申请涉及电池技术领域,特别涉及一种三元正极材料的前驱体的制备方法、装置及前驱体、正极材料。该三元正极材料的前驱体的通式为NiaCobMncLid(OH)2,0.8≤a≤0.95,0
283 | 尾气回收装置及烧结系统 | CN217594222U | 实用新型 | 有效-授权 | 2022-03-22 | 2022-10-18 | B01D50/60(2022.01)I;B01D53/04(2006.01)I;B01D53/18(2006.01)I;F27D17/00(2006.01)I | 朵贵平;宋天一;谭先能;莫及国;汪文满 | 北京集佳知识产权代理有限公司; 宁波容百新能源科技股份有限公司 | 北京集佳知识产权代理有限公司 | 本实用新型公开了一种尾气回收装置及烧结系统,其中,尾气回收装置包括洗涤泵、气体回收支路,气体回收支路包括沿气体流向依次设置的第一过滤器、换热器、洗涤塔、吸收塔、第二过滤器及气体压缩机,洗涤泵用于向洗涤塔输送洗涤液。当需要进行尾气回收时,将尾气输送至气体回收支路的第一过滤器,然后依次经过换热器、洗涤塔、吸收塔、第二过滤器,最后经过气体压缩机压缩后,再次使用。在本申请提供的尾气回收装置中,通过将尾气进行过滤,杂质去除,进而回收实现再次利用,相对于直接将尾气排至大气的情况,实现了尾气的回收利用。
284 | 一种物料破碎装置 | CN217594795U | 实用新型 | 有效-授权 | 2022-06-02 | 2022-10-18 | B02C21/00(2006.01)I;B02C13/06(2006.01)I;B02C13/28(2006.01)I;B02C13/26(2006.01)I | 崔岳;张艳涛;莫及国 | 北京集佳知识产权代理有限公司; 宁波容百新能源科技股份有限公司 | 北京集佳知识产权代理有限公司 | 本申请公开了一种物料破碎装置,包括一级辊组和位于一级辊组下方的二级辊组;一级辊组包括至少两个周侧设有翅片的一级辊体;二级辊组包括至少两个周侧设有齿牙的二级辊体;任一齿牙自二级辊体的周侧表面向外渐缩;相邻一级辊体的翅片的配合间隙大于相邻二级辊体的齿牙的配合间隙。使用该物料破碎装置破碎三元前驱体滤饼时,一级辊组和二级辊组以不同破碎尺度和物料通过率先后对对物料进行打散破碎,既保障物料的破碎程度,又能够令物料在一级辊组和二级辊组之间顺畅转移,提高物料破碎效率,保障作业安全。
285 | 一种免水洗高镍三元正极材料及其制备方法、应用 | CN115188950A | 发明专利 | 实审 | 2022-07-21 | 2022-10-14 | H01M4/36(2006.01)I;H01M4/48(2010.01)I;H01M4/525(2010.01)I;H01M10/0525(2010.01)I | 梁顺超;孙伟丽;李琮熙;吴珊珊;杜娟;韩强;张中光;李倩 | 北京知果之信知识产权代理有限公司; 宁波容百新能源科技股份有限公司 | 北京知果之信知识产权代理有限公司 | 本发明公开了一种免水洗高镍三元正极材料及其制备方法、应用,所述正极材料的分子式为:LiNiaCobMncO2/N,其中0.7≤a<1,0<b<0.2,0<c<0.2,a+b+c=1,N为包覆层,所述包覆层由SiO2、CoO2、Al2O3、ZrO2、SrO、Li3PO4、AlPO4中的一种或几种形成。本发明的有益效果为:本发明所述免水洗高镍三元正极材料通过喷雾的方式在材料表面发生反应生成氢氧化物或盐,经过高温转化为氧化物和盐类化合物,从而在表面包覆一层Al2O3以及其他盐类化合物,包覆层均匀,且不需要水洗,材料的容量得到了提升,倍率性能更好,DCR更低,避免了水洗工艺带来的废水处理,降低了材料的成本,材料具有更高的克容量、更长的循环寿命、倍率性能得到了提升,材料性能得到了极大提升。
286 | 一种具有包覆层的高倍率类单晶型镍钴铝酸锂正极材料及其制备方法 | CN111009646B | 发明授权 | 有效-授权 | 2019-12-09 | 2022-10-11 | H01M4/36(2006.01)I;H01M4/485(2010.01)I;H01M4/505(2010.01)I;H01M4/525(2010.01)I;H01M4/62(2006.01)I;H01M10/0525(2010.01)I | 黄晓笑;李心雨;孙保国;张曼丽 | 余姚德盛专利代理事务所(普通合伙); 宁波容百新能源科技股份有限公司 | 余姚德盛专利代理事务所(普通合伙) | 本发明公开了一种具有包覆层的高倍率类单晶型镍钴铝酸锂正极材料及其制备方法,所述制备方法包括如下步骤:(1)将氢氧化镍钴前驱体、氢氧化铝混合均匀,之后加入氢氧化锂继续混合,得混合料;(2)将上述材料装入耐高温容器内,在富氧环境下进行烧结,冷却至室温后,过筛,得类单晶型镍钴铝酸锂正极材料;(3)将上述材料和冷水混合,控制水洗时间和烘干温度,得水洗后的类单晶型镍钴铝酸锂正极材料;(4)将上述材料和包覆剂混合均匀,并在富氧条件下继续烧结,冷却至室温后,过筛,得成品。本发明可改善类单晶型镍钴铝酸锂正极材料的稳定性,从而提高正极材料的循环性能和倍率性能。
287 | 一种富锂锰基材料及其制备方法 | CN115172736A | 发明专利 | 实审 | 2022-07-15 | 2022-10-11 | H01M4/505(2010.01)I;H01M4/525(2010.01)I;H01M4/131(2010.01)I;H01M4/485(2010.01)I;H01M10/052(2010.01)I;C01G53/00(2006.01)I | 董亮辰;刘永鹏;张闻煦;尹充;陈宇;严旭丰;刘瑞;郭小花;李琮熙;王尊志;袁徐俊;孙辉;刘相烈 | 北京同达信恒知识产权代理有限公司; 宁波容百新能源科技股份有限公司 | 北京同达信恒知识产权代理有限公司 | 本申请公开了一种富锂锰基材料及其制备方法,用以在不影响富锂锰基材料动力学性能的情况下,降低富锂锰基材料的比表面积。该富锂锰基材料的化学式为Li1+xNiaCobMncMdO2+x‑eNe;其中,0.25≤x≤0.4,a+b+c+d=1,0.28≤a≤0.34,0.005≤b≤0.08,0.58≤c≤0.68,0≤d≤0.02,0≤e≤0.06;M和N为掺杂元素,M选自Ta、Nb、Ti、Fe、Sb、Al、Mg、Na、K中的至少一种;N选自P、S、F中的至少一种。
288 | 一种高热安全性的高镍三元正极材料及其制备方法以及应用 | CN115172697A | 发明专利 | 实审 | 2022-07-18 | 2022-10-11 | H01M4/36(2006.01)I;H01M4/525(2010.01)I;H01M4/485(2010.01)I;H01M4/505(2010.01)I;H01M4/62(2006.01)I;H01M10/0525(2010.01)I;H01M10/42(2006.01)I;C01G53/00(2006.01)I | 王碧武;黄晓笑;于建;孙辉 | 北京信远达知识产权代理有限公司; 宁波容百新能源科技股份有限公司 | 北京信远达知识产权代理有限公司 | 本发明提供了一种高热安全性的高镍三元正极材料。本发明提供的高镍三元正极材料通过测量其热导率K、XRD中的D104值,以及孔隙率α识别出影响三元正极材料热安全性的重要因素,同时通过控制这几个参数并满足式I所示关系式分别制备了相应的材料进行验证,另外通过包覆具有低热导率的包覆材料对高镍三元正极材料进行改善,并且测试该材料包覆后的热导率结果表明随着包覆材料的包覆量的增加,该三元正极材料的热导率整体降低同时具有更好的热安全性。
289 | 一种低残碱的正极材料及其制备方法以及应用 | CN115172713A | 发明专利 | 实审 | 2022-07-28 | 2022-10-11 | H01M4/36(2006.01)I;H01M4/485(2010.01)I;H01M4/505(2010.01)I;H01M4/525(2010.01)I;H01M10/0525(2010.01)I;C01G53/00(2006.01)I | 郭小花;黄晓笑;于建;孙辉;刘相烈 | 北京集佳知识产权代理有限公司; 宁波容百新能源科技股份有限公司 | 北京集佳知识产权代理有限公司 | 本发明提供了一种低残碱的正极材料。本发明通过铝源与含金属氟化物协同作用消耗正极材料表面残锂,且该氟化物具有与正极材料基体相同的点阵常数,可以与锂离子材料层状本体结构形成很好的固溶效果,在金属表面生成M‑O‑F表面膜[M为上述氟化物的金属元素],该氟化物作为一种很好的减磨材料,具有优良的润滑性能和成膜性能,包覆后材料具有较好的耐压强度,且该氟化物和铝源协同作用消耗表面残碱,生成稳定复合包覆层,可以有效降低表面正极材料残碱以及减少电解液与正极材料的直接接触,有效的防止正极材料金属离子的溶解,抑制副反应的产生,提高材料的寿命和产气性能。
290 | 一种锂离子电池正极材料及其制备方法和应用 | CN115148981A | 发明专利 | 实审 | 2022-08-17 | 2022-10-04 | H01M4/36(2006.01)I;H01M4/485(2010.01)I;H01M4/505(2010.01)I;H01M4/525(2010.01)I;H01M4/62(2006.01)I;H01M10/0525(2010.01)I;H01M10/42(2006.01)I | 郭小花;黄晓笑;于建;孙辉;刘相烈 | 北京信远达知识产权代理有限公司; 宁波容百新能源科技股份有限公司 | 北京信远达知识产权代理有限公司 | 本发明属于锂离子电池领域,尤其涉及一种锂离子电池正极材料及其制备方法和应用。本发明提供的锂离子电池正极材料包括锂离子电池正极材料基体颗粒和包覆在所述锂离子电池正极材料基体颗粒表面的包覆层;所述包覆层的成分包括氟化物和由所述氟化物转化成的氧化物;所述氟化物为FeF
291 | 一种双极电池 | CN217485542U | 实用新型 | 有效-授权 | 2021-12-29 | 2022-09-23 | H01M10/18(2006.01)I;H01M10/056(2010.01)I;H01M4/134(2010.01)I;H01M4/1395(2010.01)I;H01M4/505(2010.01)I;H01M4/525(2010.01)I | 孙伟丽;梁辉;李琮熙;张光中;武增雪;岳旭佳;杨帆;杨辛;李倩 | 北京知果之信知识产权代理有限公司; 宁波容百新能源科技股份有限公司 | 北京知果之信知识产权代理有限公司 | 本实用新型公开了一种双极电池,包括双极电池极片和电解质,所述电解质连通两个所述双极电池极片构成双极电池单元,若干双极电池单元串联组成双极电池;相邻两个双极电池单元之间通过导电胶进行串联。本实用新型的有益效果为:本实用新型所述双极电池不仅能够避免短路的发生,而且还可以使用更薄的箔材,从而提升能量密度。除此之外,此种双极电池使用热熔胶对双极电池单元进行密封可使用液态电解液,使得双极电池的量产成为可能。
292 | 一种三元前驱体晶须形貌的控制方法 | CN115074835A | 发明专利 | 有效-授权 | 2022-06-24 | 2022-09-20 | C30B29/62(2006.01)I;C30B7/14(2006.01)I | 熊俊;卞益鹏;高文政;吕昊 | 北京信远达知识产权代理有限公司; 宁波容百新能源科技股份有限公司 | 北京信远达知识产权代理有限公司 | 本发明提供一种三元前驱体晶须形貌的控制方法,包括共沉淀工序:在所述共沉淀工序,氨值的控制点按照如下公式计算:L=‑W0.59+(Z2‑2000M)/2000M+C0.8;其中,W为温度,℃;Z为转速,rpm;M为镍钴锰硫酸盐溶液的浓度,mol/L;C为沉淀剂的浓度,mol/L;L为氨值的控制点,g/L;控制实际氨值高于所述氨值的控制点,得到板条状的三元前驱体晶须;控制实际氨值低于所述氨值的控制点,得到碟片状的三元前驱体晶须。该方法在确定其它工艺条件的情况下,计算出氨值控制点,并根据此线通过升高或降低实际氨值来控制三元前驱体的晶须形貌。
293 | 一种正极活性材料、正极浆料、正极片及二次电池 | CN115072806A | 发明专利 | 实审 | 2022-07-22 | 2022-09-20 | C01G53/00(2006.01)I;H01M4/525(2010.01)I;H01M4/505(2010.01)I;H01M4/04(2006.01)I;H01M4/131(2010.01)I;H01M10/0525(2010.01)I | 叶余凯;黄晓笑;王碧武;于建 | 北京同达信恒知识产权代理有限公司; 宁波容百新能源科技股份有限公司 | 北京同达信恒知识产权代理有限公司 | 本申请涉及电池技术领域,特别涉及一种正极活性材料、正极浆料、正极片及二次电池。该正极活性材料的DSC图谱中,在200‑250℃之间存在一个放热峰;在放热峰的起始温度t1下,正极活性材料中开裂的二次颗粒占比为x1;在放热峰的峰值温度T1下,正极活性材料中开裂的二次颗粒占比为X1;其中,开裂的二次颗粒占比为开裂的二次颗粒与正极活性材料中全部二次颗粒的个数比,0%≤x1≤5%,0%≤X1≤10%,0%≤X1‑x1≤5%。该正极活性材料中二次颗粒的开裂程度较低,避免了因正极活性材料的过度开裂导致电解液与正极活性材料的接触面积增大,进而降低二者发生副反应的风险。
294 | 一种低成本高镍三元正极材料及其制备方法和应用 | CN115043443A | 发明专利 | 有效-授权 | 2022-07-29 | 2022-09-13 | H01M4/525(2010.01)I;H01M10/0525(2010.01)I;C01G53/00(2006.01)N | 孙国征;于建;袁徐俊;王尊志;戚洪亮;孟祥鹤;罗帅;杨文涛;陈在军 | 北京信远达知识产权代理有限公司; 宁波容百新能源科技股份有限公司 | 北京信远达知识产权代理有限公司 | 本发明提供了一种低成本高镍三元正极材料,成分通式为LiNixCoyA1‑x‑yO2式I;式I中,0.6≤x≤1,0≤y≤0.4;A选自Mn、Al、Ta、Ti、Nb、Ge、Y、Nb、W、Zr、B、Ce、Ca、Sr中的至少一种元素;所述低成本高镍三元正极材料的7天热测产气<15%,Li2CO3含量<2000ppm,LiOH含量<5000ppm。本发明将前驱体先采用回转窑进行脱水,脱水完成后与粗粉氢氧化锂混合,再进行脱水,保证脱水完全,获得的正极材料循环、产气等综合性能良好。本发明还提供了一种低成本高镍三元正极材料的制备方法和应用。
295 | 一种长寿命的正极材料、其制备方法及锂离子电池 | CN115036483A | 发明专利 | 实审 | 2022-06-24 | 2022-09-09 | H01M4/36(2006.01)I;H01M4/62(2006.01)I;H01M4/525(2010.01)I;H01M4/505(2010.01)I;H01M10/0525(2010.01)I | 孙伟丽;李琮熙;梁辉;杜娟;李佳;尹充;乐红春;刘森 | 北京集佳知识产权代理有限公司; 宁波容百新能源科技股份有限公司 | 北京集佳知识产权代理有限公司 | 本发明提供一种长寿命的正极材料,包括高镍三元正极材料和包覆在所述高镍正极材料表面的包覆层;所述包覆层包括Al2O3和LiF。本发明通过湿法共沉淀在高镍三元表面包覆了一层致密的Al2O3和LiF,提升了三元材料的安全性和稳定性,同时提升了电池的倍率性能和平均放电电压,降低了材料的高温存储产气,使得此材料构成的电池实用性更强、能量密度更高,能量转化效率更高。本发明还提供了一种长寿命的正极材料的制备方法和锂离子电池。
296 | 一种表面包覆改性的锂镧锆基固体电解质材料及其制备方法和应用 | CN115036564A | 发明专利 | 实审 | 2022-06-24 | 2022-09-09 | H01M10/0562(2010.01)I;H01M10/42(2006.01)I;H01M10/052(2010.01)I | 殷裕鑫;冯道言;刘继康;蒋苗;孔霞;李慧皓;王超;肖旋;叶超;张攀;周达;严旭丰;刘瑞;李琮熙;孙辉;刘相烈 | 北京信远达知识产权代理有限公司; 宁波容百新能源科技股份有限公司 | 北京信远达知识产权代理有限公司 | 本发明提供了一种表面包覆改性的锂镧锆基固体电解质材料,包括:内核,所述内核包括LLZO基固态电解质;包覆在所述内核表面的包覆层,所述包覆层包括:含锂的非氧化物;此外,所述表面包覆改性的锂镧锆基固体电解质材料的残碱含量为100~10000ppm。本发明提供的表面包覆改性的LLZO基固态电解质可以避免碳酸锂惰性层的副反应发生。本发明充分利用LLZO基固态电解质颗粒表面原本残留的氢氧化锂进行酸碱中和的包覆反应,可以有效的消耗掉表面的残碱,避免LLZO材料使用在固态电池中时,表面高残碱导致聚合物凝胶化和变色以及匀浆困难等问题。本发明还提供了一种表面包覆改性的锂镧锆基固体电解质材料的制备方法和应用。
297 | 一种正极材料用复合包覆剂、一种高镍单晶正极材料和电池 | CN115036493A | 发明专利 | 实审 | 2022-07-22 | 2022-09-09 | H01M4/36(2006.01)I;H01M4/505(2010.01)I;H01M4/525(2010.01)I;H01M4/62(2006.01)I;H01M10/0525(2010.01)I | 李冰冰;屈振昊;刘志远;董沛沛;于建 | 北京集佳知识产权代理有限公司; 宁波容百新能源科技股份有限公司 | 北京集佳知识产权代理有限公司 | 一种正极材料用复合包覆剂、一种高镍单晶正极材料和电池。本发明提供了一种正极材料用复合包覆剂,包括第一包覆剂、第二包覆剂和第三包覆剂;所述第一包覆剂为第一包覆元素的氢氧化物、氧化物、硫化物、硝酸盐或碳酸盐;所述第二包覆剂为第二包覆元素的氢氧化物、氧化物、硫化物、硝酸盐或碳酸盐;所述第三包覆剂为第三包覆元素的氢氧化物、氧化物、硫化物、硝酸盐或碳酸盐。本发明中的复合包覆剂采用不同元素复合在正极材料表面,减少了正极材料中Li的过度析出因而降低了残碱的形成,缓解正极材料表面微裂纹的产生,保护正极材料不与电解液直接接触,包覆后的正极材料残锂及软包电池产气率会降低,提高了材料的安全性及稳定性,生成的包覆元素氧化物的热稳定性及对电解液的保护提升了材料循环稳定性。
298 | 一种振筛设备 | CN217397774U | 实用新型 | 有效-授权 | 2022-06-24 | 2022-09-09 | B65G47/88(2006.01)I;B65G69/12(2006.01)I | 于建;孙辉;黄晓笑;蔡力伟;袁徐俊 | 北京集佳知识产权代理有限公司; 宁波容百新能源科技股份有限公司 | 北京集佳知识产权代理有限公司 | 本实用新型公开一种振筛设备,应用于烧结生产技术领域,第一挡板固定设置于落料管道内,位于筛网的上方、下料口的下方;第一挡板的上表面呈中心高四周低分布,当落料管道中的物料向下掉落时,直接撞击到第一挡板的上表面,物料分散后沿第一挡板的上表面向四周分散滑落,并从第一挡板与落料管道之间的落料通道向下掉落,分散后的物料从四周均匀地落到筛网;本实用新型利用第一挡板对下落物料的阻挡与引导,避免物料集中掉落冲击筛网,使集中掉落的物料分散从而减小产生的冲击,可以有效地避免筛网受冲击破损的问题。
299 | 一种细晶须小粒径镍钴锰氢氧化物及其制备方法 | CN115012036A | 发明专利 | 有效-授权 | 2022-05-31 | 2022-09-06 | C30B29/10(2006.01)I;C30B29/62(2006.01)I;C30B7/14(2006.01)I | 杨超;徐乾松;倪湖炳;王金龙;梁亮亮;焦凯龙 | 北京集佳知识产权代理有限公司; 宁波容百新能源科技股份有限公司 | 北京集佳知识产权代理有限公司 | 本发明提供了一种细晶须小粒径镍钴锰氢氧化物,所述细晶须小粒径镍钴锰氢氧化物的D50为3.45~3.55μm;晶须细长针状,平均长径比为10~12,振实密度为1.7~2.2g/cm3。本发明中的镍钴锰氢氧化物晶须为细长针状,且长径比为10~12,分散性能好,且粒度更加均匀。本发明还提供了一种细晶须小粒径镍钴锰氢氧化物的制备方法,本发明的主要思路是在前驱体生长过程中通过控制釜内氨浓度以及反应釜进料量、转速以制得细长晶须小粒径镍钴锰氢氧化物。实验结果表明,本发明制备得到的高镍小粒径镍钴锰氢氧化物晶须细长、孔道结构丰富、粒度分布均匀,分散性好无团聚。
300 | 硼元素掺杂的高镍三元前驱体材料、其制备方法与高镍三元正极材料 | CN114988494A | 发明专利 | 有效-授权 | 2022-06-10 | 2022-09-02 | H01M4/505(2010.01)I;C01G53/00(2006.01)I;H01M4/525(2010.01)I | 余春林;陈旭东;宫川敏夫;孙辉 | 北京集佳知识产权代理有限公司; 宁波容百新能源科技股份有限公司 | 北京集佳知识产权代理有限公司 | 本申请提供了一种高镍三元前驱体材料,分子式如式(I)所示:NiaCobMnc(OH)2·(BO2)d(I);其中,0.8≤a<1、0
301 | 一种锰基碳酸盐前驱体、富锂锰基正极材料及锂离子二次电池 | CN114933337A | 发明专利 | 有效-授权 | 2022-06-30 | 2022-08-23 | H01M4/505(2010.01)I;H01M4/525(2010.01)I;C01G53/00(2006.01)I;H01M4/04(2006.01)I;H01M10/0525(2010.01)I;H01M4/62(2006.01)I;B82Y30/00(2011.01)I;B82Y40/00(2011.01)I | 董亮辰;刘永鹏;张闻煦;王雪莹;杨灵伟;吕梦瑶;陈宇;严旭丰;刘瑞;李琮熙;王尊志;袁徐俊;孙辉;刘相烈 | 北京信远达知识产权代理有限公司; 宁波容百新能源科技股份有限公司 | 北京信远达知识产权代理有限公司 | 本发明提供了一种二次电池正极材料的锰基碳酸盐前驱体,其具有特定结构和组成的含微量均匀分布Na元素的锰基碳酸盐前驱体,Na含量为0.5~3mol%,该范围可确保碳酸盐晶体结构完整性及一致性不受影响;而且本发明提供的锰基碳酸盐前驱体内部均匀分布微量Na元素,通过与锂源简单混合及烧结,无需引入其他Na源,可直接得到Na元素均匀掺杂的锰基富锂材料,有效避免Na元素不均匀掺杂,改善掺杂效果,显著提高材料电性能,同时不显著提高生产成本,该前驱体一次颗粒结晶度高,晶体结构良好。本发明提供的含微量Na元素的富锂锰基正极材料,有效的提高了首次充放电库仑效率及首圈放电容量、平均电压,提升了能量效率。
302 | 一种镍钴铝正极材料前驱体及其制备方法 | CN114933338A | 发明专利 | 有效-授权 | 2022-07-04 | 2022-08-23 | H01M4/525(2010.01)I;C01G53/00(2006.01)I | 牛磊;徐乾松;陈贻根;徐家鑫;刘刚 | 北京信远达知识产权代理有限公司; 宁波容百新能源科技股份有限公司 | 北京信远达知识产权代理有限公司 | 本发明提供一种镍钴铝正极材料前驱体,具有式I所示化学式,NixCoyAlz(OH)2+a式I;其中,x+y+z=1,0.8≤x≤0.98,0≤y≤0.2,0≤z≤0.3,0≤a≤0.2;所述镍钴铝正极材料前驱体的一次粒子为针状,长度≤0.3μm;所述镍钴铝正极材料前驱体的平均粒径为10~15μm,粒度分布为1.20~1.50;比表面积为20~48m2/g。本发明中的镍钴铝正极材料前驱体表面疏松和剖面孔隙均匀,且BET指标可调控,在烧结后,可以充分发挥高镍材料的容量以及提高材料的抗压性,使其表现出良好的电化学性能。本发明提供了一种镍钴铝正极材料前驱体的制备方法。
303 | 一种电池原位产气检测装置 | CN217278828U | 实用新型 | 有效-授权 | 2022-03-31 | 2022-08-23 | G01R31/378(2019.01)I;G01R31/385(2019.01)I | 孙伟丽;梁辉;李琮熙;张中光;武增雪;岳旭佳;杨辛;李倩;杨帆 | 北京集佳知识产权代理有限公司; 宁波容百新能源科技股份有限公司 | 北京集佳知识产权代理有限公司 | 本申请公开了一种电池原位产气检测装置,包括容器和气体检测器;容器的容腔设有正极安装部和负极安装部;容腔的顶端局部向上隆突、以形成气腔;气腔包括分散的正极气腔和负极气腔;正极气腔紧邻且设于正极安装部的上方,负极气腔紧邻且设于负极安装部的上方;正、负极气腔分别连通于气体检测器;正、负极安装部均低于容腔的电解液液位以浸没正、负极极片,正、负极气腔二者底端均低于容腔的电解液液位以封隔正、负极气腔。正、极极片浸没于同一电解液中,还原正、负极极片在电芯内的实际结构和工作状态;正、负极气腔分别收集正、负极极片电解时产生的气体以实现单独检测,可以最大程度地还原电池电芯的产气状态,更加准确的研究电芯产气机理。
304 | 一种复合正极材料及其制备方法 | CN114927665A | 发明专利 | 实审 | 2022-06-07 | 2022-08-19 | H01M4/36(2006.01)I;H01M4/525(2010.01)I;H01M4/58(2010.01)I;H01M10/0525(2010.01)I | 董沛沛;张玉荣;李冰冰;屈振昊;冯道言 | 北京集佳知识产权代理有限公司; 宁波容百新能源科技股份有限公司 | 北京集佳知识产权代理有限公司 | 本发明提供了一种复合正极材料,由如式(Ⅰ)所示的正极材料和包覆于所述正极材料表面的包覆层组成;所述包覆层为无定形态的TiN层和/或AlN层;本申请还提供了复合正极材料的制备方法。与传统的包覆方式(热ALD包覆,包覆温度为400℃)相比,PEALD包覆温度低(包覆温度为100~150℃),包覆层致密,杂质参与量更少;包覆改性后,材料阻抗会明显降低,吸水率降低,在30%~40%相对湿度条件下放置,吸水性能、表面残余锂增加和BET性能均改善;倍率性能改善,容量增加,循环容量保持和阻抗增加均改善;高温存储产气性能降低。
305 | 一种三元正极材料及其制备方法 | CN114927669A | 发明专利 | 实审 | 2022-06-13 | 2022-08-19 | H01M4/36(2006.01)I;H01M4/505(2010.01)I;H01M4/525(2010.01)I | 罗雨林;林哲琪;胡治国;黄晓笑;马娇;于建;孙辉 | 北京集佳知识产权代理有限公司; 宁波容百新能源科技股份有限公司 | 北京集佳知识产权代理有限公司 | 本发明提供了一种三元正极材料的制备方法,包括:将高镍正极材料和添加剂进行加热,得到三元正极材料;所述添加剂为有机酸。本发明通过气体反应包覆的方式,得到自由锂低,同时表面具有包覆层的三元正极材料,成本较低。本发明还提供了一种三元正极材料。
306 | 一种合成釜及立式进料管 | CN217221395U | 实用新型 | 有效-授权 | 2022-05-12 | 2022-08-19 | B01J4/00(2006.01)I | 徐乾松;刘伟;倪湖炳;刘刚;杨森;梁亮亮;徐家鑫;陈贻根 | 北京集佳知识产权代理有限公司; 宁波容百新能源科技股份有限公司 | 北京集佳知识产权代理有限公司 | 本申请实施例公开了一种合成釜及立式进料管,其中,立式进料管为在内套管的至少一个第一素线上设置第一进料孔组,每个第一素线上设置至少一组第一进料孔组,外套管的至少一个第二素线上设置第二进料孔组,每个第二素线上设置至少一组第二进料孔组。内套管和外套管相对转动,使内套管上开设有能够满足所需进料高度的第一进料孔组的第一素线对准进料方向,同时使外套管上开设有能够实现所需进料高度的第二进料孔组的第二素线对准进料方向,第一进料孔组和第二进料孔组连通,以使立式进料管满足所需进料高度和进料方向。本申请公开的立式进料管既能对进料方向进行调节,又能对进料高度的调节,从而能够提高物料混合的均匀性。
307 | 一种通气转换接头及窑炉 | CN217236468U | 实用新型 | 有效-授权 | 2022-05-17 | 2022-08-19 | F27D7/02(2006.01)I;F27B9/30(2006.01)I | 董沛沛;李冰冰;黄晓笑;于建 | 北京集佳知识产权代理有限公司; 宁波容百新能源科技股份有限公司 | 北京集佳知识产权代理有限公司 | 本实用新型公开了一种通气转换接头及窑炉,包括用于安装至窑炉的窑炉壁且具有通气腔体的转换头本体、设置于通气腔体内的旋转飞轮和用于驱动旋转飞轮间歇性到达预设转速的驱动机构;其中,通气腔体具有与通气管路连通的第一通气端口和与窑炉的内腔连通的第二通气端口,旋转飞轮位于第一通气端口与第二通气端口之间,且旋转飞轮的桨叶的旋转外轮廓与通气腔体的流通截面相适配;当旋转飞轮的转速到达预设转速时,旋转飞轮阻断第一通气端口与第二通气端口的连通。该通气转换接头,能够实现了通气管路的脉冲式导通有助于氧气在窑炉内物料均匀分布,大大提升了物料煅烧性能的一致性,大大提升了批次产品的品质。
308 | 一种废旧锰酸锂正极材料的综合回收方法 | CN114906863A | 发明专利 | 有效-授权 | 2022-05-31 | 2022-08-16 | H01M10/54(2006.01)I;C01D15/08(2006.01)I;C01G45/10(2006.01)I | 彭伟文;王本平;申屠华剑 | 北京集佳知识产权代理有限公司; 宁波容百新能源科技股份有限公司 | 北京集佳知识产权代理有限公司 | 本发明提供了一种废旧锰酸锂电池正极材料的综合回收方法,其以废旧锰酸锂正极材料为原料,包括依次进行的正极黑粉的浸出、浸出液的化学除杂、除杂液的结晶分离、粗制硫酸锰的重结晶制备电池级硫酸锰以及结晶分离母液制备电池级碳酸锂等步骤。本发明无需采用化学沉淀分离和萃取工艺,就可实现锂和锰的分离回收,含锰锂的浸出液通过高温加压结晶分离的方法优先将锰以结晶的方式分离出来并制备电池级硫酸锰,而锂仍以硫酸锂的形式留在母液中,结晶母液进一步沉淀回收制备电池级碳酸锂。该工艺方法具有有价金属锰锂回收率高、工艺简单、流程短、生产成本低、绿色环保以及产品附加值高等优点。
309 | 一种镍锰酸锂正极材料及其制备方法、应用 | CN114843501A | 发明专利 | 实审 | 2022-05-11 | 2022-08-02 | H01M4/505(2010.01)I;H01M4/525(2010.01)I | 陈宇;桑椿媛;黄涛;武斌;严旭丰;刘瑞;李琮熙;孙辉;刘相烈 | 北京知果之信知识产权代理有限公司; 宁波容百新能源科技股份有限公司 | 北京知果之信知识产权代理有限公司 | 本发明公开了一种镍锰酸锂正极材料及其制备方法、应用,所述镍锰酸锂正极材料的分子式为:LiαNiβMn2‑βMγO4‑δ/N,其中0.95≤α≤1.1,0.4≤β≤0.6,0.0005≤γ≤0.02,0≤δ≤0.2;M为单晶分散元素,M为V、Nb、Ta、Mo或W的至少一种;N为包覆层,包覆层包括P化合物和/或Al化合物;N的包覆量为500~10000ppm。本发明首先通过少量单晶分散元素(V、Nb、Ta、Mo或W)的添加,制备了一种单晶分散性好的高电压镍锰材料,使其具有更小的比表面积;再者,本发明通过对高单晶分散性的镍锰酸锂正极材料均匀包覆P化合物和/或Al化合物,避免正极材料和电解液直接接触导致氧化分解,提高了材料稳定性,从而提高了电池循环性能。
310 | 一种制备装置 | CN217093507U | 实用新型 | 有效-授权 | 2022-04-21 | 2022-08-02 | B01J19/18(2006.01)I;B01J4/00(2006.01)I;C01G53/00(2006.01)I | 郑明昭;余春林;陈旭东;孙伟丽;李婷婷 | 北京集佳知识产权代理有限公司; 宁波容百新能源科技股份有限公司 | 北京集佳知识产权代理有限公司 | 本申请公开了一种制备装置,包括反应釜、搅拌组件、碱液管和氨溶液管;搅拌组件设于所述反应釜内部,所述搅拌组件用于搅拌溶液;碱液管连通所述反应釜,所述碱液管用于通入碱液;氨溶液管连通所述反应釜,且所述氨溶液管包括第二套管和第一套管,第二套管连通所述反应釜,所述第二套管用于通入金属盐溶液,第一套管连通所述反应釜,所述第一套管用于通入氨溶液,且所述第一套管套设于所述第二套管的外部,以实现所述氨溶液管中所述氨溶液对所述金属盐溶液的包覆式进料。上述制备装置使物料快速并均匀地混合、分散,解决三元材料前驱体生产中物料局部浓度高引起的晶核生成过快与过量的问题,获得粒度更稳定的三元材料前驱体。
311 | 一种多料管化工反应釜 | CN217093407U | 实用新型 | 有效-授权 | 2022-04-28 | 2022-08-02 | B01J4/00(2006.01)I | 徐乾松;牛磊;赵乐园;赵迪俞;俞剑飞;王春茹 | 北京集佳知识产权代理有限公司; 宁波容百新能源科技股份有限公司 | 北京集佳知识产权代理有限公司 | 本实用新型公开一种多料管化工反应釜,用于化工反应试验技术领域,釜体和釜盖合围形成空腔,釜盖上安装至少12根进料管,每根进料管的管壁开设5~20个用于流通液体的排液孔,进料管中的液体从排液孔中排出,进入釜体之内;进料管的总数大于单次供料的所需量,每次供料存在空置的进料管;进料管沿周向划分为若干组,每组设置1至3根进料管,每根进料管独立设置用于控制通断的控制阀,通过一组或两组以上的进料管向釜体内输入液体,在输入料液时,控制不同的阀门开关状态,可以由不同的进料管提供液体,在此过程中一旦发生堵塞,可以由其他进料管代替供料,仅需要单独维护堵塞的进料管,解决了反应釜料管堵塞需要停机检修的问题,保证连续生产。
312 | 电芯壳、电池及电池模组 | CN217086717U | 实用新型 | 有效-授权 | 2021-11-16 | 2022-07-29 | H01M50/103(2021.01)I;H01M50/10(2021.01)I | 于建;蔡力伟;黄晓笑;王碧武;叶余凯 | 北京知果之信知识产权代理有限公司; 宁波容百新能源科技股份有限公司 | 北京知果之信知识产权代理有限公司 | 本申请公开了一种电芯壳、电池及电池模组,该电芯壳包括:壳体,所述壳体内具有用于容纳电芯的电芯腔;所述壳体的大面内侧的下边缘开设有下部凹槽,所述下部凹槽用于与电芯的下部位置对应。本申请达到了由位于壳体的下部凹槽提供电芯下部位置的膨胀空间,增加壳体下边缘变形量的目的,从而实现了降低壳体下边缘对电芯下部位置的束缚力,防止电芯的下边缘受力偏大而发生析锂现象的技术效果,进而解决了相关技术中电芯在膨胀时,壳体边缘的束缚力会大于中部的束缚力,导致电芯的下边缘发生析锂现象的问题。
313 | 一种无钴单晶材料及其制备方法和应用 | CN114808127A | 发明专利 | 有效-授权 | 2022-05-23 | 2022-07-29 | C30B29/22(2006.01)I;C30B1/02(2006.01)I;C30B1/10(2006.01)I;C30B33/00(2006.01)I;C30B33/12(2006.01)I;H01M4/36(2006.01)I;H01M4/505(2010.01)I;H01M4/525(2010.01)I;H01M4/62(2006.01)I;H01M10/0525(2010.01)I | 王晓东;于建;朱永波 | 北京知果之信知识产权代理有限公司; 宁波容百新能源科技股份有限公司 | 北京知果之信知识产权代理有限公司 | 本发明公开了一种无钴单晶材料及其制备方法,所述无钴单晶材料的分子式为:LixNiyMn1‑yO2,其中1.01≤x≤1.09,0.5≤y<1;所述无钴单晶材料的D003特征值为a,D104特征值为b,其中a和b的值满足:75≤b≤85,2≤a/b≤3;所述无钴单晶材料的颗粒为椭球体形貌,单晶尺寸为1.6~1.7微米,D50为2.8~3.5微米。本发明的有益效果为:无钴单晶材料在制备过程中,单晶材料表面经刻蚀修饰处理,材料表面变得很粗糙且形成了许多的刻蚀修饰位点,这使得包覆剂可以更好的粘结包覆在单晶材料表面,从而发挥出更好的包覆效果,有效的改善了无钴单晶材料的倍率性能和循环稳定性能。
314 | 一种物料水洗装置 | CN217043770U | 实用新型 | 有效-授权 | 2022-04-20 | 2022-07-26 | B08B3/10(2006.01)I;B08B3/02(2006.01)I;B08B13/00(2006.01)I | 孙学政;陈勇;谭先能;莫及国 | 北京集佳知识产权代理有限公司; 宁波容百新能源科技股份有限公司 | 北京集佳知识产权代理有限公司 | 本申请公开了一种物料水洗装置,包括固液混合机和纯水供应设备;固液混合机的入口设有上料通道,固液混合机的出口设有下料通道,上料通道设有若干第一喷射孔;全部第一喷射孔沿至少部分上料通道的周向环布;全部第一喷射孔均连接于纯水供应设备。该物料水洗装置可应用于三元正极材料的水洗作业。该物料水洗装置可以实现在线连续作业,换言之,该物料水洗装置的各个组成部分均不存在空载或者间歇停机的现象,因而整体能耗低、能源利用率高。与此同时,该物料水洗装置对物料初步湿润后进行彻底清洗,因此纯水可以与物料充分混合,不会出现结块、团聚等问题,在短时间内实现均匀洗涤,洗涤效率高、效果好。
315 | 包覆改性高镍三元正极材料、其制备方法及锂离子电池 | CN114784248A | 发明专利 | 实审 | 2022-04-28 | 2022-07-22 | H01M4/36(2006.01)I;H01M4/525(2010.01)I;H01M4/505(2010.01)I;H01M4/04(2006.01)I;H01M4/62(2006.01)I;H01M10/0525(2010.01)I;H01M10/052(2010.01)I | 蒋苗;冯道言;叶超;肖璇;王超;刘继康;严旭丰;刘瑞;李琮熙;孙辉;刘相烈 | 北京集佳知识产权代理有限公司; 宁波容百新能源科技股份有限公司 | 北京集佳知识产权代理有限公司 | 本发明提供了一种包覆改性高镍三元正极材料的制备方法,包括:S1)将金属含氧酸粉末与高镍三元正极材料混合,得到粉末包覆的高镍三元正极材料;S2)将所述粉末包覆的高镍三元正极材料进行退火处理,得到包覆改性高镍三元正极材料。与现有技术相比,本发明采用简易的干法酸碱反应实现在三元材料表面形成一层快离子导体,既能实现均匀包覆,又提高了材料的循环性能、倍率性能、低温性能;相较于湿法包覆,干法包覆可以有效避免材料与水接触产生的电化学不活跃层以及对锂造成的额外损失;并且干法制备方法简单,一致性和重复性高,不仅在传统锂离子电池具备良好性能,在新型全固态锂电池中性能也较为优异,可以促进正极材料在电池产业中的发展。
316 | 一种合成釜及立式进料管 | CN114768685A | 发明专利 | 实审 | 2022-05-12 | 2022-07-22 | B01J4/00(2006.01)I | 徐乾松;刘伟;倪湖炳;刘刚;杨森;梁亮亮;徐家鑫;陈贻根 | 北京集佳知识产权代理有限公司; 宁波容百新能源科技股份有限公司 | 北京集佳知识产权代理有限公司 | 本申请实施例公开了一种合成釜及立式进料管,其中,立式进料管为在内套管的至少一个第一素线上设置第一进料孔组,每个第一素线上设置至少一组第一进料孔组,外套管的至少一个第二素线上设置第二进料孔组,每个第二素线上设置至少一组第二进料孔组。内套管和外套管相对转动,使内套管上开设有能够满足所需进料高度的第一进料孔组的第一素线对准进料方向,同时使外套管上开设有能够实现所需进料高度的第二进料孔组的第二素线对准进料方向,第一进料孔组和第二进料孔组连通,以使立式进料管满足所需进料高度和进料方向。本申请公开的立式进料管既能对进料方向进行调节,又能对进料高度的调节,从而能够提高物料混合的均匀性。
317 | 一种用于锂电池三元前驱体合成的复合进料管 | CN216987576U | 实用新型 | 有效-授权 | 2022-03-28 | 2022-07-19 | B01J4/00(2006.01)I | 梁亮亮;刘刚;焦凯龙;罗明明 | 余姚德盛专利代理事务所(普通合伙); 宁波容百新能源科技股份有限公司 | 余姚德盛专利代理事务所(普通合伙) | 本实用新型提供一种用于锂电池三元前驱体合成的复合进料管,包括进料管,进料管的两端分别形成有进料口和出料口,进料口与出料口导通且进料口与出料口之间形成进料通道,进料通道用于原料的运输;进料管上设置有气管,气管的一端与进料通道导通,气管的另一端与外部气体装置连通用于向进料管通气实现出料控制。本实用新型一种用于锂电池三元前驱体合成的复合进料管整体结构简单,物料反应更加均匀,进料流量更大,流速更大,进料管内部物料填充度更高。
318 | 一种高镍多元正极材料、其制备方法及其应用 | CN114725338A | 发明专利 | 实审 | 2022-03-17 | 2022-07-08 | H01M4/36(2006.01)I;H01M4/525(2010.01)I;H01M4/505(2010.01)I;H01M4/485(2010.01)I;H01M4/62(2006.01)I;H01M4/04(2006.01)I;H01M10/0525(2010.01)I | 叶射稳;王碧军;于建;孙辉;马捷;杨平 | 北京集佳知识产权代理有限公司; 宁波容百新能源科技股份有限公司 | 北京集佳知识产权代理有限公司 | 本发明提供了一种高镍多元正极材料,由具有通式Li1+kMe1‑kO2的颗粒和包覆于所述颗粒表面的高价金属酸锂化合物组成,所述高价金属酸锂化合物中的高价金属离子为最外层d轨道上没有电子的不小于+5价态的阳离子。本申请还提供了一种高镍多元正极材料及其应用。本申请提供的高镍多元正极材料具有高浆料稳定性、循环稳定性和热安全性能,由此平衡了其作为锂离子电池正极材料各方面的电化学性能。
319 | 一种适用于前驱体生产的陈化设备 | CN216879374U | 实用新型 | 有效-授权 | 2022-03-24 | 2022-07-05 | B01J19/18(2006.01)I;B01J19/00(2006.01)I | 徐家鑫;徐乾松;陈贻根;杨超;王金龙;梁亮亮 | 北京集佳知识产权代理有限公司; 宁波容百新能源科技股份有限公司 | 北京集佳知识产权代理有限公司 | 本申请提供一种适用于前驱体生产的陈化设备,包括釜体、釜盖和搅拌装置,釜体的内部安装加热管,釜体的侧壁安装用以连通外部加热介质的加热介质入口以及用以排出加热管内部加热介质的加热介质出口。本申请通过在釜体的内部安装加热管,在保持反应温度下进行陈化,确保体系中溶解和结晶的动态平衡活性,使母液中残留微量的游离态金属离子继续反应生长于产物表面,促进晶体内部重排、二次成核和生长过程,提高生产效率。
320 | 一种高镍低钴细晶须镍钴锰氢氧化物及其制备方法 | CN114645329A | 发明专利 | 有效-授权 | 2022-03-30 | 2022-06-21 | C30B29/62(2006.01)I;C30B29/10(2006.01)I | 王金龙;倪湖炳;徐乾松;杨超;俞剑飞 | 北京集佳知识产权代理有限公司; 宁波容百新能源科技股份有限公司 | 北京集佳知识产权代理有限公司 | 本发明提供了一种高镍低钴细晶须镍钴锰氢氧化物,具有式I成分;式I中,0≤x≤0.1,0≤y≤0.2;所述高镍低钴细晶须镍钴锰氢氧化物的晶须为细长状。本发明提供的产品在降低了钴含量的基础上,同时达到了较好的性能指标;采用连续型的工艺方法提高了产品的产能;从而大大降低了产品的成本;通过控制镍钴锰氢氧化物生长的工艺,得到的高镍低钴细晶须的镍钴锰氢氧化物,孔道结构丰富。本发明还提供了一种高镍低钴细晶须镍钴锰氢氧化物的制备方法。
321 | 一种空心多孔型浓度梯度正极材料及其制备方法 | CN114649521A | 发明专利 | 实审 | 2022-03-30 | 2022-06-21 | H01M4/36(2006.01)I;H01M4/505(2010.01)I;H01M4/525(2010.01)I;H01M10/0525(2010.01)I;C01G53/00(2006.01)I | 杨灵伟;陈功;余春林;陈旭东 | 北京知果之信知识产权代理有限公司; 宁波容百新能源科技股份有限公司 | 北京知果之信知识产权代理有限公司 | 本发明公开了一种空心多孔型浓度梯度正极材料,所述正极材料所含镍离子、钴离子和锰离子的浓度由其中心至表面呈梯度分布,所述正极材料所含镍离子的浓度梯度由正极材料的中心向正极材料的表面减小,位于正极材料中心镍离子的浓度为90%‑100%,位于正极材料表面镍离子的浓度为60%‑70%;正极材料所含钴离子和锰离子的浓度梯度均由正极材料的中心向正极材料的表面增大,位于正极材料中心钴离子和锰离子的浓度为0%‑5%,位于正极材料表面钴离子和锰离子的浓度为15%‑20%。本发明的有益效果为:本发明所述空心多孔型浓度梯度正极材料具有浓度梯度结构,具有更高的材料表面结构稳定性,与普通均相的高镍正极材料相比,在循环性能、倍率和安全性能等方面都具有明显的优势。
322 | 一种制取镍中间品的方法 | CN114645140A | 发明专利 | 实审 | 2022-04-02 | 2022-06-21 | C22B7/00(2006.01)I;C22B23/00(2006.01)I;C01G53/04(2006.01)I | 郑宏伟;耿文杰 | 北京集佳知识产权代理有限公司; 宁波容百新能源科技股份有限公司 | 北京集佳知识产权代理有限公司 | 本发明提供了一种制取镍中间品的方法,包括以下步骤:a)将镍铁粉料和浓硝酸进行混合浸出,之后,固液分离,得到浸出液;b)向所述浸出液中加入氧化镁,控制反应终点pH值至3.8~4.0;之后,进行固液分离,分别得到除铁尾料和分离液;c)向所述分离液中加入氧化镁,控制反应终点pH值至4.0~6.0;之后,进行固液分离,分别得到镍中间品和硝酸镁溶液;d)对所述硝酸镁溶液进行浓缩结晶和热解,重新得到氧化镁并产生气相;将所得氧化镁返回至步骤b)和/或步骤c)作为沉淀剂循环使用;对所产生的气相进行冷凝、加压再生,重新得到浓硝酸,返用到步骤a)中。本发明方法能够提高镍回收率,还能降低生产成本。
323 | 一种控制金属异物的湿法包覆装置 | CN216756437U | 实用新型 | 有效-授权 | 2022-01-21 | 2022-06-17 | B01J19/18(2006.01)I;B01J19/02(2006.01)I;B01J4/00(2006.01)I;B03C1/02(2006.01)I | 钱渭鑫;黄波 | 余姚德盛专利代理事务所(普通合伙); 宁波容百新能源科技股份有限公司 | 余姚德盛专利代理事务所(普通合伙) | 本实用新型提供了一种控制金属异物的湿法包覆装置,包括包覆釜,所述包覆釜的顶盖上设置有进料口、进水喷淋装置和添加剂投料口,所述进料口连接振动给料机和进料仓,所述进水喷淋装置伸至所述包覆釜内部,所述添加剂投料口连接振动给料机和添加剂料仓;所述包覆釜的中部转动安装有主轴,所述主轴的一端连接搅拌电机,另一端设置有多个搅拌桨,所述包覆釜的内壁上环形等间距设置有多组可拆卸的磁棒,所述磁棒用于在水洗过程中打散水流并吸附金属异物;所述包覆釜外设置有夹套,所述夹套内通有温度可调的冷冻水;本实用新型提供的一种控制金属异物的湿法包覆装置,克服了现有湿法包覆装置无法控制金属异物的缺陷。
324 | 一种裸电芯及锂电池 | CN216773319U | 实用新型 | 有效-授权 | 2022-01-27 | 2022-06-17 | H01M10/0587(2010.01)I;H01M10/0525(2010.01)I;H01M50/40(2021.01)I | 于建;黄晓笑;蔡力伟;王碧武;孙伟丽 | 余姚德盛专利代理事务所(普通合伙); 宁波容百新能源科技股份有限公司 | 余姚德盛专利代理事务所(普通合伙) | 本实用新型提供一种裸电芯及锂电池,包括:正极片、负极片、和隔膜,所述正极片和所述负极片通过卷绕结构设置在锂电池壳体内,裸电芯还具有圆弧区和大面区;所述隔膜包括:第一隔膜和第二隔膜,所述第一隔膜设置在所述圆弧区和所述大面区,所述第二隔膜只设置于所述圆弧区。本实用新型一种裸电芯及锂电池能够提高使用安全,避免电极短路发生电池起火,有效解决拐角受力过大,保证裸电芯与电解液的充分浸润。
325 | 一种超高镍三元前驱体及其制备方法 | CN114620777A | 发明专利 | 有效-授权 | 2022-03-25 | 2022-06-14 | H01M4/525(2010.01)I;C01G53/00(2006.01)I | 陈旭东;徐乾松;余春林 | 北京知果之信知识产权代理有限公司; 宁波容百新能源科技股份有限公司 | 北京知果之信知识产权代理有限公司 | 本发明公开了一种超高镍三元前驱体及其制备方法,所述超高镍三元前驱体的化学分子通式为:NiaCobMncMxRy(OH)2,其中0.9≤a<1,0
326 | 一种对反应体系气压起稳定作用的送风系统 | CN216704326U | 实用新型 | 有效-授权 | 2021-12-24 | 2022-06-10 | B01J19/00(2006.01)I;H01M10/058(2010.01)I | 陈舒贤;朱奕凡;赵思奇;莫及国 | 余姚德盛专利代理事务所(普通合伙); 宁波容百新能源科技股份有限公司 | 余姚德盛专利代理事务所(普通合伙) | 本实用新型提供一种对反应体系气压起稳定作用的送风系统,包括:排风管道,所述排风管道与反应体系中的反应器连接,所述反应器设有多个,所述排风管道包括排风总管以及与所述反应器对应连接的排风支管,所述排风总管与所述排风支管相连通,所述反应器与所述排风支管之间设有排气阀门,所述排风管道一端设有抽风机,所述排风管道另一端设有离心风机,所述离心风机朝向所述抽风机一端进行鼓风。本实用新型对反应体系气压起稳定作用的送风系统,结构简单,生产成本低;防止因个别反应器排气阀关闭而影响其余反应器进出气场,减少不可控因素,保证氮封效果,提高反应气氛稳定性,提高良品率。
327 | 一种高单晶分散性的高电压镍锰材料及其制备方法、应用 | CN114613985A | 发明专利 | 实审 | 2022-03-07 | 2022-06-10 | H01M4/505(2010.01)I;H01M4/525(2010.01)I;H01M10/052(2010.01)I | 陈宇;黄涛;武斌;桑椿媛;严旭丰;刘瑞;李琮熙;孙辉;刘相烈 | 北京知果之信知识产权代理有限公司; 宁波容百新能源科技股份有限公司 | 北京知果之信知识产权代理有限公司 | 本发明公开了一种高单晶分散性的高电压镍锰材料,所述镍锰材料的分子式为:LiαNiβMn2‑βMγO4‑δ,其中0.95≤α≤1.1,0.4≤β≤0.6,0.0005≤γ≤0.02,0≤δ≤0.2;M为单晶分散元素,M为V、Nb、Ta、Mo或W的至少一种。本发明所述高单晶分散性的高电压镍锰材料通过少量单晶分散元素(V、Nb、Ta、Mo或W)的添加,制备了一种单晶分散性好的高电压镍锰材料,使其具有更小的比表面积,BET为0.3‑0.5m2/g。
328 | 镍钴锰三元前驱体及其制备方法、镍钴锰正极材料及其制备方法和锂离子电池 | CN114573052A | 发明专利 | 实审 | 2022-04-07 | 2022-06-03 | C01G53/00(2006.01)I;H01M4/505(2010.01)I;H01M4/525(2010.01)I;H01M10/0525(2010.01)I | 杨森;徐乾松;倪湖炳;徐家鑫 | 北京集佳知识产权代理有限公司; 宁波容百新能源科技股份有限公司 | 北京集佳知识产权代理有限公司 | 本发明提供了一种如Ni
329 | 一种电池级氢氧化锂的制备方法 | CN114477240A | 发明专利 | 实审 | 2022-03-10 | 2022-05-13 | C01D15/02(2006.01)I;H01M10/54(2006.01)I | 王本平;申屠华剑;彭伟文;张梦龙 | 北京集佳知识产权代理有限公司; 宁波容百新能源科技股份有限公司 | 北京集佳知识产权代理有限公司 | 本发明提供了一种利用废旧三元锂电池回收制备电池级氢氧化锂的方法,通过将预处理得到的废旧三元正极粉料与硫酸盐混合均匀后进行焙烧,使锂转变为可溶性硫酸锂,然后用纯水浸出,获得含锂溶液,水浸液通过锂盐转型、锂液除杂、蒸发结晶等工序制备得到氢氧化锂,水浸渣可用于回收镍钴锰。本发明通过火法‑湿法结合优先将锂回收,减少了锂的损失,提高了锂的回收率,降低了回收成本,有效的提高了生产收益;回收制备得到的氢氧化锂纯度达99%以上,达到电池级氢氧化锂行业标准,整个回收工艺流程短、工艺简单,具有极高的经济效益。
330 | 一种高镍三元正极材料及其制备方法和应用 | CN114436347A | 发明专利 | 有效-授权 | 2022-03-21 | 2022-05-06 | H01M4/505(2010.01)I;C01G53/00(2006.01)I;H01M4/525(2010.01)I;H01M4/62(2006.01)I;H01M10/0525(2010.01)I | 孙国征;于建;袁徐俊;戚洪亮;孟祥鹤;罗帅 | 北京集佳知识产权代理有限公司; 宁波容百新能源科技股份有限公司 | 北京集佳知识产权代理有限公司 | 本发明提供了一种高镍三元正极材料及其制备方法和应用;所述高镍三元正极材料,由高镍三元前驱体、锂源和改善晶粒强度的添加剂制备而成;所述改善晶粒强度的添加剂在晶界处富集;该制备方法包括以下步骤:a)将高镍三元前驱体和锂源在球磨机中高速混合均匀后,通过低速混合引入改善晶粒强度的添加剂,得到混合粉料;所述高速混合的速度为250rpm~600rpm;所述低速混合的速度为50rpm~200rpm;b)将步骤a)得到的混合粉料依次进行烧结、水洗、干燥和返烧,得到高镍三元正极材料。与现有技术相比,本发明能够使添加剂在晶界处富集,得到晶界强化、颗粒耐压性能较优兼备化学稳定性、热稳定性良好的三元正极材料,使得正极材料的循环、DCR和产气性能得到明显的改善。
331 | 一种具有热安全性的高镍锂离子电池正极材料及其制备方法 | CN114400316A | 发明专利 | 实审 | 2022-02-28 | 2022-04-26 | H01M4/505(2010.01)I;H01M4/525(2010.01)I;H01M4/36(2006.01)I;H01M4/04(2006.01)I;H01M4/62(2006.01)I;H01M10/0525(2010.01)I;C01G53/00(2006.01)I | 宗博;于建;戚洪亮;孟祥鹤 | 北京集佳知识产权代理有限公司; 宁波容百新能源科技股份有限公司 | 北京集佳知识产权代理有限公司 | 本发明提供了一种具有热安全性的高镍锂离子电池正极材料,化学通式为Li1+xNiaCobMncMTdO2;其中,0.01≤x≤0.03、0.8≤a<1、0.03≤b≤0.1、0.5≤c/b≤1、0.006≤d≤0.016且a+b+c+d=1;MT选自Al、Zr、Si、Ti、Sr、Mg、W、Mo、P、Ta、Ce、Nb、Mn、Y和F中的一种或多种;所述高镍锂离子电池正极材料为球形颗粒,热稳定元素MT由球形颗粒表面至球形颗粒内部呈现出降低的水平;所述高镍锂离子电池正极材料表面有一种或多种两性元素的化合物包覆。本发明提供的高镍锂离子电池正极材料热分解温度高,掺杂元素对球形颗粒内部晶体结构的有害效果较低,放电容量高。
332 | 一种纳米氟化锆锂原位包覆高镍三元正极材料、其制备方法及锂离子电池 | CN112786893B | 发明授权 | 有效-授权 | 2021-02-26 | 2022-04-22 | H01M4/62(2006.01)I;H01M4/36(2006.01)I;H01M4/505(2010.01)I;H01M4/525(2010.01)I;H01M10/0525(2010.01)I | 冯道言;严旭丰;刘继康;殷裕鑫;刘瑞;李琮熙;孙辉;刘相烈 | 北京集佳知识产权代理有限公司; 宁波容百新能源科技股份有限公司 | 北京集佳知识产权代理有限公司 | 本发明提供了一种纳米氟化锆锂原位包覆高镍三元正极材料的制备方法,包括以下步骤:A)将三元正极材料加入质量分数为1~7%的H2ZrF6溶液中,搅拌得到悬浊液;B)将所述悬浊液进行干燥,得到Li2ZrF6包覆的三元正极材料。利用H2ZrF6与三元正极材料表面的残锂反应,在三元材料表面原位包覆一层分布均匀的快离子导体Li2ZrF6。一方面降低了高镍正极材料表面的残锂,另一方面Li2ZrF6存在缓解了三元正极与电解液之间的副反应;本发明中采用氟锆酸与三元材料表面的残锂反应后可以直接形成沉淀,不再需要额外的热处理工艺,工艺简单。本发明还提供了一种纳米氟化锆锂原位包覆高镍三元正极材料及锂离子电池。
333 | 正极材料前驱体的合成方法、装置、电子设备及存储介质 | CN114307927A | 发明专利 | 实审 | 2021-12-29 | 2022-04-12 | B01J19/18(2006.01)I;B01J19/00(2006.01)I;B01J4/00(2006.01)I;G06Q10/06(2012.01)I | 朱珠;宋振杰;莫及国;倪湖炳;赵迪俞;刘刚 | 北京集佳知识产权代理有限公司; 宁波容百新能源科技股份有限公司 | 北京集佳知识产权代理有限公司 | 本申请公开了一种正极材料前驱体的合成方法,包括:若接收到合成启动指令,则控制进料调节阀以初始流量值向反应釜内加入物料,并控制搅拌器以初始搅拌速度在反应釜内对物料进行搅拌;按照第一约束条件增加调节阀的当前流量值;按照第二约束条件减少搅拌器的当前搅拌速度;判断反应釜内的产品粒径是否大于或等于预设值;若是,则控制调节阀保持当前流量值向反应釜内加入物料,并控制搅拌器保持当前搅拌速度在反应釜内对物料进行搅拌,以便合成正极材料前驱体。本申请能够避免正极材料前驱体合成过程中的异常成核,提高产品质量。本申请还公开了一种正极材料前驱体的合成装置、一种存储介质及一种电子设备,具有以上有益效果。
334 | 软包电芯壳体及软包电芯 | CN114335821A | 发明专利 | 有效-授权 | 2022-01-05 | 2022-04-12 | H01M50/10(2021.01)I;H01M50/30(2021.01)I;H01M50/627(2021.01)I | 于建;蔡力伟;黄晓笑;王碧武;叶余凯 | 北京集佳知识产权代理有限公司; 宁波容百新能源科技股份有限公司 | 北京集佳知识产权代理有限公司 | 本发明公开了一种软包电芯壳体,包括第一壳部和第二壳部,第一壳部和第二壳部周围边沿对接以合围成能够储放电解液以及电池的容腔,第一壳部和第二壳部之间至少一段边沿可通过可开闭的自封结构连接。在该软包电芯壳体中,在使用时,在化成之后,可以通过打开自封结构,进行排气,并在排气完成后,再通过自封结构封闭。若后期使用过程中,不用进行剪口和再次热封。而且电解液在受热的时候容易分解,从而影响电芯使用寿命,而采用自封结构,可以通过自封结构快速补入电解液,操作简单方便。综上所述,该软包电芯壳体能够有效地解决现有技术中软包电芯壳体封装、后期保养等不方便的问题。本发明公开了一种包括上述软包电芯壳体的软包电芯。
335 | 一种用于制备高球形度小粒度三元前驱体反应釜 | CN216224331U | 实用新型 | 有效-授权 | 2021-06-15 | 2022-04-08 | B01J19/18(2006.01)I;B01J4/00(2006.01)I | 朱佳兵;朱珠;刘刚;梁亮亮;焦凯龙;王强 | 余姚德盛专利代理事务所(普通合伙); 宁波容百新能源科技股份有限公司 | 余姚德盛专利代理事务所(普通合伙) | 本实用新型公开了一种用于制备高球形度小粒度三元前驱体反应釜,包括具有反应室的反应釜釜体和可拆卸安装在所述反应釜釜体上并对所述反应室内的物料进行搅拌的搅拌装置;所述反应釜釜体内安装有若干扰流板,所述扰流板内设置空腔,所述扰流板朝向所述反应室的一端设置有若干与所述空腔连通的流体孔,所述扰流板的上端连接有进料管,所述进料管的进料通道与所述空腔连通。本实用新型将进料管和扰流板集成在一起,简化了反应釜结构,降低了设备故障风险;同时,由于所述扰流板设置有流体孔,则所述扰流板可作为进料管的下半部分,使得物料可以由此通道进入但反应室内,使得盐、碱、氨等各种原料分散速度更快,均匀性更好。
336 | 一种窄粒度分布三元前驱体的制备方法 | CN111547779B | 发明授权 | 有效-授权 | 2020-05-12 | 2022-04-05 | C01G53/00(2006.01)I | 王碧武;朱珠;倪湖炳 | 北京集佳知识产权代理有限公司; 宁波容百新能源科技股份有限公司 | 北京集佳知识产权代理有限公司 | 本发明提供一种窄粒度分布三元前驱体的制备方法,包括以下步骤:将水、氨水和氢氧化钠溶液在反应釜中混合,得到混合液;反应釜上部侧壁设有第一溢流口和第二溢流口;第一溢流口在距离第二溢流口上方98~102cm处;混合液的液面与第二溢料口的垂直距离为28~32cm;在搅拌下,向混合液中持续通入镍钴锰混合液、氨水和氢氧化钠溶液,进行反应;超过第二溢流口的物料流出反应釜;待反应至产物粒度D50达到要求后关闭第二溢流口,开启第一溢流口,pH值升高后进行打球,且使液面在第一和第二溢流口之间,打球结束后降回至原pH值开始生长,至料液从第一溢流口流出,得到窄粒度分布三元前驱体。该工艺能连续生产,且产品粒度分布较小。
337 | 一种三元正极材料及其制备方法 | CN109728261B | 发明授权 | 有效-授权 | 2018-11-30 | 2022-03-29 | H01M4/36(2006.01)I;H01M4/505(2010.01)I;H01M4/525(2010.01)I;H01M4/62(2006.01)I;H01M10/0525(2010.01)I | 时志翔;于建;谢恒斌;金国山;袁徐俊;佘圣贤 | 余姚德盛专利代理事务所(普通合伙); 宁波容百新能源科技股份有限公司 | 余姚德盛专利代理事务所(普通合伙) | 本发明公开了一种三元正极材料及其制备方法,所述制备方法包括如下步骤:(1)水洗:加水对三元正极材料进行水洗,水洗时加入氧化石墨烯溶液,搅拌,得到水洗后氧化石墨烯包覆的三元正极材料;(2)烘干:将氧化石墨烯包覆的三元正极材料进行过滤,烘干,得到烘干后氧化石墨烯包覆的三元正极材料;(3)烧结:将烘干后氧化石墨烯包覆的三元正极材料进行烧结,得到石墨烯包覆的三元正极材料。本发明通过在三元正极材料水洗过程中包覆氧化石墨烯,同时通过后续的高温烧结过程在三元正极材料表面生成高导电性的导电层,不仅降低了三元正极材料的粉末电阻率,而且提高了三元正极材料的循环性能。
338 | 一种一次颗粒定向排列的高镍正极材料及其制备方法 | CN109713297B | 发明授权 | 有效-授权 | 2018-12-26 | 2022-03-29 | H01M4/505(2010.01)I;H01M4/525(2010.01)I;H01M10/0525(2010.01)I | 王尊志;袁徐俊;佘圣贤;孙伟丽;尹春宇;张鑫;刘志远;王碧军 | 余姚德盛专利代理事务所(普通合伙); 宁波容百新能源科技股份有限公司 | 余姚德盛专利代理事务所(普通合伙) | 本发明公开了一种一次颗粒定向排列的高镍正极材料及其制备方法,所述制备方法包括如下步骤:(1)在混合釜中加入高镍正极材料前驱体,锂源,能降低高镍正极材料层状结构003晶面表面能的掺杂物,搅拌,混合均匀,得混合物;(2)将步骤(1)所述混合物放入马弗炉中进行烧结,保温,冷却,过筛,得到一次颗粒定向排列的高镍正极材料,所述一次颗粒定向排列的高镍正极材料的分子式为LiNi
339 | 一种表面改性高镍三元正极材料及其干法制备工艺 | CN114249357A | 发明专利 | 有效-授权 | 2021-12-27 | 2022-03-29 | H01M4/525(2010.01)I;C01G53/00(2006.01)I;C01G51/04(2006.01)I;C01G25/02(2006.01)I;C01F7/021(2022.01)I;C01B33/12(2006.01)I;H01M4/505(2010.01)I | 金国山;刘志远;屈振昊;时志翔;于建;周广鹏;王尊志;袁徐俊;郑春建;武增雪 | 北京集佳知识产权代理有限公司; 宁波容百新能源科技股份有限公司 | 北京集佳知识产权代理有限公司 | 本发明提供了一种表面改性高镍三元正极材料及其干法制备工艺。本发明提供的表面改性高镍三元正极材料,包括:高镍三元正极材料和包覆在所述高镍三元正极材料表面的改性层;所述高镍三元正极材料具有式Ⅰ结构:LiNi
340 | 一种高球形三元前驱体及其制备方法 | CN114150378A | 发明专利 | 有效-授权 | 2021-09-30 | 2022-03-08 | C30B29/10(2006.01)I;C30B7/14(2006.01)I;C30B29/60(2006.01)I;H01M4/505(2010.01)I;H01M4/525(2010.01)I;H01M10/0525(2010.01)I | 刘刚;焦凯龙;吴静;梁亮亮 | 北京知果之信知识产权代理有限公司; 宁波容百新能源科技股份有限公司 | 北京知果之信知识产权代理有限公司 | 本发明公开了一种高球形度三元中小颗粒前驱体及其制备方法,包括以下步骤:配置含有镍钴锰离子的混合盐溶液;在惰性气体保护下,向加有底液的晶种釜中持续加入上述混合盐溶液、烧碱、氨水溶液,并保证反应液的pH为10‑13,经反应得晶种小颗粒;晶种釜通过梯级溢流的方式将晶种小颗粒溢流分散至与其串联或并联的反应釜进行间歇法生产,并控制晶种釜中晶种小颗粒D50的涨幅,待晶种颗粒达到合格粒度后,进行处理得所述的高球形度三元中小颗粒前驱体。本发明的有益效果为:本发明所述的高球形度前驱体的制备方法通过控制减小晶种小颗粒的开机粒度,并且控制前驱体前期的生长速度增大三元前驱体的反应时间,进而增大晶种颗粒间的碰撞次数,从而提高球形度。
341 | 一种废旧电池的拆解装置及无害化处理系统 | CN215911471U | 实用新型 | 有效-授权 | 2021-09-26 | 2022-02-25 | H01M10/54(2006.01)I;H01M6/52(2006.01)I | 裴高生;彭伟文;王本平 | 余姚德盛专利代理事务所(普通合伙); 宁波容百新能源科技股份有限公司 | 余姚德盛专利代理事务所(普通合伙) | 本实用新型提供了一种废旧电池的拆解装置及无害化处理系统,其拆解装置包括机架以及设置在机架上的输送带、推进机构、夹紧输送机构、外壳顶出机构、电芯顶出机构和端盖切割机构;其无害化处理系统包括上述的拆解装置、依次设置的电芯一级粉碎装置、电芯烘干装置、电芯二级粉碎装置和筛分装置以及外壳清洗与烘干装置;本实用新型提供的一种废旧电池的拆解装置及无害化处理系统,其拆解装置可自动化地实现废旧电池的拆解,省时省力,提升生产效率;其无害化处理系统,采用了特殊的拆解装置将电芯与端盖一起输出以进行处理,并采用外壳清洗与烘干装置对外壳进行处理,实现了对整个电池的无害化处理。
342 | 一种基于湿法球磨的高离子电导率硫化物固态电解质及其制备方法 | CN109888377B | 发明授权 | 有效-授权 | 2019-04-17 | 2022-02-22 | H01M10/0562(2010.01)I;H01M10/0525(2010.01)I | 卢骋;陈功;田光磊;佘圣贤 | 余姚德盛专利代理事务所(普通合伙); 宁波容百新能源科技股份有限公司 | 余姚德盛专利代理事务所(普通合伙) | 本发明公开了一种基于湿法球磨的高离子电导率硫化物固态电解质及其制备方法,所述制备方法包括如下步骤:(1)将至少包括Li2S和P2S5的原料、磨介、溶剂加入球磨罐中进行密封球磨,得混合料a;(2)将所述混合料a进行减压干燥,减压状态下密封球磨罐,再次球磨,得混合料b;(3)手套箱内取出所述混合料b,惰性气氛保护下进行热处理,得高离子电导率硫化物固态电解质材料。本发明通过减压干燥后减压二次球磨地方式消除所得硫化物固态电解质中由于溶剂及结晶溶剂分子引入的多孔结构,获得高离子电导率的硫化物固态电解质。本发明进一步采用热压或热对辊的方式成型,加强硫化物固态电解质的结合效果,进一步提升离子电导率。
343 | 一种基于液相法的高离子电导率硫化物固态电解质及其制备方法 | CN109888378B | 发明授权 | 有效-授权 | 2019-04-17 | 2022-02-22 | H01M10/0562(2010.01)I;H01M10/0525(2010.01)I | 卢骋;陈功;田光磊;佘圣贤 | 余姚德盛专利代理事务所(普通合伙); 宁波容百新能源科技股份有限公司 | 余姚德盛专利代理事务所(普通合伙) | 本发明公开了一种基于液相法的高离子电导率硫化物固态电解质及其制备方法,所述制备方法包括如下步骤:(1)将至少包括Li2S和P2S5的原料、溶剂加入搅拌容器内进行搅拌,真空抽滤,减压干燥,得混合料a;(2)将步骤(1)所述混合料a装入球磨罐,抽真空,球磨,得混合料b;(3)手套箱内取出步骤(2)所述混合料b,惰性气氛保护下进行热处理,得高离子电导率硫化物固态电解质材料。本发明通过减压干燥后减压二次球磨地方式消除所得硫化物固态电解质中由于溶剂及结晶溶剂分子引入的多孔结构,获得高离子电导率的硫化物固态电解质。本发明进一步采用热压或热对辊的方式成型,加强硫化物固态电解质的结合效果,进一步提升离子电导率。
344 | 一种废旧电池的防爆装置 | CN215884990U | 实用新型 | 有效-授权 | 2021-09-26 | 2022-02-22 | B65G1/04(2006.01)I | 裴高生;王本平;彭伟文 | 余姚德盛专利代理事务所(普通合伙); 宁波容百新能源科技股份有限公司 | 余姚德盛专利代理事务所(普通合伙) | 本实用新型提供一种废旧电池的防爆装置,包括:消防水箱和AGV小车,所述AGV小车能转运放置有电池的托盘;所述AGV小车上设有与托盘配合且能升降的货叉;所述消防水箱包括水箱、固定框架、升降框架以及用于驱动所述升降框架上下运动的升降结构,所述升降结构设置在所述固定框架与所述升降框架顶部之间,所述升降框架顶部设有与所述水箱顶部配合的活动盖板,所述水箱底部设有与所述货叉配合的插管。本实用新型废旧电池的防爆装置,结构简单,生产成本低;可实现将电池先放置一段时间,如果发现异常再浸入水中,并将消防水箱转运出去;如果未发现异常,可通过人工返修的方式使该电池进入正常回收流程,提升回收效率,节约环保。
345 | 一种高压实密度三元正极材料 | CN113972369A | 发明专利 | 有效-授权 | 2021-10-29 | 2022-01-25 | H01M4/525(2010.01)I;H01M4/505(2010.01)I;H01M4/485(2010.01)I;H01M10/0525(2010.01)I;C01G53/00(2006.01)I | 苏美华;戚洪亮;王裕生;孙国征;罗帅;孟祥鹤;王尊志;于建;袁徐俊 | 北京知果之信知识产权代理有限公司; 宁波容百新能源科技股份有限公司 | 北京知果之信知识产权代理有限公司 | 本发明公开了一种高压实密度三元正极材料,所述正极材料包括下述重量配比的原料:二次球:单晶=(2~7):1,所述三元正极材料的3.5T压力下的压实密度范围为3.55g/cm3~3.86g/cm3,真实密度范围为4.70g/cm3~5.10g/cm3,3.5T压力下的压实密度与其真密度的比值在0.72~0.81之间。本发明的有益效果为:本发明采用二次球单晶掺混的工艺,用适当配比的二次球和单晶进行混合,利用单晶的尺寸远小于二次球的特性,使单晶去有效填充二次球之间的间隙,采用这种方法制备的三元正极材料其压实密度会明显提升,这样能够有效提升电池的体积能量密度,同时该方法获得的正极材料在制备极片时,可以有效减少二次球的裂球情况。
346 | 一种高压实和高能量密度的超高镍三元正极材料 | CN113921782A | 发明专利 | 实审 | 2021-09-26 | 2022-01-11 | H01M4/36(2006.01)I;H01M4/48(2010.01)I;H01M4/485(2010.01)I;H01M4/50(2010.01)I;H01M4/505(2010.01)I;H01M4/52(2010.01)I;H01M4/525(2010.01)I;H01M10/0525(2010.01)I | 韩雨佳;马娇;周广鹏;刘志远;于建 | 北京知果之信知识产权代理有限公司; 宁波容百新能源科技股份有限公司 | 北京知果之信知识产权代理有限公司 | 本发明公开了一种高压实和高能量密度的超高镍三元正极材料,所述的正极材料通式为LinNiaCobMncMdNeO2,所述正极材料包括多晶材料和单晶材料;所述多晶材料的重量份为45‑90份、所述单晶材料的重量份为10‑55份;所述多晶材料的D50与所述单晶材料的D50满足关系式:K=(D1‑D2)/D2,其中0≤K≤4。本发明的有益效果为:本发明所述的三元正极材料通过将不同粒径的多晶材料和单晶材料按照合适的配比进行混合,使单晶材料能够充分填塞在多晶材料的空隙中,并在制备过程中取消了水洗环节,采用干法工艺,通过包覆剂与材料表面的自由锂反应,生成快离子导体包覆在材料表面,提高了放电比容量,简化了生产流程,降低了成本,同时改善了循环和DCR性能。
347 | 一种富多面体的复合相前驱体及其制备方法和富锂正极材料 | CN113912137A | 发明专利 | 有效-授权 | 2021-10-09 | 2022-01-11 | H01M4/505(2010.01)I;C01G53/00(2006.01)I;C01G45/00(2006.01)I;C01G45/12(2006.01)I;H01M4/48(2010.01)I;H01M4/485(2010.01)I;H01M4/50(2010.01)I;H01M4/52(2010.01)I;H01M4/525(2010.01)I;H01M10/0525(2010.01)I | 董亮辰;钱云龙;刘瑞;刘永鹏;严旭丰;陈宇;冯道言;李琮熙;刘相烈 | 北京集佳知识产权代理有限公司; 宁波容百新能源科技股份有限公司 | 北京集佳知识产权代理有限公司 | 本发明提供了一种富多面体的复合相前驱体。本发明提供的复合相前驱体为富多面体的二次球形颗粒,XRD谱图上主相为碳酸盐相,且2θ于18~19.5°存在衍射峰;基于该以碳酸盐为主相的富多面体的复合相前驱体制备的富锂正极循环性能显著优于基于纯相碳酸盐基体制备的富锂正极。本发明提供的合成方法简单、过程参数易控制、合成周期短,易于工业化实现;并且所用原料价格便宜可控,整体实现成本低。
348 | 一种环状孔隙三元正极前驱体及其制备方法 | CN113896255A | 发明专利 | 有效-授权 | 2021-09-30 | 2022-01-07 | C01G53/00(2006.01)I | 倪湖炳;刘刚;牛磊;杨超;王金龙 | 北京知果之信知识产权代理有限公司; 宁波容百新能源科技股份有限公司 | 北京知果之信知识产权代理有限公司 | 本发明公开了一种环状孔隙三元正极前驱体及其制备方法,包括以下步骤:(1)配制含有金属离子的混合盐溶液;(2)配制碱金属氢氧化物溶液;(3)配制络合剂溶液;(4)在惰性气体保护下,将步骤(1)所得混合盐溶液和步骤(2)所得碱金属氢氧化物溶液加入反应釜中,并向反应釜中交替通入络合剂,得三元正极前驱体浆料;(5)将所得三元正极前驱体浆料依次经洗涤、干燥、过筛处理。本发明的有益效果为:本发明所述的方法将第一类络合剂和第二类络合剂交替通入使得到的三元正极前驱体的内部孔隙呈环状均匀分布,且前驱体环状孔隙的位置和宽度大小可以通过更改第一类络合剂和第二类络合剂的使用时机进行调控,其改善了正极产品的抗压强度。
349 | 一种高效烘干三元高镍正极材料的振动干燥机 | CN215373272U | 实用新型 | 有效-授权 | 2021-06-28 | 2021-12-31 | F26B11/06(2006.01)I;F26B25/00(2006.01)I;F26B25/04(2006.01)I;F26B25/16(2006.01)I;F26B25/12(2006.01)I | 李曼;谭先能;莫及国 | 余姚德盛专利代理事务所(普通合伙); 宁波容百新能源科技股份有限公司 | 余姚德盛专利代理事务所(普通合伙) | 本实用新型提供一种高效烘干三元高镍正极材料的振动干燥机,包括:可内置物料的中空状筒体,所述筒体设有热油干燥机构,所述热油干燥机构包括可通入热油的中间层以及中空管道,所述中间层设置在所述筒体的内壁与外壁之间,所述中空管道横置于所述筒体内,所述筒体设有用于向所述中间层和所述中空管道通入热油的进油口;所述筒体设有用于驱动其振动的振动装置。本实用新型高效烘干三元高镍正极材料的振动干燥机,筒体设有中空管道和加热曲面,大大提高干燥效率,提升单位时间内的产出;除尘器采用不锈钢滤网,不易变形堵塞,可兼容生产多晶和单晶产品,有利于切换产线;滤网使用寿命长,节约设备维护成本。
350 | 一种反应釜机械密封装置 | CN215214714U | 实用新型 | 有效-授权 | 2021-06-11 | 2021-12-17 | F16J15/16(2006.01)I;F16J15/18(2006.01)I;F16J15/32(2016.01)I;F16J15/3244(2016.01)I;F16J15/40(2006.01)I | 陈南海;朱珠;赵迪俞;张杰;朱佳兵;黄斌;李明 | 余姚德盛专利代理事务所(普通合伙); 宁波容百新能源科技股份有限公司 | 余姚德盛专利代理事务所(普通合伙) | 本实用新型公开了一种反应釜机械密封装置,包括设备转轴、套设在设备转轴外的机封外罩、以及设于机封外罩和设备转轴之间的用于固定设备转轴的机封固定底板,机封固定底板和设备转轴外部之间设置有密封装置;其中,机封外罩与设备转轴之间形成有空腔,机封外罩上设置有连通空腔的排气口,排气口上连接有用于抽出所述空腔内气压的排气装置。本实用新型通过密封装置密封,反应釜内气体外泄至机封外罩内,然后通过排气装置将机封外罩内的气体排出到车间排气风管,采用这种方式对反应釜进行排气,解决反应釜内正压及防止外界空气进入反应釜内,而影响反应正常进行的密封问题,且使废气进入车间排气风管至室外吸收塔,进而改善车间生产环境。
351 | 一种利用废旧三元锂电池回收制备三元正极材料的方法 | CN111206148B | 发明授权 | 有效-授权 | 2020-03-16 | 2021-11-26 | C22B1/02(2006.01)I;C22B7/00(2006.01)I;C22B3/38(2006.01)I;C22B1/16(2006.01)I;C22B23/02(2006.01)I;C22B47/00(2006.01)I;C22B26/12(2006.01)I;H01M10/54(2006.01)I;H01M4/505(2010.01)I;H01M4/525(2010.01)I | 王本平;彭伟文;张梦龙;何几文;蔡运何;王大伟;史锡娇;陈明峰 | 北京集佳知识产权代理有限公司; 宁波容百新能源科技股份有限公司 | 北京集佳知识产权代理有限公司 | \N本发明提供一种利用废旧三元锂电池回收制备三元正极材料的方法,包括:1)将预处理的镍钴锰酸锂废正极粉料和硫酸盐混合,焙烧,得到焙烧产物;2)将焙烧产物水浸,得到水浸液和水浸渣;水浸液中含锂盐;3)将水浸渣与酸溶液和双氧水反应,得到镍钴锰浸出液;4)将所述镍钴锰浸出液除杂后再萃取钴、锰、镍,得到的有机相皂化和反萃,得到硫酸钴、硫酸锰和硫酸镍溶液;5)将所述硫酸镍、硫酸钴和硫酸锰溶液与氢氧化钠溶液和氨水共沉淀,将得到的前驱体与碳酸锂混合后烧结,筛铁,得到三元正极材料。本发明提供的方法先提锂,减少锂元素对后续镍钴锰萃取的影响,降低了三元正极材料中的杂质含量,镍钴锰的回收率大大提高;还能提高锂的回收率。
352 | 球形高镍三元前驱体材料、其制备方法与高镍三元正极材料 | CN113651369A | 发明专利 | 实审 | 2021-08-18 | 2021-11-16 | C01G53/00(2006.01)I | 余春林;陈旭东 | 北京集佳知识产权代理有限公司; 宁波容百新能源科技股份有限公司 | 北京集佳知识产权代理有限公司 | 本发明提供了一种球形高镍三元前驱体材料的制备方法,其在制备过程中通过调控反应液的pH以及氨值,使得晶粒的生长得到有效调控,最终得到了内核孔隙丰富、外壳呈放射状分布的高镍三元前驱体材料。本申请还提供了一种球形高镍三元前驱体材料和高镍三元正极材料。本发明采用较为简单的方法获得球形高镍前驱体材料,且稳定性、工艺效率较高;这种前驱体材料经过正极烧结后,为Li离子的传输提供了有效通道,电化学性能上表现出色。
353 | NCMA前驱体材料、制备方法与NCMA正极材料 | CN113651370A | 发明专利 | 有效-授权 | 2021-08-18 | 2021-11-16 | C01G53/00(2006.01)I;H01M4/485(2010.01)I;H01M4/505(2010.01)I;H01M4/525(2010.01)I | 余春林;陈旭东;徐山木;宫川敏夫 | 北京集佳知识产权代理有限公司; 宁波容百新能源科技股份有限公司 | 北京集佳知识产权代理有限公司 | 本发明提供了一种如式NiaCobMncAld(OH)2所示的NCMA前驱体材料,所述NCMA前驱体材料具有内部孔隙可调、外部呈放射状生长的核壳结构。本申请还提供了NCMA前驱体材料的制备方法。本申请利用两种铝盐先后进行反应,具体聚合硫酸铝先作为表面活性剂,可在内核构建出平均孔隙结构,后以硫酸铝作为铝盐,构建出外壳为放射状的结构;这种结构在后续烧结后得到的正极材料具备优异的锂离子传输性能,有效提升了正极材料的容量和循环性能。
354 | 高镍三元前驱体材料、其制备方法与高镍三元正极材料 | CN113651371A | 发明专利 | 有效-授权 | 2021-08-18 | 2021-11-16 | C01G53/00(2006.01)I;H01M4/505(2010.01)I;H01M4/525(2010.01)I;H01M10/0525(2010.01)I | 余春林;陈旭东;宫川敏夫 | 北京集佳知识产权代理有限公司; 宁波容百新能源科技股份有限公司 | 北京集佳知识产权代理有限公司 | 本发明提供了一种高镍三元前驱体材料的制备方法,其通过反应后期增加特殊的表面活性剂来调控前驱体一次颗粒的生长,得到的材料表现为内部呈放射状排布、外部呈树突开放状结构,使混锂更加充分,且为锂离子的脱、嵌提供了良好的通道。本申请还提供了一种高镍三元正极材料,其由上述高镍三元前驱体材料与锂源烧结得到。
355 | 一种钨掺杂高镍无钴前驱体及其制备方法 | CN113603153A | 发明专利 | 有效-授权 | 2021-06-30 | 2021-11-05 | C01G53/00(2006.01)I;H01M4/485(2010.01)I;H01M4/505(2010.01)I;H01M4/525(2010.01)I;H01M10/0525(2010.01)I | 陈旭东;徐乾松;马娇 | 北京集佳知识产权代理有限公司; 宁波容百新能源科技股份有限公司 | 北京集佳知识产权代理有限公司 | 本发明提供了一种钨掺杂高镍无钴前驱体,其特征在于,所述钨掺杂高镍无钴前驱体的化学式为NiaMnbR1‑a‑b(OH)2‑2c(WO4)c;其中,0.9≤a<1.0,0<b<0.1,0<c≤0.1;R为Mg、Ca、Al、Ti、Zr、Zn、Ba与Sr中的一种或多种。与现有技术相比,本发明利用廉价金属元素替代钴元素,可在保证高镍材料容量的同时,提升了材料的稳定性,并且本发明得到钨均匀掺杂且具有稳定结构的高镍无钴前驱体,不仅改善了高镍前驱体普遍存在的二次球裂纹问题,且二次颗粒球形度和尺寸一致性也良好,表面一次晶须均匀,并具有多孔结构,混合锂源后所得高镍无钴正极材料在保证容量的基础上具有良好的循环稳定性。
356 | 一种高镍小粒径镍钴锰氢氧化物及其制备方法 | CN107834064B | 发明授权 | 有效-授权 | 2017-12-04 | 2021-09-17 | H01M4/525(2010.01)I | 张鑫;佘圣贤;朱珠;徐乾松;李扬 | 余姚德盛专利代理事务所(普通合伙); 宁波容百锂电材料有限公司 | 余姚德盛专利代理事务所(普通合伙) | 本发明公开了一种高镍小粒径镍钴锰氢氧化物及其制备方法,所述制备方法包括如下步骤:(1)在较多母液存在和高络合剂浓度的条件下,持续通入镍钴锰混合金属溶液、沉淀剂和络合剂成核,通过高速搅拌使晶核高度分散,进入晶核生长阶段;(2)反应开始至物料可沉,D50=1.3~1.5μm时,从反应釜上部抽出反应釜有效体积16~13的料液,待此部分料液完全沉淀时,倒出上清液,将沉淀物返回反应釜中继续反应;(3)反复操作以此引入新的晶种并增加固含量,至D50=3μm时停止反应。本发明采用成核结晶引入新的晶种来制备镍钴锰氢氧化物,可避免人为打球,无需改造现有反应釜,操作简便,可扩大生产;制备的镍钴锰氢氧化物粒度分布均匀、集中、不团聚、振实密度高、球形度好。
357 | 一种高压实高稳定性高镍正极材料及其制备方法以及一种锂离子电池 | CN110010889B | 发明授权 | 有效-授权 | 2019-04-17 | 2021-09-07 | H01M4/525(2010.01)I;H01M10/0525(2010.01)I | 王碧军;袁徐俊;佘圣贤;黄洁文;孙伟丽;梅文捷;于建;黄连友;岳旭佳;金国山;黄波;王尊志 | 余姚德盛专利代理事务所(普通合伙); 宁波容百新能源科技股份有限公司 | 余姚德盛专利代理事务所(普通合伙) | 本发明公开了一种高压实高稳定性高镍正极材料及其制备方法以及一种锂离子电池,所述高镍正极材料包括基材以及包覆于所述基材表面的包覆层,所述基材为式I所示的化合物:Li
358 | 一种高镍前驱体材料、其制备方法及应用 | CN113299904A | 发明专利 | 有效-授权 | 2021-05-24 | 2021-08-24 | H01M4/485(2010.01)I;H01M4/505(2010.01)I;H01M4/525(2010.01)I;H01M10/0525(2010.01)I;B82Y30/00(2011.01)I;B82Y40/00(2011.01)I | 王碧武;黄晓笑;于建;孙辉 | 北京集佳知识产权代理有限公司; 宁波容百新能源科技股份有限公司 | 北京集佳知识产权代理有限公司 | 本发明涉及锂离子电池技术领域,尤其涉及一种高镍前驱体材料、其制备方法及应用。所述高镍前驱体材料分为三种,分别由三类不同的晶须堆叠形成微球。第一种高镍前驱体材料中,晶须的直径<150nm,晶须的长径比>4。第二种高镍前驱体材料中,晶须的直径为150~250nm,晶须的长径比为2~4。第三种高镍前驱体材料中,晶须的直径>250nm,晶须的长径比<2。本发明没有通过正极材料制备工艺的改善来提高DSC,而是直接从前驱体入手,一方面能够简化材料制备的工艺降低成本,另一方面减少正极工艺改变对材料的其它性能的负面影响,所提供的高镍前驱体材料制备的正极材料的热稳定性较优。
359 | 富锂锰基前驱体、正极材料及其制备方法 | CN113247966A | 发明专利 | 驳回 | 2020-12-31 | 2021-08-13 | C01G53/00(2006.01)I;C01D5/00(2006.01)I;H01M4/36(2006.01)I;H01M4/505(2010.01)I;H01M4/525(2010.01)I;H01M4/62(2006.01)I;H01M10/0525(2010.01)I | 钱云龙;董亮辰;严旭丰;刘瑞;刘继康;李琮熙 | 北京知果之信知识产权代理有限公司; 宁波容百新能源科技股份有限公司 | 北京知果之信知识产权代理有限公司 | 本发明公开了一种富锂锰基前驱体、正极材料及其制备方法,富锂锰基正极材料的制备方法包括以下步骤:将富锂锰基前驱体与锂源化合物混合均匀进行煅烧,待煅烧完毕,冷却至室温,升温并进行保温,再自然降温得富锂锰基正极材料A;所得富锂锰基正极材料A与Na2S2O8混合均匀,在高温空气氛围下进行保温,得富锂锰基正极材料B;富锂锰基正极材料B与含碳有机物混合均匀,在高温惰性气体氛围下进行保温,得富锂锰基正极材料;本发明的有益效果为:本发明方法所得正极材料进行表面尖晶石结构的构建和碳层包覆,可以同时提高正极材料的离子迁移率和电子电导率,从而提高正极材料的倍率性能和循环稳定性。
360 | 一种锂离子电池正极材料、其制备方法及应用 | CN113224276A | 发明专利 | 有效-授权 | 2021-04-20 | 2021-08-06 | H01M4/36(2006.01)I;H01M4/485(2010.01)I;H01M4/505(2010.01)I;H01M4/525(2010.01)I;H01M4/58(2010.01)I;H01M10/0525(2010.01)I | 褚曼曼;于建;刘相烈 | 北京集佳知识产权代理有限公司; 宁波容百新能源科技股份有限公司 | 北京集佳知识产权代理有限公司 | 本发明涉及锂离子电池技术领域,尤其涉及一种锂离子电池正极材料、其制备方法及应用。所述锂离子电池正极材料包括:高镍三元正极材料颗粒;复合在所述高镍三元正极材料颗粒外表面的包覆层;所述包覆层包括含硼化合物和氟化物。本发明采用含硼化合物与氟化物进行复合包覆,可以使得热处理过程中包覆剂均匀的涂覆在高镍三元正极材料颗粒表面,有利于得到均匀致密的包覆层,降低高镍三元材料与电解液的反应活性,减少活性物质损失,提高正极材料的比容量,改善高温存储产气性能。
361 | 一种尖晶石型单晶无钴高电压镍锰酸锂正极材料、其制备方法及锂离子电池 | CN113178566A | 发明专利 | 有效-授权 | 2021-04-26 | 2021-07-27 | H01M4/505(2010.01)I;H01M4/525(2010.01)I;H01M10/0525(2010.01)I;C01G53/00(2006.01)I;C30B1/10(2006.01)I;C30B29/22(2006.01)I | 陈宇;桑椿媛;刘瑞;李琮熙;孙辉 | 北京集佳知识产权代理有限公司; 宁波容百新能源科技股份有限公司 | 北京集佳知识产权代理有限公司 | 本发明提供了一种尖晶石型单晶无钴高电压镍锰酸锂正极材料的制备方法,包括以下步骤:A)在沉淀剂、氨水和络合剂的作用下,加入镍源和锰源,进行共沉淀反应,得到Ni0.5Mn1.5(OH)4二元前驱体;B)将所述Ni0.5Mn1.5(OH)4二元前驱体与锂源混合,进行高温煅烧,然后低速退火保温,最后自然降温得到单晶LiNi0.5Mn1.5O4正极材料。该材料主要形貌为正八面体与截角八面体的组合,使其具有价格低廉、制备工艺简单、压实密度高和电化学性能优异等优点。本发明还提供了一种尖晶石型单晶无钴高电压镍锰酸锂正极材料及锂离子电池。
362 | 一种三元前驱体合成系统 | CN213726210U | 实用新型 | 有效-授权 | 2020-09-29 | 2021-07-20 | B01F13/10(2006.01)I;B01F15/04(2006.01)I;B01J19/18(2006.01)I | 宋振杰;莫及国;谭先能;刘伟 | 余姚德盛专利代理事务所(普通合伙); 宁波容百新能源科技股份有限公司 | 余姚德盛专利代理事务所(普通合伙) | 本实用新型公开了一种三元前驱体合成系统,包括依次通过管路连接的溶解釜、储罐、混流器和合成釜;所述储罐与所述混流器之间设置气动开关阀、输送泵及流量计;所述储罐与所述输送泵之间的管路设置气动调节阀及压力变送器;所述气动调节阀与所述压力变送器匹配连接。本实用新型溶解后的镍钴锰盐不再经过配料釜配置混合,取消合成用的高位槽,采用恒压管道供液,质量流量和气动调节阀稳定每种盐液流量,汇入混流器混合后直接进入合成釜与氨碱反应,每台合成釜所需盐液配比可单独进行,提高生产灵活性,减少配料釜和高位槽投资,减少占地面积,降低土建投资。
363 | 一种富锂锰基正极材料的气相包覆方法 | CN113066971A | 发明专利 | 驳回 | 2021-03-30 | 2021-07-02 | H01M4/36(2006.01)I;H01M4/505(2010.01)I;H01M4/62(2006.01)I;H01M10/0525(2010.01)I | 董亮辰;钱云龙;刘瑞;刘继康;李琮熙 | 北京集佳知识产权代理有限公司; 宁波容百新能源科技股份有限公司 | 北京集佳知识产权代理有限公司 | 本发明提供了一种富锂锰基正极材料的气相包覆方法,包括以下步骤:A)将富锂锰基正极材料与聚合物碳材料不接触的置于同一容器中,在保护性气体气氛下,加热使所述聚合物碳材料热解;B)将所述步骤A)得到的材料水洗后干燥,得到有机碳层包覆的富锂锰基正极材料。本发明采用有机聚合物热解气相产物对富锂锰基正极材料表面进行包覆,气固接触使该方法得到的有机碳包覆层均匀度极高,可有效避免固固包覆存在的包覆不均匀问题;包覆的有机碳层可有效抑制电解液对正极材料表面侵蚀,缓解材料表面Mn~(4+)等过渡金属离子溶解,同时抑制电解液氧化分解;包覆层均匀致密,可有效抑制首轮放电过程中氧气溢出,改善材料循环性能。
364 | 一种除铁振筛机 | CN213494285U | 实用新型 | 有效-授权 | 2020-09-29 | 2021-06-22 | B03C1/30(2006.01)I;B07B1/28(2006.01)I | 宋振杰;莫及国;赵思奇 | 余姚德盛专利代理事务所(普通合伙); 宁波容百新能源科技股份有限公司 | 余姚德盛专利代理事务所(普通合伙) | 本实用新型公开了一种除铁振筛机,包括筛框、分别与所述筛框匹配连接且分层设置的第一筛板及第二筛板、与所述第一筛板匹配连接的磁性装置、以及与所述第二筛板匹配连接的振动装置。本实用新型将永磁旋转除铁器跟超声波振筛机相结合,组成一种新型设备,利用振筛机的震动力对物料进行打散,再利用永磁除铁器对物料进行除去金杂,本实用新型较之永磁旋转除铁器除铁效率更高,物料在振筛机的旋转速度较永磁旋转除铁机要慢,能够充分与磁铁接触,同时减少能耗,减少劳动强度和人工。
365 | 一种除铁防堵料防逸尘投料装置 | CN213386801U | 实用新型 | 有效-授权 | 2020-09-29 | 2021-06-08 | B65G65/40(2006.01)I | 宋振杰;赵峰;莫及国;位攀 | 余姚德盛专利代理事务所(普通合伙); 宁波容百新能源科技股份有限公司 | 余姚德盛专利代理事务所(普通合伙) | 本实用新型公开了一种除铁防堵料防逸尘投料装置,包括料仓、以及分别与所述料仓匹配连接的料斗及收尘装置;所述料斗包括投料口、与所述投料口匹配连接的弹性机构、分别与所述弹性机构匹配连接的搁物机构及限位开关、以及分别与所述搁物机构匹配连接的振打机构及除铁机构;所述料斗通过所述弹性机构与所述料仓弹性连接。本实用新型在原来敞口式投料基础上增加振动器,避免堵料发生,同时增加除铁器,减少金杂进入料仓,增加弹性连接解决逸尘问题;本实用新型通过对锂电正极材料配料投料仓扬尘、堵料进行优化,降低了设备投资成本,提高了操作效率。
366 | 一种窑炉辊棒断棒检测装置 | CN213363436U | 实用新型 | 有效-授权 | 2020-09-29 | 2021-06-04 | F27D21/00(2006.01)I | 宋振杰;莫及国 | 余姚德盛专利代理事务所(普通合伙); 宁波容百新能源科技股份有限公司 | 余姚德盛专利代理事务所(普通合伙) | 本实用新型公开了一种窑炉辊棒断棒检测装置,包括辊棒;辊棒包括主动端和从动端;从动端设置随动元件;随动元件的外侧设置传动元件;传动元件的外侧设置信号检测器;信号检测器包括与传动元件对应的第一限位开关及第二限位开关;各传动元件对应的第一限位开关的常开点串联,形成信号1;各传动元件对应的第二限位开关的常闭点并联,形成信号2;在辊棒启动前的正常状态下,各随动元件与对应的第一限位开关及第二限位开关的相对位置关系一致;当检测到信号1或信号2呈非周期性变化时,判断辊棒断棒。本实用新型检测装置耐高温,不怕粉尘污染,可靠性高,避免故障扩大化,投资较少,可节约设备成本,降低误报率。
367 | 一种锂离子电池高温存储体积测试装置 | CN213363919U | 实用新型 | 有效-授权 | 2020-11-26 | 2021-06-04 | G01F17/00(2006.01)I;G05D23/22(2006.01)I;H01M10/0525(2010.01)I | 谢永修;张玉荣 | 余姚德盛专利代理事务所(普通合伙); 宁波容百新能源科技股份有限公司 | 余姚德盛专利代理事务所(普通合伙) | 本实用新型公开了一种锂离子电池高温存储体积测试装置,包括电子天平、第一支架、水槽、托盘和温控装置;所述第一支架放置于所述电子天平的表面;所述水槽容纳所述托盘;所述水槽及所述托盘分别与所述第一支架匹配连接;所述温控装置与所述水槽匹配连接。本实用新型在锂离子电池高温存储体积热测时通过增加温控装置来精密控制水温,使得热测时水温恒定,减小水温波动对热测体积的波动的影响,从而减小热测体积的测试误差。
368 | 一种高压实密度高倍率性能的普鲁士类正极片、其制备方法及钠离子电池 | CN112786828A | 发明专利 | 驳回 | 2021-02-22 | 2021-05-11 | H01M4/04(2006.01)I;H01M10/054(2010.01)I | 原晨培;刘瑞;李琮熙;田光磊 | 北京集佳知识产权代理有限公司; 宁波容百新能源科技股份有限公司 | 北京集佳知识产权代理有限公司 | 本发明提供了一种高压实密度高倍率性能的普鲁士类正极片的制备方法,包括以下步骤:A)以重量份数计,将4~6份导电剂、1~1.5份分散剂和45~90份的溶剂,混合得到导电剂浆料;B)将普鲁士类正极材料、粘结剂、三维导电浆料和步骤A)中的导电剂浆料混合,得到正极浆料;C)将所述正极浆料涂覆在集流体上,干燥后进行多次辊压,得到普鲁士类正极片。本发明先将导电剂配制成导电剂浆料,然后将分散好的具有一定固含量的导电剂浆料与三维导电材料共同作用,能够明显提高极片的压实密度。本发明还提供了一种高压实密度高倍率性能的普鲁士类正极片及钠离子电池。
369 | 一种纳米氟化锆锂原位包覆高镍三元正极材料、其制备方法及锂离子电池 | CN112786893A | 发明专利 | 有效-授权 | 2021-02-26 | 2021-05-11 | H01M4/62(2006.01)I;H01M4/36(2006.01)I;H01M4/505(2010.01)I;H01M4/525(2010.01)I;H01M10/0525(2010.01)I | 冯道言;严旭丰;刘继康;殷裕鑫;刘瑞;李琮熙;孙辉;刘相烈 | 北京集佳知识产权代理有限公司; 宁波容百新能源科技股份有限公司 | 北京集佳知识产权代理有限公司 | 本发明提供了一种纳米氟化锆锂原位包覆高镍三元正极材料的制备方法,包括以下步骤A)将三元正极材料加入质量分数为1~7%的H2ZrF6溶液中,搅拌得到悬浊液;B)将所述悬浊液进行干燥,得到Li2ZrF6包覆的三元正极材料。利用H2ZrF6与三元正极材料表面的残锂反应,在三元材料表面原位包覆一层分布均匀的快离子导体Li2ZrF6。一方面降低了高镍正极材料表面的残锂,另一方面Li2ZrF6存在缓解了三元正极与电解液之间的副反应;本发明中采用氟锆酸与三元材料表面的残锂反应后可以直接形成沉淀,不再需要额外的热处理工艺,工艺简单。本发明还提供了一种纳米氟化锆锂原位包覆高镍三元正极材料及锂离子电池。
370 | 一种高安全性锂离子电池用正极材料及其制备方法 | CN107978752B | 发明授权 | 有效-授权 | 2017-11-30 | 2021-04-20 | H01M4/36(2006.01)I;H01M4/505(2010.01)I;H01M4/525(2010.01)I;H01M4/58(2010.01)I;H01M10/0525(2010.01)I | 张浩波;李勇华;佘圣贤;袁徐俊;任万里;徐杰;戚洪亮;朱永波;黄连友 | 余姚德盛专利代理事务所(普通合伙); 宁波容百锂电材料有限公司 | 余姚德盛专利代理事务所(普通合伙) | 本发明公开了一种高安全性锂离子电池用正极材料及其制备方法,所述制备方法包括如下步骤:(1)通过控制前驱体反应的pH和氨值等参数,合成一种具有长片状晶须形貌的前驱体,在合成的过程中通过添加Zr、Mg、Al、Ti、Ce、Er等元素中的一种或多种,来稳定前驱体的结构;(2)将前驱体与一定比例的锂源混合烧结来得到待包覆用的具有单晶形貌的镍钴锰酸锂正极材料;(3)通过高速混合的方法,完成磷酸铁锂对镍钴锰酸锂的包覆。本发明整体的改性过程操作简单,在生产过程中容易实现,最终得到的复合正极材料具有良好的循环性能和热稳定性,可满足方型、圆柱和软包电池的制作需求,可应用于电动汽车、储能电站等领域。
371 | 一种具有浓度梯度分布一次颗粒定向生长的单晶三元正极材料及其制备方法以及锂离子电池 | CN109560276B | 发明授权 | 有效-授权 | 2018-11-27 | 2021-04-16 | H01M4/36(2006.01)I;H01M4/505(2010.01)I;H01M4/525(2010.01)I;H01M10/0525(2010.01)I | 朱永波;佘圣贤;袁徐俊;任万里;黄连友;戚洪亮 | 北京集佳知识产权代理有限公司; 宁波容百新能源科技股份有限公司 | 北京集佳知识产权代理有限公司 | 本发明提供了一种具有浓度梯度分布、一次颗粒定向生长的单晶三元正极材料。本发明提供的具有浓度梯度分布、一次颗粒定向生长微观结构的单晶三元正极材料相比存在两相界面的核壳结构以及非定向生长结构的三元正极材料,在充放电过程中不易产生应力而破坏该结构;并且,表面Mn含量与体相Mn含量相同,有效缓解Mn元素在循环过程中的溶出现象;一次颗粒定向生长的结构能够大大缩短Li+迁移距离,提高Li+的迁移速率,从而提高材料的倍率性能及循环稳定性;单晶颗粒表面光滑,与导电剂可以很好的接触,且压实较大,有利于提高材料的体积能量密度。
372 | 一种纳米固体电解质粉体材料的制备方法 | CN112670564A | 发明专利 | 实审 | 2020-12-31 | 2021-04-16 | H01M10/0562(2010.01)I;B82Y30/00(2011.01)I;B82Y40/00(2011.01)I | 严旭丰;冯道言;钱云龙;刘继康;刘瑞;殷裕鑫;董亮辰;陈宇;原晨培;桑椿媛;李琮熙;孙辉;刘相烈 | 北京知果之信知识产权代理有限公司; 宁波容百新能源科技股份有限公司 | 北京知果之信知识产权代理有限公司 | 本发明公开了一种纳米固体电解质粉体材料的制备方法,包括以下步骤:按照化学计量比称取原料粉体,原料粉体包括锂源粉体、镧源粉体、锆源粉体,原料粉体中至少掺杂Al、Ta、Nb、Ge、Y、Nb、W、Hf、Ga、Ca、Sr一种元素,将质量比为1:1-100的原料粉体与有机溶剂混合均匀,向混合液中加入分散剂调节混合液的黏度为5-50Cps,得浆料;将制备的浆料进行砂磨处理,对砂磨后的浆料进行喷雾干燥,固相烧结,得固体电解质材料;向固体电解质材料中加入溶剂,混合均匀,依次经砂磨、喷雾干燥、气流粉碎处理,本发明的有益效果为:本发明所述的方法降低了烧结温度,抑制了高温烧结过程中晶粒长大;避免了长时间的球磨,保证了纳米颗粒的尺寸均一性和高得粉率。
373 | 一种粒度稳定的镍钴锰三元前驱体制备装置 | CN211998850U | 实用新型 | 有效-授权 | 2020-01-22 | 2020-11-24 | C01G53/00(2006.01)I;H01M4/505(2010.01)I;H01M4/525(2010.01)I;H01M10/0525(2010.01)N | 焦凯龙;刘瑞;倪湖炳;朱珠 | 余姚德盛专利代理事务所(普通合伙); 宁波容百新能源科技股份有限公司 | 余姚德盛专利代理事务所(普通合伙) | \N本实用新型公开了一种粒度稳定的镍钴锰三元前驱体制备装置,所述镍钴锰三元前驱体制备装置包括反应釜;反应釜包括釜体、设置于釜体顶部的釜盖、设置于釜体内部的搅拌轴、设置于釜体外部且与搅拌轴的一端匹配连接的电机、以及设置于釜体内部且与搅拌轴的另一端匹配连接的搅拌桨;釜盖设置主料管、辅料管、碱液管、络合剂管及进气管;主料管的出液口远离碱液管的出液口;辅料管的出液口靠近碱液管的出液口;主料管的出液口和碱液管的出液口之间的距离>辅料管的出液口和碱液管的出液口之间的距离。本实用新型是在控制反应釜内的pH稳定的前提下,使反应过程中小颗粒的成核和长大同时稳定地进行,从而达到粒度稳定控制的目的。
374 | 一种三元材料前驱体反应釜 | CN211964158U | 实用新型 | 有效-授权 | 2020-01-22 | 2020-11-20 | B01J19/18(2006.01)I | 徐乾松;李溢文;倪湖炳;朱珠;赵军 | 余姚德盛专利代理事务所(普通合伙); 宁波容百新能源科技股份有限公司 | 余姚德盛专利代理事务所(普通合伙) | \N本实用新型公开了一种三元材料前驱体反应釜,所述反应釜包括釜体;所述釜体的侧壁为圆柱体;所述圆柱体的高度与所述圆柱体的直径的比值为a,1.5≤a<2。本实用新型反应釜可以改善三元材料前驱体生产过程中流体的运动状态,从而提高前驱体颗粒的球形度,改善颗粒粒径分布,避免大颗粒前驱体的裂球产生,从而提高三元材料的循环性能。
375 | 一种多级层包覆的锂离子电池三元正极材料及其制备方法以及锂离子电池 | CN109244439B | 发明授权 | 有效-授权 | 2018-11-27 | 2020-11-03 | H01M4/36(2006.01)I;H01M4/48(2010.01)I;H01M4/505(2010.01)I;H01M4/525(2010.01)I;H01M10/0525(2010.01)I | 朱永波;佘圣贤;袁徐俊;任万里;黄连友;戚洪亮 | 北京集佳知识产权代理有限公司; 宁波容百新能源科技股份有限公司 | 北京集佳知识产权代理有限公司 | 本发明提供了一种多级层包覆的锂离子电池三元正极材料,包括三元正极材料以及包覆于所述三元正极材料表面的多级层包覆层,所述多级层包覆层由内至外依次为金属氧化物层、由金属氧化物和金属磷酸盐形成的过渡层以及金属磷酸盐层,所述金属氧化物层和/或过渡层还包括快离子导体锂金属氧化物,所述过渡层和/或金属磷酸盐层还包括磷酸锂。本发明通过多级包覆形成多级层包覆的三元正极材料,从而实现抑制正极材料表面与电解液的反应的效果,且通过不同类型表面包覆物的协同效应,提高了材料的热稳定性及循环寿命;同时增加锂离子电池的安全性能。另外,本发明提供的制备方法简单,使用现有设备即可制备,节省生产成本。
376 | 一种三元产品防堵料仓 | CN211443551U | 实用新型 | 有效-授权 | 2019-12-09 | 2020-09-08 | B65D88/64(2006.01)I;B65G65/46(2006.01)I | 宋振杰;罗光旺;彭禹 | 余姚德盛专利代理事务所(普通合伙); 宁波容百新能源科技股份有限公司 | 余姚德盛专利代理事务所(普通合伙) | 本实用新型公开了一种三元产品防堵料仓,包括仓体、以及与仓体匹配连接的双向螺旋输送机;仓体包括料仓进料口及料仓出料口;双向螺旋输送机包括机壳、设置于机壳的双向螺旋输送机进料口及双向螺旋输送机出料口、设置于机壳内部的螺旋轴、以及与螺旋轴匹配连接的第一螺旋叶片及第二螺旋叶片;双向螺旋输送机进料口与料仓出料口匹配连接;第一螺旋叶片与第二螺旋叶片的螺旋方向相反;第一螺旋叶片与第二螺旋叶片之间形成出料端;出料端的上部设置防架桥锥体;防架桥锥体与仓体的内壁匹配连接;出料端的下部形成双向螺旋输送机出料口。本实用新型能够对三元产品均匀给料,解决目前生产过程中存在的因颗粒团聚引起的“易堵料、不下料”的难题。
377 | 一种改性的高比容量高镍三元正极材料及其制备方法 | CN111600014A | 发明专利 | 有效-授权 | 2020-05-26 | 2020-08-28 | H01M4/485(2010.01)I;H01M4/505(2010.01)I;H01M4/525(2010.01)I;H01M10/0525(2010.01)I | 褚曼曼;田光磊;刘相烈 | 余姚德盛专利代理事务所(普通合伙); 宁波容百新能源科技股份有限公司 | 余姚德盛专利代理事务所(普通合伙) | \N本发明公开了一种改性的高比容量高镍三元正极材料及其制备方法,所述制备方法包括如下步骤:(1)按照固态电解质LATP中各种元素的摩尔比,称量锂盐、铝盐溶于水中,得到澄清透明的溶液;(2)将钛盐加入(1)的溶液中,搅拌,加入柠檬酸,直至得到澄清透明的溶液;(3)加入高镍三元正极材料;(4)将含有磷酸盐的水溶液加入(3)的溶液中,搅拌;(5)对(4)的溶液进行抽滤得到滤饼,烘干滤饼;(6)取烘干后的样品热处理,得到包覆有固态电解质的高镍三元正极材料。本发明在高镍三元正极材料表面包覆一层快离子导体LATP,在兼顾其他电化学性能及不增加镍含量的前提下,有效提高了高镍三元正极材料的比容量。
378 | 一种三元产品配料混合设备 | CN211302950U | 实用新型 | 有效-授权 | 2019-12-09 | 2020-08-21 | B01F15/00(2006.01)I | 宋振杰;任军 | 余姚德盛专利代理事务所(普通合伙); 宁波容百新能源科技股份有限公司 | 余姚德盛专利代理事务所(普通合伙) | \N本实用新型公开了一种三元产品配料混合设备。本实用新型在投料仓上直接安装收尘系统,投料仓至计量仓利用管线联通,并安装气动粉尘蝶阀,适时开关,使投料仓和计量仓连成一体,达到内部气压平衡,降低粉尘外溢;投料时收尘器所收集物料通过反吹,再次落入投料仓,转化为合格品使用,混合物料时,采用顶装收尘器,混合过程中的粉尘经过反吹再次落入混合釜中,转化成合格品使用,通过收尘器所排出的气体再次经洗涤塔洗涤,去除刺鼻性气味后排出车间。本实用新型可以对锂电三元单晶材料配料混合工序中的扬尘进行有效抑制,改善操作环境,提高产品回收率。
379 | 一种窄粒度分布三元前驱体的制备方法 | CN111547779A | 发明专利 | 有效-授权 | 2020-05-12 | 2020-08-18 | C01G53/00(2006.01)I | 王碧武;朱珠;倪湖炳 | 北京集佳知识产权代理有限公司; 宁波容百新能源科技股份有限公司 | 北京集佳知识产权代理有限公司 | \N本发明提供一种窄粒度分布三元前驱体的制备方法,包括以下步骤:将水、氨水和氢氧化钠溶液在反应釜中混合,得到混合液;反应釜上部侧壁设有第一溢流口和第二溢流口;第一溢流口在距离第二溢流口上方98~102cm处;混合液的液面与第二溢料口的垂直距离为28~32cm;在搅拌下,向混合液中持续通入镍钴锰混合液、氨水和氢氧化钠溶液,进行反应;超过第二溢流口的物料流出反应釜;待反应至产物粒度D50达到要求后关闭第二溢流口,开启第一溢流口,pH值升高后进行打球,且使液面在第一和第二溢流口之间,打球结束后降回至原pH值开始生长,至料液从第一溢流口流出,得到窄粒度分布三元前驱体。该工艺能连续生产,且产品粒度分布较小。
380 | 一种一次颗粒均一性好的前驱体的制备方法和应用 | CN111540898A | 发明专利 | 驳回 | 2020-05-12 | 2020-08-14 | H01M4/485(2010.01)I;H01M4/505(2010.01)I;H01M4/525(2010.01)I;H01M10/0525(2010.01)I | 牛磊;李溢文;倪湖炳;朱珠;刘刚;焦凯龙;李威 | 北京集佳知识产权代理有限公司; 宁波容百新能源科技股份有限公司 | 北京集佳知识产权代理有限公司 | \N本发明提供了一种一次颗粒均一性好的前驱体的制备方法,包括以下步骤:将水、氢氧化钠溶液和氨水溶液在反应釜中混合,得到底液;在搅拌和通入惰性气体条件下,将可溶性盐溶液、氢氧化钠溶液和氨水持续加入到所述底液中,开始反应,反应过程中维持氨值为6~10g/L,pH值为10.6~11.3;反应液至反应釜溢流口时溢流,溢流出的反应液经浓缩后返回至反应釜;待反应粒度至目标值,且固含量为250~400g/L结束反应;将反应后的物料陈化,洗涤,分离,得到具有式Ⅰ通式:NixCoyMnz(OH)2的前驱体。本发明结合连续法和间歇法的特点,在反应结束时,所有颗粒都处在同样生长环境中,保证一次颗粒的均一性。
381 | 一种三元正极材料前驱体及其制备方法 | CN111463425A | 发明专利 | 驳回 | 2020-04-03 | 2020-07-28 | H01M4/485(2010.01)I;H01M4/505(2010.01)I;H01M4/525(2010.01)I;H01M10/0525(2010.01)I | 李溢文;倪湖炳;朱珠;刘刚;牛磊;焦凯龙;刘伟;王碧武 | 北京卓唐知识产权代理有限公司; 宁波容百新能源科技股份有限公司 | 北京卓唐知识产权代理有限公司 | 本申请公开了一种三元正极材料前驱体的制备方法,所述方法包括以下步骤:1)配制金属盐的混合溶液;2)配制碱金属氢氧化物溶液和氨溶液;3)向所述金属盐混合溶液、碱金属氧化物溶液或氨溶液中加入发泡剂或消泡剂,搅拌均匀;4)将所述步骤1)至3)中配制的各溶液混合,搅拌反应,生成含三元正极材料前驱体的浆料;5)对所述浆料进行后处理,得到三元正极材料前驱体。本申请还公开了使用所述方法制备得到的三元正极材料。
382 | 一种判断锂离子电池三元前驱体反应釜混合程度的方法 | CN111458379A | 发明专利 | 驳回 | 2020-04-08 | 2020-07-28 | G01N27/06(2006.01)I | 刘刚;朱珠;吴静;李建苹;倪湖炳;孙保国;佘圣贤;袁徐俊 | 余姚德盛专利代理事务所(普通合伙); 宁波容百新能源科技股份有限公司 | 余姚德盛专利代理事务所(普通合伙) | \N本发明公开了一种判断锂离子电池三元前驱体反应釜混合程度的方法,包括如下步骤:(1)配制检测剂;(2)将检测剂从反应釜进料口加入到正常搅拌、停止进料的反应釜中;(3)间隔一定时间取样;(4)待取样完全沉淀后,检测上清液的电导率;(5)不同的反应釜依次通过步骤(1)~(4),获得相应电导率;通过比较不同反应釜的电导率达到稳定状态的时间来判断不同反应釜的混合程度,电导率越早达到稳定状态,说明反应釜的混合程度越好。本发明检测过程不会引入新的杂质,一方面不影响料液正常使用,节约成本,另一方面也比较稳定不会与料液反应或者挥发;此外,本发明简便易操作。
383 | 单晶镍钴锰酸锂正极材料及其制备方法和锂离子电池 | CN106505193B | 发明授权 | 有效-授权 | 2017-01-12 | 2020-07-14 | H01M4/505(2010.01)I;H01M4/525(2010.01)I;H01M10/0525(2010.01)I;H01M4/36(2006.01)I;H01M4/48(2010.01)I | 戚洪亮;佘圣贤;李勇华;徐杰;黄连友;朱永波;袁徐俊 | 北京集佳知识产权代理有限公司; 宁波金和锂电材料有限公司 | 北京集佳知识产权代理有限公司 | 本发明提供了一种单晶镍钴锰酸锂正极材料,包括:基材,所述基材为式I所示的化合物:LiNixCoyMn1‑x‑yMzO2式I;0.3≤x≤0.75,0.2≤y≤0.3,0≤z≤0.1;所述基材的表面包覆有包覆层;所述包覆层为Li2ZrO3、Li2SnO3、LiNbO3、Li4Ti5O12与LiAlO2中的一种或多种。与现有技术相比,本发明通过表面包覆快离子导体提高单晶材料的倍率性能,提高单晶材料的克容量,进一步提升材料的循环性能,还可减小内阻,减小极化损失,延长电池循环寿命;同时保持了单晶三元材料的压实大的优点,其较高的压实避免类似二次颗粒在电池制作辊压导致颗粒破碎现象,提高了循环性能。
384 | 一种高电化学活性三元正极材料及其制备方法 | CN107978751B | 发明授权 | 有效-授权 | 2017-11-30 | 2020-07-03 | H01M4/36(2006.01)I;H01M4/38(2006.01)I;H01M10/0525(2010.01)I | 任万里;李勇华;佘圣贤;袁徐俊;黄连友;张浩波;徐杰;戚洪亮;朱永波 | 余姚德盛专利代理事务所(普通合伙); 宁波容百锂电材料有限公司 | 余姚德盛专利代理事务所(普通合伙) | 本发明公开了一种高电化学活性三元正极材料及其制备方法,所述制备方法包括如下步骤:(1)制备含有掺杂元素M的中位粒径为8~30μm的大颗粒团聚体三元材料A和或含有掺杂元素M的中位粒径为1~8μm的小颗粒团聚体三元材料B;(2)将步骤(1)所述大颗粒团聚体三元材料A和或小颗粒团聚体三元材料B置于搅拌混料罐中,采用湿法包覆的方法在材料表面包覆一层多元素组成的包覆物,得到高电化学活性三元正极材料。本发明将不同中位粒径的团聚体三元材料进行掺混,提高了材料的空间利用率、压实密度及体积能量密度,同时通过多元素表面包覆实现元素间协同作用,这些均有利于材料电性能的充分发挥,同时改善材料的循环稳定性,提高电池的安全性。
385 | 一种废旧锂电池的回收方法及回收制备的电池级镍钴锰混合晶体 | CN111261967A | 发明专利 | 实审 | 2020-01-22 | 2020-06-09 | H01M10/54(2006.01)I;H01M10/052(2010.01)I;H01M4/505(2010.01)I;H01M4/525(2010.01)I | 彭伟文;王本平;何几文;张梦龙;蔡运何;王大伟;陈明峰;史锡娇 | 余姚德盛专利代理事务所(普通合伙); 宁波容百新能源科技股份有限公司 | 余姚德盛专利代理事务所(普通合伙) | 本发明公开了一种废旧锂电池的回收方法及回收制备的电池级镍钴锰混合晶体,所述废旧锂电池的回收方法,包括如下步骤:(1)将废旧锂电池放电,经拆解、分选获得正极粉料;(2)加水制成浆料,加入无机酸和还原剂,得酸浸液;(3)加入除铜剂除铜;加入氧化剂和碱试剂,得除铁铝后液;(4)加入沉淀剂,固液分离,得镍钴锰渣和含锂溶液;(5)将纯水洗涤后的镍钴锰渣与纯水调浆,加入酸,固液分离,得镍钴锰混合溶液;(6)浓缩,浓缩液进行搅拌、冷却,结晶后离心分离,得电池级镍钴锰混合晶体。本发明具有工艺简单、生产成本低、安全稳定的优点,有价金属镍、钴、锰回收率高,制得的三元前驱体品质优秀,具有极高的生产收益。
386 | 一种原位碳包覆的高倍率大尺寸普鲁士蓝类钠离子正极材料及其制备方法 | CN111244448A | 发明专利 | 有效-授权 | 2020-01-22 | 2020-06-05 | H01M4/58(2010.01)I;H01M4/62(2006.01)I;H01M10/054(2010.01)I;H01M10/04(2006.01)I | 程博;刘瑞;田光磊;刘相烈 | 余姚德盛专利代理事务所(普通合伙); 宁波容百新能源科技股份有限公司 | 余姚德盛专利代理事务所(普通合伙) | 本发明公开了一种原位碳包覆的高倍率大尺寸普鲁士蓝类钠离子正极材料及其制备方法,所述制备方法包括如下步骤:(1)将可溶性过渡金属氰基配合物、可溶性钠盐溶解在水中,制成溶液A;将溶液A置于反应釜,保温;(2)将可溶性过渡金属盐溶解在水中,配置成溶液B,在搅拌状态下将溶液B滴加到溶液A中,滴加完毕后保温,得悬浊液;(3)将(2)中悬浊液加入到高压水热釜中,并加入碳化剂前驱体,保温,搅拌,得物料;(4)将(3)降温冷却后的物料取出,洗涤、干燥后得到原位碳包覆的高倍率大尺寸普鲁士蓝类钠离子正极材料。本发明促进了普鲁士蓝类正极材料的晶体长大,还有效的改善了普鲁士蓝类正极材料导电性差、倍率性能低等问题。
387 | 一种利用废旧三元锂电池回收制备三元正极材料的方法 | CN111206148A | 发明专利 | 有效-授权 | 2020-03-16 | 2020-05-29 | C22B1/02(2006.01)I;C22B7/00(2006.01)I;C22B3/38(2006.01)I;C22B1/16(2006.01)I;C22B23/02(2006.01)I;C22B47/00(2006.01)I;C22B26/12(2006.01)I;H01M10/54(2006.01)I;H01M4/505(2010.01)I;H01M4/525(2010.01)I | 王本平;彭伟文;张梦龙;何几文;蔡运何;王大伟;史锡娇;陈明峰 | 北京集佳知识产权代理有限公司; 宁波容百新能源科技股份有限公司 | 北京集佳知识产权代理有限公司 | \N本发明提供一种利用废旧三元锂电池回收制备三元正极材料的方法,包括:1)将预处理的镍钴锰酸锂废正极粉料和硫酸盐混合,焙烧,得到焙烧产物;2)将焙烧产物水浸,得到水浸液和水浸渣;水浸液中含锂盐;3)将水浸渣与酸溶液和双氧水反应,得到镍钴锰浸出液;4)将所述镍钴锰浸出液除杂后再萃取钴、锰、镍,得到的有机相皂化和反萃,得到硫酸钴、硫酸锰和硫酸镍溶液;5)将所述硫酸镍、硫酸钴和硫酸锰溶液与氢氧化钠溶液和氨水共沉淀,将得到的前驱体与碳酸锂混合后烧结,筛铁,得到三元正极材料。本发明提供的方法先提锂,减少锂元素对后续镍钴锰萃取的影响,降低了三元正极材料中的杂质含量,镍钴锰的回收率大大提高;还能提高锂的回收率。
388 | 一种粒度稳定的镍钴锰三元前驱体及其制备方法与制备装置 | CN111153445A | 发明专利 | 有效-授权 | 2020-01-22 | 2020-05-15 | H01M4/505(2010.01)I;C01G53/00(2006.01)I;H01M4/525(2010.01)I;H01M10/0525(2010.01)I | 焦凯龙;刘瑞;倪湖炳;朱珠 | 余姚德盛专利代理事务所(普通合伙); 宁波容百新能源科技股份有限公司 | 余姚德盛专利代理事务所(普通合伙) | \N本发明公开了一种粒度稳定的镍钴锰三元前驱体及其制备方法与制备装置,所述制备方法包括如下步骤:(1)向反应釜通入去离子水;(2)通入碱液;未完全稀释前的碱液形成高pH环境,完全稀释后的碱液形成低pH环境;(3)向低pH环境通入主料流及络合剂,生成镍钴锰三元前驱体颗粒;(4)当镍钴锰三元前驱体颗粒的粒度达到合格范围时,向高pH环境通入辅料流,维持低pH环境pH基本不变,若镍钴锰三元前驱体的粒度持续减小,则减少辅料流的流速,反之,则增大辅料流的流速,最终制备得到粒度稳定的镍钴锰三元前驱体。本发明是在控制反应釜内的pH稳定的前提下,使反应过程中小颗粒的成核和长大同时稳定地进行,从而达到粒度稳定控制的目的。
389 | 一种具有包覆层的高倍率类单晶型镍钴铝酸锂正极材料及其制备方法 | CN111009646A | 发明专利 | 有效-授权 | 2019-12-09 | 2020-04-14 | H01M4/36(2006.01)I;H01M4/485(2010.01)I;H01M4/505(2010.01)I;H01M4/525(2010.01)I;H01M4/62(2006.01)I;H01M10/0525(2010.01)I | 黄晓笑;李心雨;孙保国;张曼丽 | 余姚德盛专利代理事务所(普通合伙); 宁波容百新能源科技股份有限公司 | 余姚德盛专利代理事务所(普通合伙) | \N本发明公开了一种具有包覆层的高倍率类单晶型镍钴铝酸锂正极材料及其制备方法,所述制备方法包括如下步骤:(1)将氢氧化镍钴前驱体、氢氧化铝混合均匀,之后加入氢氧化锂继续混合,得混合料;(2)将上述材料装入耐高温容器内,在富氧环境下进行烧结,冷却至室温后,过筛,得类单晶型镍钴铝酸锂正极材料;(3)将上述材料和冷水混合,控制水洗时间和烘干温度,得水洗后的类单晶型镍钴铝酸锂正极材料;(4)将上述材料和包覆剂混合均匀,并在富氧条件下继续烧结,冷却至室温后,过筛,得成品。本发明可改善类单晶型镍钴铝酸锂正极材料的稳定性,从而提高正极材料的循环性能和倍率性能。
390 | 一种用于三元单晶材料的除铁装置 | CN210279485U | 实用新型 | 有效-授权 | 2019-07-22 | 2020-04-10 | B03C1/26(2006.01)I;B03C1/30(2006.01)I;B08B5/02(2006.01)I | 位攀;莫及国;罗光旺 | 余姚德盛专利代理事务所(普通合伙); 宁波容百新能源科技股份有限公司 | 余姚德盛专利代理事务所(普通合伙) | \N本实用新型提供了一种用于三元单晶材料的除铁装置,包括安装架、除铁室和格栅组件,除铁室固定在安装架上,除铁室内设置有贯通腔,贯通腔的底端安装有格栅组件;格栅组件包括多个竖直分布的格栅片,格栅片上设置有多个隔片,相邻两个隔片间形成通道;除铁室的外圆周在对应格栅组件的位置上缠绕有电磁线圈,除铁室的底端设置有分别与贯通腔相连通的含铁料出料口和合格料出料口;格栅组件的底部连接有超声波装置,安装架在位于除铁室的两侧对称固定有振动电机,并且除铁室上端还安装有反吹除尘器。本实用新型提供的一种用于三元单晶材料的除铁装置,能够彻底去除三元单晶材料中的铁杂质,并且除铁效率高,不易堵料。
391 | 一种具有复合包覆层的高镍正极材料及其制备方法 | CN110931797A | 发明专利 | 实审 | 2019-12-09 | 2020-03-27 | H01M4/62(2006.01)I;H01M4/505(2010.01)I;H01M4/525(2010.01)I;H01M4/485(2010.01)I;B82Y30/00(2011.01)I | 屈振昊;袁徐俊;佘圣贤;梅文捷;刘志远;于建;王尊志;马娇;黄连友;张中光 | 余姚德盛专利代理事务所(普通合伙); 宁波容百新能源科技股份有限公司 | 余姚德盛专利代理事务所(普通合伙) | 本发明公开了一种具有复合包覆层的高镍正极材料及其制备方法,所述制备方法包括如下步骤:(1)将高镍正极材料和纳米包覆材料混合均匀,在预热的马弗炉中氧气气氛下进行高温烧结,冷却,破碎及过筛,得到纳米材料包覆的高镍正极材料;(2)将纳米材料包覆的高镍正极材料加入溶有可溶性锂化合物的去离子水中,搅拌均匀,缓慢加入可溶性磷酸盐,搅拌均匀,真空抽滤,再经窑炉烘干返烧,冷却,破碎,过筛后得具有复合包覆层的高镍正极材料。本发明通过干法及湿法包覆实现了纳米材料及磷酸盐的多层均匀包覆,所制备的正极材料具有循环性能好及热稳定性好等优点,制备工艺简单,可用于工业化大批量生产,在锂离子电池生产中具有广阔的应用前景。
392 | 一种高镍正极材料及其制备方法和锂离子电池 | CN106505195B | 发明授权 | 有效-授权 | 2016-12-30 | 2019-12-31 | H01M4/525(2010.01)I;H01M4/36(2006.01)I;H01M10/0525(2010.01)I | 于建;袁徐俊;梅文捷;陈涨宗;黄洁文;王碧军;刘志远;佘圣贤;黄连友 | 北京集佳知识产权代理有限公司; 宁波金和锂电材料有限公司 | 北京集佳知识产权代理有限公司 | 本发明提供了一种高镍正极材料及其制备方法和锂离子电池,该高镍正极材料的制备方法为S1)将可溶性镍盐、可溶性钴盐、碱金属氢氧化物与氨水混合,加热反应,得到前驱体;S2)将所述前驱体、锂化合物与掺杂金属化合物混合,在氧气气氛中烧结,得到基材;S3)将所述基材与包覆剂混合后干燥,得到包覆产物;S4)将所述包覆产物进行烧结,得到高镍正极材料。与现有技术相比,本发明制备得到的高镍正极材料具有类似单晶的形貌,压实密度高,能量密度高,残留碱量低,加工性能好;同时,掺杂元素的引入,使这种高镍正极材料制备的锂离子电池具有较高的循环性能,包覆层也提高了材料的循环和安全性能。
393 | 一种三电极半电池 | CN209878657U | 实用新型 | 有效-授权 | 2018-11-16 | 2019-12-31 | G01N27/30(2006.01)I | 黄晓笑;佘圣贤;孙伟丽 | 北京集佳知识产权代理有限公司; 宁波容百新能源科技股份有限公司 | 北京集佳知识产权代理有限公司 | 本实用新型公开了一种三电极半电池,所述三电极半电池包括工作电极、辅助电极、参比电极及隔膜,所述三电极半电池为软包封装的三电极半电池;所述工作电极、辅助电极及参比电极上分别设置对应的极耳,分别为工作电极极耳、辅助电极极耳及参比电极极耳。本实用新型将现有技术中的三电极半电池的封装技术从纽扣电池封装改进为软包封装,软包封装工艺简单,制作迅速,对生产设备要求低,良品率高,同时对比现有技术的纽扣电池封装,原料成本更低,更适合以研究电极性能为目的,需要频繁更换工作电极材料的三电极半电池,此外,本实用新型提供的三电极半电池,对比现有技术中的三电极电池,可单独衡量工作电极的电极材料的电学性能,且既可用于负极材料,又可用于正极材料的电学性能测定。
394 | 一种自动装钵装置 | CN209634766U | 实用新型 | 有效-授权 | 2018-11-30 | 2019-11-15 | B65B1/12(2006.01)I;B08B15/02(2006.01)I | 童海生;佘圣贤;袁徐俊;于建;谢恒斌 | 余姚德盛专利代理事务所(普通合伙); 宁波容百新能源科技股份有限公司 | 余姚德盛专利代理事务所(普通合伙) | 本实用新型公开了一种自动装钵装置,所述自动装钵装置用于将三元正极材料粉体自动装进匣钵;包括输送轨道、设置于所述输送轨道上游的进料装置、设置于所述输送轨道下游的压平切块装置、与所述进料装置及所述压平切块装置连接的收尘装置、以及与所述进料装置及所述压平切块装置连接的用于控制所述匣钵运行状态的驱动装置;所述进料装置包括用于控制所述三元正极材料粉体下料速度的调速装置、设置于所述调速装置后端的用于防止所述三元正极材料粉体下料时发生侧漏的密封罩。本实用新型解决了现有三元正极材料粉体在自动装钵时出现的装钵不准及由漏料引起的粉尘污染等问题;本实用新型结构设计合理,效率高,装钵准确且不存在粉尘扬起的环境问题。
395 | 一种粗晶须中粒径镍钴锰氢氧化物的制备方法 | CN107963672B | 发明授权 | 有效-授权 | 2017-11-30 | 2019-11-08 | C01G53/00(2006.01)I | 徐乾松;张鑫;佘圣贤;袁徐俊;朱珠 | 余姚德盛专利代理事务所(普通合伙); 宁波容百锂电材料有限公司 | 余姚德盛专利代理事务所(普通合伙) | 本发明公开了一种粗晶须中粒径镍钴锰氢氧化物及其制备方法,所述制备方法包括如下步骤通过采用控制前驱体共沉淀反应过程中反应釜内反应产物过滤液中Ni2+的浓度大小,来制备D50=8~15μm的中粒径镍钴锰氢氧化物前驱体。本发明制备方法提升了前驱体的粒度分布的均匀性,颗粒球形度更好且表面一次晶须均匀、粗棒状,提升正极材料的压实密度且可以避免涂布过程中的突起问题;在烧结正极材料后,由于本身致密性好,形成的二次球颗粒热稳定性方面有所提高,也大幅度提升材料的热稳定性和安全性能。
396 | 一种锂离子二次电池 | CN209526175U | 实用新型 | 有效-授权 | 2019-03-29 | 2019-10-22 | H01M10/0585(2010.01)I;H01M10/0525(2010.01)I;H01M4/38(2006.01)I;H01M4/40(2006.01)I | 王尊志;袁徐俊;佘圣贤;张中光;岳旭佳;孙伟丽;刘俊文;金国山;刘志远;王乾;尹春宇;王碧军 | 余姚德盛专利代理事务所(普通合伙); 宁波容百新能源科技股份有限公司 | 余姚德盛专利代理事务所(普通合伙) | 本实用新型一种锂离子二次电池,所述锂离子二次电池包括壳体,以及设置于所述壳体内部的正极活性层、负极活性层、隔膜、正极侧集流体和电解液层;所述正极活性层与所述负极活性层相互平行;所述隔膜设置于所述正极活性层与所述负极活性层之间且分别与所述正极活性层及所述负极活性层相互垂直;所述正极侧集流体设置于所述正极活性层内部且与所述正极活性层相互平行;所述电解液层设置于所述壳体与所述正极活性层、所述负极活性层及所述隔膜之间。本实用新型由于采用锂作为负极,同时锂枝晶生长方向不与隔膜直接相对,因此在提高能量密度的同时提高锂离子二次电池的安全性。
397 | 一种锂离子二次电池 | CN209515896U | 实用新型 | 有效-授权 | 2019-03-29 | 2019-10-18 | H01M10/058(2010.01)I;H01M10/0525(2010.01)I | 王尊志;袁徐俊;佘圣贤;张中光;岳旭佳;孙伟丽;刘俊文;金国山;刘志远;王乾;尹春宇;王碧军 | 余姚德盛专利代理事务所(普通合伙); 宁波容百新能源科技股份有限公司 | 余姚德盛专利代理事务所(普通合伙) | 本实用新型一种锂离子二次电池,所述锂离子二次电池包括壳体,以及设置于所述壳体内部的正极活性层、负极活性层、隔膜、正极侧集流体和电解液层;所述正极活性层与所述负极活性层相互垂直;所述隔膜设置于所述正极活性层内侧且与所述正极活性层相互平行;所述正极侧集流体设置于所述正极活性层外侧且与所述正极活性层相互平行;所述电解液层设置于所述壳体与所述正极活性层、所述负极活性层及所述隔膜之间。本实用新型由于采用锂作为负极,同时锂枝晶生长方向不与隔膜直接相对,因此在提高能量密度的同时提高锂离子二次电池的安全性。
398 | 一种复合型固态电解质 | CN209266514U | 实用新型 | 有效-授权 | 2018-12-12 | 2019-08-16 | H01M10/0562(2010.01)I;H01M10/0525(2010.01)I | 卢骋;田光磊;刘瑞;程博;佘圣贤 | 余姚德盛专利代理事务所(普通合伙); 宁波容百新能源科技股份有限公司 | 余姚德盛专利代理事务所(普通合伙) | 本实用新型公开了一种复合型固态电解质,所述复合型固态电解质至少包括硫化物固态电解质层、以及非晶态氧化物固态电解质层。本实用新型通过在硫化物固态电解质表面复合非晶态氧化物固态电解质,改善了硫化物固态电解质与电极材料之间的界面问题。
399 | 一种高压实高稳定性高镍正极材料及其制备方法以及一种锂离子电池 | CN110010889A | 发明专利 | 有效-授权 | 2019-04-17 | 2019-07-12 | H01M4/525(2010.01)I;H01M10/0525(2010.01)I | 王碧军;袁徐俊;佘圣贤;黄洁文;孙伟丽;梅文捷;于建;黄连友;岳旭佳;金国山;黄波;王尊志 | 余姚德盛专利代理事务所(普通合伙); 宁波容百新能源科技股份有限公司 | 余姚德盛专利代理事务所(普通合伙) | 本发明公开了一种高压实高稳定性高镍正极材料及其制备方法以及一种锂离子电池,所述高镍正极材料包括基材以及包覆于所述基材表面的包覆层,所述基材为式I所示的化合物:Li
400 | 一种具有均匀包覆层的高镍正极材料及其制备方法 | CN110010879A | 发明专利 | 驳回 | 2019-04-17 | 2019-07-12 | H01M4/36(2006.01)I;H01M4/525(2010.01)I;H01M4/58(2010.01)I;H01M10/0525(2010.01)I | 王尊志;袁徐俊;佘圣贤;张中光;岳旭佳;孙伟丽;刘俊文;金国山;刘志远;王乾;尹春宇;王碧军;史晓云 | 余姚德盛专利代理事务所(普通合伙); 宁波容百新能源科技股份有限公司 | 余姚德盛专利代理事务所(普通合伙) | 本发明公开了一种具有均匀包覆层的高镍正极材料及其制备方法,所述制备方法包括如下步骤:(1)在容器中加入有机溶剂和含磷酸根的酸性化合物,搅拌均匀,得混合液a;(2)将高镍正极活性材料加入到所述混合液a中,搅拌均匀,得混合液b;(3)将所述混合液b真空抽滤或离心,无水乙醇冲洗,抽干,烘箱干燥,得干燥物料;(4)将所述干燥物料置于匣钵中,在预热的马弗炉氧气气氛下进行高温烧结,冷却,破碎,过筛,得具有均匀包覆层的高镍正极材料。本发明利用高镍正极材料表面会残余氢氧化锂与碳酸锂的特征,通过在非水溶液中加入含磷酸根的酸性化合物与之反应均匀包覆磷酸锂化合物,制备各项性能优异的磷酸锂包覆高镍正极材料。
401 | 一种二次电池正负极及设有其的二次电池 | CN209087985U | 实用新型 | 有效-授权 | 2018-12-25 | 2019-07-09 | H01M4/13(2010.01)I;H01M10/0525(2010.01)I | 王尊志;袁徐俊;佘圣贤;孙伟丽;张中光 | 余姚德盛专利代理事务所(普通合伙); 宁波容百新能源科技股份有限公司 | 余姚德盛专利代理事务所(普通合伙) | 本实用新型公开了一种二次电池正负极及设有其的二次电池,所述二次电池正负极包括凹凸状间隔排列的正极、以及与所述正极相对应紧密贴合的凹凸状间隔排列的负极。本实用新型将二次电池正负极活性材料制作成相互对应的凹凸状,紧密贴合,通过对二次电池正负极结构的合理设计,实现二次电池能量密度和功率密度的有效统一,即在不影响能量密度的同时增加功率密度。
402 | 一具有均匀包覆层的高镍正极材料及其制备方法 | CN109994728A | 发明专利 | 驳回 | 2019-03-29 | 2019-07-09 | H01M4/485(2010.01)I;H01M4/58(2010.01)I | 王尊志;袁徐俊;佘圣贤;刘志远;屈振昊;张中光 | 余姚德盛专利代理事务所(普通合伙); 宁波容百新能源科技股份有限公司 | 余姚德盛专利代理事务所(普通合伙) | 本发明公开了一种具有均匀包覆层的高镍正极材料及其制备方法,所述制备方法包括如下步骤:(1)在容器中加入溶有可溶性锂化合物的去离子水和高镍正极材料,搅拌均匀,得悬浮液;(2)将可溶性磷酸盐缓慢加入到步骤(1)所述悬浮液中,搅拌均匀,真空抽滤,无水乙醇冲洗,抽干,烘箱干燥,得干燥物料;(3)将步骤(2)所述干燥物料和纳米包覆材料混合均匀,得混合料;(4)将步骤(3)所述混合料置于匣钵中,在预热的马弗炉氧气气氛下进行高温烧结,冷却,破碎,过筛,得具有均匀包覆层的高镍正极材料。本发明操作简单,成本低廉,易于实现大规模生产。本发明高镍正极材料具有高比容量、长循环、更好的热稳定性和结构稳定性。
403 | 一种具有均匀包覆层的高镍正极材料及其制备方法 | CN109962227A | 发明专利 | 驳回 | 2019-03-29 | 2019-07-02 | H01M4/36(2006.01)I;H01M4/485(2010.01)I;H01M4/505(2010.01)I;H01M4/525(2010.01)I;H01M4/58(2010.01)I;H01M10/0525(2010.01)I | 王尊志;袁徐俊;佘圣贤;刘志远;屈振昊;张中光 | 余姚德盛专利代理事务所(普通合伙); 宁波容百新能源科技股份有限公司 | 余姚德盛专利代理事务所(普通合伙) | 本发明公开了一种具有均匀包覆层的高镍正极材料及其制备方法,所述制备方法包括如下步骤:(1)在容器中加入溶有可溶性锂化合物的去离子水和高镍正极材料,搅拌均匀,得悬浮液;(2)将可溶性磷酸盐缓慢加入到步骤(1)所述悬浮液中,搅拌均匀,真空抽滤,无水乙醇冲洗,抽干,烘箱干燥,得干燥物料;(3)将步骤(2)所述干燥物料置于匣钵中,在预热的马弗炉氧气气氛下进行高温烧结,冷却,破碎,过筛,得具有均匀包覆层的高镍正极材料。本发明通过液相法混合磷酸盐、高镍正极材料与锂离子,边反应边包覆,操作简单,成本低廉,易于实现大规模生产。本发明高镍正极材料具有高比容量、长循环、更好的热稳定性和结构稳定性。
404 | 一种具有均匀包覆层的高镍正极材料及其制备方法 | CN109950497A | 发明专利 | 驳回 | 2019-03-29 | 2019-06-28 | H01M4/36(2006.01)I;H01M4/485(2010.01)I;H01M4/505(2010.01)I;H01M4/525(2010.01)I;H01M4/62(2006.01)I;H01M10/0525(2010.01)I | 王尊志;袁徐俊;佘圣贤;刘志远;屈振昊;张中光 | 余姚德盛专利代理事务所(普通合伙); 宁波容百新能源科技股份有限公司 | 余姚德盛专利代理事务所(普通合伙) | 本发明公开了一种具有均匀包覆层的高镍正极材料及其制备方法,所述制备方法包括如下步骤:(1)在容器中加入去离子水和高镍正极材料,搅拌均匀,得悬浮液;(2)将金属可溶盐缓慢加入到步骤(1)所述悬浮液中,搅拌均匀,真空抽滤,无水乙醇冲洗,抽干,烘箱干燥,得干燥物料;(3)将步骤(2)所述干燥物料置于匣钵中,在预热的马弗炉氧气气氛下进行高温烧结,冷却,破碎,过筛,得具有均匀包覆层的高镍正极材料。本发明高镍正极材料具有高比容量、长循环、更好的热稳定性和结构稳定性,同时因为存在水洗的操作,极大的降低了高镍正极材料表面氢氧化锂和碳酸锂量,降低了材料粉末电阻,提高首效,增加比容量,降低高镍正极材料pH值。
405 | 一种具有均匀包覆层的高镍正极材料及其制备方法 | CN109950498A | 发明专利 | 驳回 | 2019-03-29 | 2019-06-28 | H01M4/36(2006.01)I;H01M4/485(2010.01)I;H01M4/505(2010.01)I;H01M4/525(2010.01)I;H01M10/0525(2010.01)I;C01G53/00(2006.01)I;B82Y30/00(2011.01)I;B82Y40/00(2011.01)I | 王尊志;袁徐俊;佘圣贤;刘志远;屈振昊;张中光 | 余姚德盛专利代理事务所(普通合伙); 宁波容百新能源科技股份有限公司 | 余姚德盛专利代理事务所(普通合伙) | 本发明公开了一种具有均匀包覆层的高镍正极材料及其制备方法,所述制备方法包括如下步骤:(1)将高镍正极材料与锂源和纳米包覆材料固相混合均匀,过筛,得混合物;(2)将步骤(1)所述混合物置于匣钵中,在预热的马弗炉氧气气氛下进行高温烧结,冷却,破碎,过筛,得具有均匀包覆层的高镍正极材料。本发明通过在高镍正极材料表面包覆一层氧化物包覆层外,再添加额外的锂源,经过高温烧结得到稳定性好,比容量高的正极材料。本发明通过固相混合包覆材料、高镍正极材料与锂源,操作简单,成本低廉,易于实现大规模生产。
406 | 一种基于湿法球磨的高离子电导率硫化物固态电解质及其制备方法 | CN109888377A | 发明专利 | 有效-授权 | 2019-04-17 | 2019-06-14 | H01M10/0562(2010.01)I;H01M10/0525(2010.01)I | 卢骋;陈功;田光磊;佘圣贤 | 余姚德盛专利代理事务所(普通合伙); 宁波容百新能源科技股份有限公司 | 余姚德盛专利代理事务所(普通合伙) | 本发明公开了一种基于湿法球磨的高离子电导率硫化物固态电解质及其制备方法,所述制备方法包括如下步骤:(1)将至少包括Li2S和P2S5的原料、磨介、溶剂加入球磨罐中进行密封球磨,得混合料a;(2)将所述混合料a进行减压干燥,减压状态下密封球磨罐,再次球磨,得混合料b;(3)手套箱内取出所述混合料b,惰性气氛保护下进行热处理,得高离子电导率硫化物固态电解质材料。本发明通过减压干燥后减压二次球磨地方式消除所得硫化物固态电解质中由于溶剂及结晶溶剂分子引入的多孔结构,获得高离子电导率的硫化物固态电解质。本发明进一步采用热压或热对辊的方式成型,加强硫化物固态电解质的结合效果,进一步提升离子电导率。
407 | 一种基于液相法的高离子电导率硫化物固态电解质及其制备方法 | CN109888378A | 发明专利 | 有效-授权 | 2019-04-17 | 2019-06-14 | H01M10/0562(2010.01)I;H01M10/0525(2010.01)I | 卢骋;陈功;田光磊;佘圣贤 | 余姚德盛专利代理事务所(普通合伙); 宁波容百新能源科技股份有限公司 | 余姚德盛专利代理事务所(普通合伙) | 本发明公开了一种基于液相法的高离子电导率硫化物固态电解质及其制备方法,所述制备方法包括如下步骤:(1)将至少包括Li2S和P2S5的原料、溶剂加入搅拌容器内进行搅拌,真空抽滤,减压干燥,得混合料a;(2)将步骤(1)所述混合料a装入球磨罐,抽真空,球磨,得混合料b;(3)手套箱内取出步骤(2)所述混合料b,惰性气氛保护下进行热处理,得高离子电导率硫化物固态电解质材料。本发明通过减压干燥后减压二次球磨地方式消除所得硫化物固态电解质中由于溶剂及结晶溶剂分子引入的多孔结构,获得高离子电导率的硫化物固态电解质。本发明进一步采用热压或热对辊的方式成型,加强硫化物固态电解质的结合效果,进一步提升离子电导率。
408 | 一种钠离子电池负极材料及其制备方法 | CN109742399A | 发明专利 | 驳回 | 2018-12-18 | 2019-05-10 | H01M4/62(2006.01)I | 程博;田光磊;刘瑞;佘圣贤 | 余姚德盛专利代理事务所(普通合伙); 宁波容百新能源科技股份有限公司 | 余姚德盛专利代理事务所(普通合伙) | 本发明公开了一种钠离子电池负极材料及其制备方法,所述制备方法包括制备方法(1)或制备方法(2);所述制备方法(1)为:先将软碳进行活化再包覆硬碳;所述制备方法(2)为:先将硬碳进行活化再包覆软碳。本发明首先通过对软碳/硬碳进行活化,引入大量发达的孔隙结构,为钠离子提供更多的存储空间,有利于材料容量的上升;然后通过硬碳/软碳前驱体的包覆,有效的覆盖活化所带来的缺陷和边缘面,降低钠离子嵌入脱出的带来的不可逆容量损失,有效提高首周库伦效率;本发明钠离子电池负极材料成本低廉,同时兼有高容量和高首周库伦效率,具有很高的性价比;此外,本发明制备方法简易,适合商业化应用。
409 | 一种具有均匀包覆层的高镍正极材料及其制备方法 | CN109742347A | 发明专利 | 驳回 | 2018-12-26 | 2019-05-10 | H01M4/36(2006.01)I;H01M4/505(2010.01)I;H01M4/525(2010.01)I;H01M4/58(2010.01)I;H01M10/0525(2010.01)I | 王尊志;袁徐俊;佘圣贤;孙伟丽 | 余姚德盛专利代理事务所(普通合伙); 宁波容百新能源科技股份有限公司 | 余姚德盛专利代理事务所(普通合伙) | 本发明公开了一种具有均匀包覆层的高镍正极材料及其制备方法,所述制备方法包括如下步骤:将高镍正极材料置于水中进行水洗,加入两种或两种以上可相互反应生成不溶于水的包覆物无盐机物质,过滤,用低沸点有机溶剂冲洗,抽干,干燥,烧结,冷却,过筛,得到具有均匀包覆层的高镍正极材料。本发明由于包覆物采用边反应、边搅拌、边贴合的方式包覆在在活性材料表面,因此活性材料可得到更均匀的包覆;本发明在水中搅拌包覆的同时降低了正极活性材料表面的残锂,为电池的安全性和稳定性提供保障;本发明通过高温烧结,在活性正极材料表面会形成一层新的层状锂金属氧化物结构和磷酸锂或硫酸锂结构,保证材料结构稳定性的同时提高锂离子迁移速率。
410 | 一种三元正极材料及其制备方法 | CN109728261A | 发明专利 | 有效-授权 | 2018-11-30 | 2019-05-07 | H01M4/36(2006.01)I;H01M4/505(2010.01)I;H01M4/525(2010.01)I;H01M4/62(2006.01)I;H01M10/0525(2010.01)I | 时志翔;于建;谢恒斌;金国山;袁徐俊;佘圣贤 | 余姚德盛专利代理事务所(普通合伙); 宁波容百新能源科技股份有限公司 | 余姚德盛专利代理事务所(普通合伙) | 本发明公开了一种三元正极材料及其制备方法,所述制备方法包括如下步骤:(1)水洗:加水对三元正极材料进行水洗,水洗时加入氧化石墨烯溶液,搅拌,得到水洗后氧化石墨烯包覆的三元正极材料;(2)烘干:将氧化石墨烯包覆的三元正极材料进行过滤,烘干,得到烘干后氧化石墨烯包覆的三元正极材料;(3)烧结:将烘干后氧化石墨烯包覆的三元正极材料进行烧结,得到石墨烯包覆的三元正极材料。本发明通过在三元正极材料水洗过程中包覆氧化石墨烯,同时通过后续的高温烧结过程在三元正极材料表面生成高导电性的导电层,不仅降低了三元正极材料的粉末电阻率,而且提高了三元正极材料的循环性能。
411 | 一种一次颗粒定向排列的高镍正极材料及其制备方法 | CN109713297A | 发明专利 | 有效-授权 | 2018-12-26 | 2019-05-03 | H01M4/505(2010.01)I;H01M4/525(2010.01)I;H01M10/0525(2010.01)I | 王尊志;袁徐俊;佘圣贤;孙伟丽;尹春宇;张鑫;刘志远;王碧军 | 余姚德盛专利代理事务所(普通合伙); 宁波容百新能源科技股份有限公司 | 余姚德盛专利代理事务所(普通合伙) | 本发明公开了一种一次颗粒定向排列的高镍正极材料及其制备方法,所述制备方法包括如下步骤:(1)在混合釜中加入高镍正极材料前驱体,锂源,能降低高镍正极材料层状结构003晶面表面能的掺杂物,搅拌,混合均匀,得混合物;(2)将步骤(1)所述混合物放入马弗炉中进行烧结,保温,冷却,过筛,得到一次颗粒定向排列的高镍正极材料,所述一次颗粒定向排列的高镍正极材料的分子式为LiNixMyO2,其中0.5≤x<1,0<y<0.5,x+y=1,M为一种或一种以上的金属元素。本发明通过选择能降低晶体特定晶面表面能的掺杂物的方式控制一次颗粒晶体的生长取向与形状,从而得到内部一次颗粒呈辐射状排列定向生长的具有长循环、高安全性能的高镍正极材料二次颗粒。
412 | 一种高安全、高比容量、高镍正极材料及其制备方法以及一种锂离子电池 | CN109616627A | 发明专利 | 驳回 | 2018-11-16 | 2019-04-12 | H01M4/36(2006.01)I;H01M4/485(2010.01)I;H01M4/525(2010.01)I;H01M10/0525(2010.01)I;H01M4/48(2010.01)I;H01M4/58(2010.01)I | 王碧军;袁徐俊;佘圣贤;孙保国;黄连友;黄洁文;于建;梅文捷;刘志远;王尊志 | 北京集佳知识产权代理有限公司; 宁波容百新能源科技股份有限公司 | 北京集佳知识产权代理有限公司 | 一种高安全、高比容量、高镍正极材料及其制备方法以及一种锂离子电池。本发明提供了一种高安全高比容量高镍正极材料。本发明首先对LinNi1‑x‑yCoxMyO2进行包覆,得到式I所示的基材,然后再对基材进行洗涤、烘干处理,最后在进行包覆,形成一种复合高镍正极材料。洗涤前进行包覆能降低洗涤过程对材料表面晶体结构的破坏,从而提高材料的循环与安全性能,洗涤烘干后的包覆会在基材表面形成一种锂离子导体层,减小内阻,提高材料的比容量、倍率与循环性能。本发明制备的高镍正极材料具有较低的残碱量且具有高的能量密度、优异的倍率性能、循环性能与安全性能。
413 | 一种具有浓度梯度分布一次颗粒定向生长的单晶三元正极材料及其制备方法以及锂离子电池 | CN109560276A | 发明专利 | 有效-授权 | 2018-11-27 | 2019-04-02 | H01M4/36(2006.01)I;H01M4/505(2010.01)I;H01M4/525(2010.01)I;H01M10/0525(2010.01)I | 朱永波;佘圣贤;袁徐俊;任万里;黄连友;戚洪亮 | 北京集佳知识产权代理有限公司; 宁波容百新能源科技股份有限公司 | 北京集佳知识产权代理有限公司 | 本发明提供了一种具有浓度梯度分布、一次颗粒定向生长的单晶三元正极材料。本发明提供的具有浓度梯度分布、一次颗粒定向生长微观结构的单晶三元正极材料相比存在两相界面的核壳结构以及非定向生长结构的三元正极材料,在充放电过程中不易产生应力而破坏该结构;并且,表面Mn含量与体相Mn含量相同,有效缓解Mn元素在循环过程中的溶出现象;一次颗粒定向生长的结构能够大大缩短Li+迁移距离,提高Li+的迁移速率,从而提高材料的倍率性能及循环稳定性;单晶颗粒表面光滑,与导电剂可以很好的接触,且压实较大,有利于提高材料的体积能量密度。
414 | 一种复合型固态电解质及其制备方法 | CN109509910A | 发明专利 | 实审 | 2018-12-12 | 2019-03-22 | H01M10/0562(2010.01)I;H01M10/0525(2010.01)I | 卢骋;田光磊;刘瑞;程博;佘圣贤 | 余姚德盛专利代理事务所(普通合伙); 宁波容百新能源科技股份有限公司 | 余姚德盛专利代理事务所(普通合伙) | 本发明公开了一种复合型固态电解质及其制备方法,所述复合型固态电解质至少包括硫化物固态电解质层、以及非晶态氧化物固态电解质层。本发明通过在硫化物固态电解质表面复合非晶态氧化物固态电解质,改善了硫化物固态电解质与电极材料之间的界面问题;同时,本发明通过热压成型方式确保异质界面(氧化物/硫化物界面)复合良好。
415 | 一种高镍正极材料及其制备方法以及一种锂离子电池 | CN109244436A | 发明专利 | 驳回 | 2018-11-20 | 2019-01-18 | H01M4/36(2006.01)I;H01M4/505(2010.01)I;H01M4/525(2010.01)I;H01M4/62(2006.01)I;H01M10/0525(2010.01)I | 刘志远;佘圣贤;袁徐俊;于建;马娇;胡常青;谢恒斌;孟祥鹤;王碧军;黄连友 | 北京集佳知识产权代理有限公司; 宁波容百新能源科技股份有限公司 | 北京集佳知识产权代理有限公司 | 本发明提供了一种高镍正极材料。本发明所提供的高镍正极材料Co/Mn≥2,增大了材料中层状结构比例,加快了正极材料中锂离子的电化学嵌入‑脱出速率,能够有效提高放电容量和循环特性。另外,通过洗涤剂去除材料表面的残留Li,从而有效降低了成品的残碱含量和pH值;同时,掺杂元素的引入,能够有效稳定材料内部晶格结构,提高正极材料的电化学稳定性和安全性,包覆层既能通过加快Li<sup>+</sup>脱嵌速度来提高材料放电容量,也能缓解电解液对材料表面结构带来的破坏,提高材料放电容量和循环寿命。
416 | 一种多级层包覆的锂离子电池三元正极材料及其制备方法以及锂离子电池 | CN109244439A | 发明专利 | 有效-授权 | 2018-11-27 | 2019-01-18 | H01M4/36(2006.01)I;H01M4/48(2010.01)I;H01M4/505(2010.01)I;H01M4/525(2010.01)I;H01M10/0525(2010.01)I | 朱永波;佘圣贤;袁徐俊;任万里;黄连友;戚洪亮 | 北京集佳知识产权代理有限公司; 宁波容百新能源科技股份有限公司 | 北京集佳知识产权代理有限公司 | 本发明提供了一种多级层包覆的锂离子电池三元正极材料,包括三元正极材料以及包覆于所述三元正极材料表面的多级层包覆层,所述多级层包覆层由内至外依次为金属氧化物层、由金属氧化物和金属磷酸盐形成的过渡层以及金属磷酸盐层,所述金属氧化物层和/或过渡层还包括快离子导体锂金属氧化物,所述过渡层和/或金属磷酸盐层还包括磷酸锂。本发明通过多级包覆形成多级层包覆的三元正极材料,从而实现抑制正极材料表面与电解液的反应的效果,且通过不同类型表面包覆物的协同效应,提高了材料的热稳定性及循环寿命;同时增加锂离子电池的安全性能。另外,本发明提供的制备方法简单,使用现有设备即可制备,节省生产成本。
417 | 一种高镍正极材料及其制备方法和锂离子电池 | CN105185962B | 发明授权 | 有效-授权 | 2015-08-31 | 2018-06-29 | H01M4/36(2006.01)I;H01M4/485(2010.01)I;H01M4/505(2010.01)I;H01M4/525(2010.01)I;H01M4/62(2006.01)I;H01M10/0525(2010.01)I | 罗江鲲;陈涨宗;袁徐俊;于建;温美盛;佘圣贤;应皆荣 | 北京集佳知识产权代理有限公司; 宁波金和锂电材料有限公司 | 北京集佳知识产权代理有限公司 | 本发明提供了一种高镍正极材料,包括:基材,所述基材为式I所示的化合物;包覆在所述基材表面的钴酸锂层。本发明提供的高镍正极材料包括钴酸锂层,钴酸锂层能够与基材表面的残留锂相互作用,使本发明提供的高镍正极材料表面的含碱量较低;同时钴酸锂层可加强电池充放电过程中锂离子的脱出和嵌入,还可抑制正极材料与电解液发生副反应,使本发明提供的高镍正极材料具有较高的能量密度和长循环寿命,从而这种高镍正极材料制备得到的锂离子电池具有较好的容量、循环性能和热稳定性。本发明还提供了一种高镍正极材料的制备方法和锂离子电池。
418 | 一种高镍正极材料及其制备方法和锂离子电池 | CN105070907B | 发明授权 | 有效-授权 | 2015-08-31 | 2018-06-05 | H01M4/505(2010.01)I;H01M4/525(2010.01)I;H01M4/1391(2010.01)I;H01M10/0525(2010.01)I;H01M4/62(2006.01)I | 于建;佘圣贤;袁徐俊;陈涨宗;温美盛;罗江鲲;应皆荣 | 北京集佳知识产权代理有限公司; 宁波金和锂电材料有限公司 | 北京集佳知识产权代理有限公司 | 本发明提供了一种高镍正极材料,包括:基体,所述基体表面掺杂有Al、Ti、Mg、Zr、Ca、Zn、B、F、V、Sr、Ba、Y、Nd、Cs、W、Mo、Ru、Rd或镧系元素;包覆于所述基体表面的包覆层,所述包覆层中含有镁、钛、锆、氟、硼、铝和磷酸根中的一种或几种。本发明提供的高镍正极材料基体表面含有掺杂元素,掺杂的元素能够稳定基体表面晶体结构,缓解洗涤液对基体材料表面结构的破坏,使高镍正极材料制备的锂离子电池容量及循环性能较好。此外,这种高镍正极材料带有包覆层,包覆层能够使正极材料与电解液部分隔离,提高正极材料的电化学稳定性和安全性。本发明还提供了一种高镍正极材料的制备方法和锂离子电池。
419 | 一种定向排列高镍三元正极材料及其制备方法 | CN108054354A | 发明专利 | 驳回 | 2017-11-30 | 2018-05-18 | H01M4/36(2006.01)I;H01M4/505(2010.01)I;H01M4/525(2010.01)I;H01M4/485(2010.01)I;H01M4/62(2006.01)I;H01M10/0525(2010.01)I | 谢恒斌;佘圣贤;袁徐俊;胡常青;梅文捷;孙伟丽;张鑫;于建;刘志远 | 余姚德盛专利代理事务所(普通合伙); 宁波容百新能源科技股份有限公司 | 余姚德盛专利代理事务所(普通合伙) | 本发明公开了一种定向排列高镍三元正极材料及其制备方法。本所述三元正极材料化学式为LiNi<sub>1‑x‑y<sub>Co<sub>x<sub>Mn<sub>y<sub>O<sub>2<sub>,其中,0<x≤0.20,0<y≤0.30;所述三元正极材料由微米级短棒状一次颗粒通过放射状定向排列堆积而成的球形二次颗粒。本发明通过控制材料前驱体合成工艺,将前驱体与锂源混合烧结后制得高镍正极材料基材,水洗包覆后再进行二次烧结得到定向排列高镍正极材料;本发明方法制得的高镍正极材料长循环性能及倍率性能优异,同时表面包覆可以有效降低高镍正极材料的残余锂,提高材料的安全性能。
420 | 一种快离子导体包覆改性高镍正极材料及其制备方法 | CN108023077A | 发明专利 | 驳回 | 2017-11-30 | 2018-05-11 | H01M4/36(2006.01)I;H01M4/485(2010.01)I;H01M4/505(2010.01)I;H01M4/525(2010.01)I;H01M4/62(2006.01)I;H01M10/0525(2010.01)I | 胡常青;佘圣贤;袁徐俊;谢恒斌;梅文捷;于建;刘志远 | 余姚德盛专利代理事务所(普通合伙); 宁波容百新能源科技股份有限公司 | 余姚德盛专利代理事务所(普通合伙) | 本发明公开了一种快离子导体包覆改性高镍正极材料及其制备方法,所述高镍正极材料包括:基材,所述基材为式I所示的化合物LiNi<sub>1‑x‑<sub><sub>y<sub>Co<sub>x<sub>Mn<sub>y<sub>M<sub>z<sub>O<sub>2<sub>;式I中,0<x≤0.20,0<y≤0.20,0<z≤0.1;所述M为Al、Mg、Ti、Zr、Mn、Ni、Sn、Co、Zn、W、Mo、Ru、Ca、Sr、Ba、B、Y、V、Nb元素中的任意一种或多种;所述制备方法包括如下步骤:将高镍正极材料水洗烘干,然后与适量包覆剂混合均匀,烧结过筛,得到快离子导体包覆改性高镍正极材料。本发明通过水洗及表面干法包覆快离子导体降低了正极材料表面的碱量,降低了材料与电解液的副反应,提高了材料的高温稳定性和安全性;通过掺杂和表面包覆快离子导体,提高了材料的能量密度、倍率性能、循环性能,最终增加了电池的长循环寿命。
421 | 一种单晶形貌高镍三元正极材料及其制备方法 | CN108023078A | 发明专利 | 驳回 | 2017-11-30 | 2018-05-11 | H01M4/36(2006.01)I;H01M4/485(2010.01)I;H01M4/505(2010.01)I;H01M4/525(2010.01)I;H01M4/62(2006.01)I;H01M10/0525(2010.01)I | 李扬;袁徐俊;佘圣贤;黄连友 | 余姚德盛专利代理事务所(普通合伙); 宁波容百新能源科技股份有限公司 | 余姚德盛专利代理事务所(普通合伙) | 本发明公开了一种单晶形貌高镍三元正极材料及其制备方法,所述制备方法包括如下步骤:(1)将可溶性镍盐、可溶性钴盐、可溶性锰盐、沉淀剂与络合剂混合,加热反应,得到前驱体;(2)将所述前驱体、锂化合物与掺杂金属化合物混合,在氧气气氛中烧结,得到基材;(3)将所述基材与洗涤剂混合,搅拌,离心并干燥,然后与包覆剂均匀混合,得到包覆产物;(4)将所述包覆产物进行烧结,得到单晶形貌高镍三元正极材料。本发明制备得到的高镍正极材料具有类似单晶的形貌,压实密度高,能量密度高,残留碱量低,加工性能好;同时,掺杂元素的引入,使由本发明高镍正极材料制备的锂离子电池具有较高的循环性能,包覆层也提高了材料的循环和安全性能。
422 | 一种高电化学活性三元正极材料及其制备方法 | CN107978751A | 发明专利 | 有效-授权 | 2017-11-30 | 2018-05-01 | H01M4/36(2006.01)I;H01M4/38(2006.01)I;H01M10/0525(2010.01)I | 任万里;李勇华;佘圣贤;袁徐俊;黄连友;张浩波;徐杰;戚洪亮;朱永波 | 余姚德盛专利代理事务所(普通合伙); 宁波容百锂电材料有限公司 | 余姚德盛专利代理事务所(普通合伙) | 本发明公开了一种高电化学活性三元正极材料及其制备方法,所述制备方法包括如下步骤(1)制备含有掺杂元素M的中位粒径为8~30μm的大颗粒团聚体三元材料A和/或含有掺杂元素M的中位粒径为1~8μm的小颗粒团聚体三元材料B;(2)将步骤(1)所述大颗粒团聚体三元材料A和/或小颗粒团聚体三元材料B置于搅拌混料罐中,采用湿法包覆的方法在材料表面包覆一层多元素组成的包覆物,得到高电化学活性三元正极材料。本发明将不同中位粒径的团聚体三元材料进行掺混,提高了材料的空间利用率、压实密度及体积能量密度,同时通过多元素表面包覆实现元素间协同作用,这些均有利于材料电性能的充分发挥,同时改善材料的循环稳定性,提高电池的安全性。
423 | 一种高安全性锂离子电池用正极材料及其制备方法 | CN107978752A | 发明专利 | 有效-授权 | 2017-11-30 | 2018-05-01 | H01M4/36(2006.01)I;H01M4/505(2010.01)I;H01M4/525(2010.01)I;H01M4/58(2010.01)I;H01M10/0525(2010.01)I | 张浩波;李勇华;佘圣贤;袁徐俊;任万里;徐杰;戚洪亮;朱永波;黄连友 | 余姚德盛专利代理事务所(普通合伙); 宁波容百锂电材料有限公司 | 余姚德盛专利代理事务所(普通合伙) | 本发明公开了一种高安全性锂离子电池用正极材料及其制备方法,所述制备方法包括如下步骤:(1)通过控制前驱体反应的pH和氨值等参数,合成一种具有长片状晶须形貌的前驱体,在合成的过程中通过添加Zr、Mg、Al、Ti、Ce、Er等元素中的一种或多种,来稳定前驱体的结构;(2)将前驱体与一定比例的锂源混合烧结来得到待包覆用的具有单晶形貌的镍钴锰酸锂正极材料;(3)通过高速混合的方法,完成磷酸铁锂对镍钴锰酸锂的包覆。本发明整体的改性过程操作简单,在生产过程中容易实现,最终得到的复合正极材料具有良好的循环性能和热稳定性,可满足方型、圆柱和软包电池的制作需求,可应用于电动汽车、储能电站等领域。
424 | 一种粗晶须中粒径镍钴锰氢氧化物的制备方法 | CN107963672A | 发明专利 | 有效-授权 | 2017-11-30 | 2018-04-27 | C01G53/00(2006.01)I | 徐乾松;张鑫;佘圣贤;袁徐俊;朱珠 | 余姚德盛专利代理事务所(普通合伙); 宁波容百锂电材料有限公司 | 余姚德盛专利代理事务所(普通合伙) | 本发明公开了一种粗晶须中粒径镍钴锰氢氧化物及其制备方法,所述制备方法包括如下步骤通过采用控制前驱体共沉淀反应过程中反应釜内反应产物过滤液中Ni2+的浓度大小,来制备D50=8~15μm的中粒径镍钴锰氢氧化物前驱体。本发明制备方法提升了前驱体的粒度分布的均匀性,颗粒球形度更好且表面一次晶须均匀、粗棒状,提升正极材料的压实密度且可以避免涂布过程中的突起问题;在烧结正极材料后,由于本身致密性好,形成的二次球颗粒热稳定性方面有所提高,也大幅度提升材料的热稳定性和安全性能。
425 | 一种高镍小粒径镍钴锰氢氧化物及其制备方法 | CN107834064A | 发明专利 | 有效-授权 | 2017-12-04 | 2018-03-23 | H01M4/525(2010.01)I | 张鑫;佘圣贤;朱珠;徐乾松;李扬 | 余姚德盛专利代理事务所(普通合伙); 宁波容百锂电材料有限公司 | 余姚德盛专利代理事务所(普通合伙) | 本发明公开了一种高镍小粒径镍钴锰氢氧化物及其制备方法,所述制备方法包括如下步骤:(1)在较多母液存在和高络合剂浓度的条件下,持续通入镍钴锰混合金属溶液、沉淀剂和络合剂成核,通过高速搅拌使晶核高度分散,进入晶核生长阶段;(2)反应开始至物料可沉,D50=1.3~1.5μm时,从反应釜上部抽出反应釜有效体积16~13的料液,待此部分料液完全沉淀时,倒出上清液,将沉淀物返回反应釜中继续反应;(3)反复操作以此引入新的晶种并增加固含量,至D50=3μm时停止反应。本发明采用成核结晶引入新的晶种来制备镍钴锰氢氧化物,可避免人为打球,无需改造现有反应釜,操作简便,可扩大生产;制备的镍钴锰氢氧化物粒度分布均匀、集中、不团聚、振实密度高、球形度好。
426 | 一种镍锰酸锂的制备方法、正极材料和锂离子电池 | CN105070906B | 发明授权 | 有效-授权 | 2015-08-31 | 2018-02-13 | H01M4/505(2010.01)I;H01M4/525(2010.01)I;H01M4/131(2010.01)I;H01M4/1391(2010.01)I;H01M10/0525(2010.01)I | 田光磊;佘圣贤;黄连友;陈明峰 | 北京集佳知识产权代理有限公司; 宁波金和锂电材料有限公司 | 北京集佳知识产权代理有限公司 | 本发明提供了一种镍锰酸锂的制备方法,包括:在胺类络合剂、沉淀剂和氨水的作用下,将镍盐和锰盐形成的混合溶液进行共沉淀反应,得到Ni<sub>0.5</sub>Mn<sub>1.5</sub>(OH)<sub>4</sub>;将Ni<sub>0.5</sub>Mn<sub>1.5</sub>(OH)<sub>4</sub>在550℃~850℃进行煅烧,得到煅烧产物;将所述煅烧产物和锂化合物快速升温后进行反应,得到镍锰酸锂。本发明提供的方法采用胺类络合剂进行共沉淀反应;并将Ni<sub>0.5</sub>Mn<sub>1.5</sub>(OH)<sub>4</sub>进行煅烧;而且将煅烧产物和锂化合物快速升温反应的工艺方法,使制备得到的镍锰酸锂的晶粒为正八面体结构,这种镍锰酸锂的振实密度高、杂质含量低、电化学性能好。本发明还提供了一种正极材料和锂离子电池。
427 | 一种高镍正极材料的制备方法和锂离子电池 | CN105070908B | 发明授权 | 有效-授权 | 2015-08-31 | 2018-02-13 | H01M4/505(2010.01)I;H01M4/525(2010.01)I;H01M4/1391(2010.01)I;H01M10/0525(2010.01)I;H01M4/62(2006.01)I | 陈涨宗;袁徐俊;于建;罗江鲲;温美盛;佘圣贤;应皆荣 | 北京集佳知识产权代理有限公司; 宁波金和锂电材料有限公司 | 北京集佳知识产权代理有限公司 | 本发明提供了一种高镍正极材料的制备方法,包括:将基材和洗涤包覆剂混合,得到中间产物;所述基材为Li<sub>1+n</sub>Ni<sub>0.7+x</sub>Co<sub>0.3-x-y-z</sub>Mn<sub>y</sub>M<sub>z</sub>O<sub>2</sub>;所述洗涤包覆剂包括洗涤液和包覆剂;将所述中间产物进行烧结,得到高镍正极材料。本发明提供的方法采用洗涤包覆剂对高镍正极材料基体洗涤的同时进行包覆,能够去除高镍正极材料表面残留的自由锂,并且能够抑制基体晶格内锂的析出,避免晶体结构被破坏,减少高镍正极材料表面残留的锂含量;同时本发明提供的方法通过在基体表面包覆其他元素还能够使高镍正极材料制备得到的锂离子电池具有较好的容量性能、循环性能以及高温储存性能。本发明还提供了一种锂离子电池。
428 | 一种缩短锂离子电池循环寿命评测时间的方法 | CN105277885B | 发明授权 | 有效-授权 | 2014-07-17 | 2017-12-29 | G01R31/36(2006.01)I | 温美盛;袁徐俊;陈涨宗;陈明峰;王顺林 | 余姚德盛专利代理事务所(普通合伙); 宁波金和锂电材料有限公司 | 余姚德盛专利代理事务所(普通合伙) | 本发明提供一种缩短锂离子电池循环寿命评测时间的方法。所述方法选用N节电池进行循环寿命评测,每节电池在不同的SOC(荷电)状态下进行循环寿命评测,大大缩短了对锂离子电池循环寿命的评测时间,降低评测成本,加快新产品,新技术的导入时间,提高电池生产商和相关材料厂商的产品竞争力。利用本发明循环寿命的评测方法,当4≤N≤10时,不仅可以大大缩短评测时间,其评测的精确度高,且也不会占用太多的评价设备。N=4时,评测时间可缩短50%~70%,N=6时,评测时间可缩短65%~75%,N=10时,评测时间可缩短70%~80%。本发明的评测方法得出的容量结果和现行方法容量结果偏差在5%以内,厚度结果偏差在8%以内,说明本发明评测方法和现行方法具有很好的一致性。
429 | 一种结晶反应酸碱度的自动调节系统 | CN105183026B | 发明授权 | 有效-授权 | 2015-08-26 | 2017-10-24 | G05D21/02(2006.01)I | 吉同棕;张世龙;陈明峰;赵迪俞;鲁张炒 | 北京集佳知识产权代理有限公司; 宁波金和锂电材料有限公司 | 北京集佳知识产权代理有限公司 | 本发明公开了一种结晶反应酸碱度的自动调节系统,包括:反应罐、盐液罐、络合液罐和碱液罐;盐液罐和反应罐之间设有盐液流量计,络合液罐和反应罐之间设有络合液流量计;碱液罐和反应罐之间设有碱液主流量计和碱液辅流量计;实时检测反应罐内结晶反应酸碱度的pH电极探头;接收pH电极探头所检测的酸碱度,并设有预设酸碱度阈值的ISM变送器;位于碱液辅流量计与反应罐之间,根据ISM变送器的指令自动开闭的电磁阀。ISM变送器根据设定的酸碱度阈值发出指令控制电磁阀的开闭,通过电磁阀的开闭控制碱液辅流量计是否投入工作,从而控制碱液辅流量计和碱液主流量计配合使用,结晶反应体系内的酸碱度在设定的范围内波动,保持体系平衡。
430 | 一种高稳定性的镍钴铝酸锂正极材料及其制备方法 | CN104218243B | 发明授权 | 有效-授权 | 2014-07-01 | 2017-04-12 | H01M4/58(2010.01)I | 袁徐俊;王顺林;陈明峰;陈涨宗;温美盛 | 余姚德盛专利代理事务所(普通合伙); 宁波金和锂电材料有限公司 | 余姚德盛专利代理事务所(普通合伙) | 本发明提供一种高稳定性的镍钴铝酸锂正极材料及其制备方法。镍钴铝酸锂材料的特征化学式:Li<sub>n</sub>Ni<sub>1-x-y</sub>Co<sub>x</sub>Al<sub>y</sub>O<sub>2</sub>·mLiM<sub>a</sub>O<sub>b</sub>,式中0.95≤n≤1.15,0.00<x<0.30,0.01≤y≤0.10,0.00<m<0.05,0.0<a<3.0,b为化合价匹配系数,b=(M化合价×a+1)/2。材料形貌为一次粒子构成的类球形二次粒子结构:一次粒子平均粒径在0.10~2.5μm,二次粒子平均粒径在3.0~20.0μm。LiM<sub>a</sub>O<sub>b</sub>为复合氧化物锂离子导体包覆层,均匀分布在一次、二次粒子表面,一方面可促进电池充放电过程中锂离子的脱出和嵌入,另一方面可抑制镍钴铝酸锂材料与电解液发生的副反应,提供一种高能量、高安全和长循环寿命的锂离子电池正极材料。
431 | 镍钴铝酸锂正极材料及其制备方法和锂离子电池 | CN106532038A | 发明专利 | 驳回 | 2017-01-18 | 2017-03-22 | H01M4/525(2010.01)I;H01M10/0525(2010.01)I | 黄洁文;袁徐俊;梅文捷;于建;陈涨宗;王碧军;刘志远;佘圣贤;黄连友 | 北京集佳知识产权代理有限公司; 宁波金和锂电材料有限公司 | 北京集佳知识产权代理有限公司 | 本发明提供了一种镍钴铝酸锂正极材料的制备方法,包括以下步骤:S1)将镍盐、钴盐、铝盐、第一络合剂与第一沉淀剂混合,加热进行沉淀反应,得到镍钴铝氢氧化物悬浮液,将其与锰盐、第二络合剂、第二沉淀剂混合,加热反应后,得到第一中间产物,热处理,得到第二中间产物,再将其与锂化合物混合烧结,得到第三中间产物,将其包覆剂混合,进行热处理,得到镍钴铝酸锂正极材料。与现有技术相比,本发明在镍钴铝氢氧化物表面进行氢氧化锰包覆,在后续的处理中,有效避免了表面镍离子直接与空气接触中,使镍钴铝酸锂正极材料的碱性化合物显著降低;另外通过后续包覆包覆剂能够与烧结产物表面的残留锂进行反应,降低镍钴铝酸锂正极材料的碱性和水分。
432 | 一种高镍正极材料及其制备方法和锂离子电池 | CN106505195A | 发明专利 | 有效-授权 | 2016-12-30 | 2017-03-15 | H01M4/525(2010.01)I;H01M4/36(2006.01)I;H01M10/0525(2010.01)I | 于建;袁徐俊;梅文捷;陈涨宗;黄洁文;王碧军;刘志远;佘圣贤;黄连友 | 北京集佳知识产权代理有限公司; 宁波金和锂电材料有限公司 | 北京集佳知识产权代理有限公司 | 本发明提供了一种高镍正极材料及其制备方法和锂离子电池,该高镍正极材料的制备方法为S1)将可溶性镍盐、可溶性钴盐、碱金属氢氧化物与氨水混合,加热反应,得到前驱体;S2)将所述前驱体、锂化合物与掺杂金属化合物混合,在氧气气氛中烧结,得到基材;S3)将所述基材与包覆剂混合后干燥,得到包覆产物;S4)将所述包覆产物进行烧结,得到高镍正极材料。与现有技术相比,本发明制备得到的高镍正极材料具有类似单晶的形貌,压实密度高,能量密度高,残留碱量低,加工性能好;同时,掺杂元素的引入,使这种高镍正极材料制备的锂离子电池具有较高的循环性能,包覆层也提高了材料的循环和安全性能。
433 | 单晶镍钴锰酸锂正极材料及其制备方法和锂离子电池 | CN106505193A | 发明专利 | 有效-授权 | 2017-01-12 | 2017-03-15 | H01M4/505(2010.01)I;H01M4/525(2010.01)I;H01M10/0525(2010.01)I;H01M4/36(2006.01)I;H01M4/48(2010.01)I | 戚洪亮;佘圣贤;李勇华;徐杰;黄连友;朱永波;袁徐俊 | 北京集佳知识产权代理有限公司; 宁波金和锂电材料有限公司 | 北京集佳知识产权代理有限公司 | 本发明提供了一种单晶镍钴锰酸锂正极材料,包括基材,所述基材为式I所示的化合物LiNixCoyMn1‑x‑yMzO2式I;0.3≤x≤0.75,0.2≤y≤0.3,0≤z≤0.1;所述基材的表面包覆有包覆层;所述包覆层为Li2ZrO3、Li2SnO3、LiNbO3、Li4Ti5O12与LiAlO2中的一种或多种。与现有技术相比,本发明通过表面包覆快离子导体提高单晶材料的倍率性能,提高单晶材料的克容量,进一步提升材料的循环性能,还可减小内阻,减小极化损失,延长电池循环寿命;同时保持了单晶三元材料的压实大的优点,其较高的压实避免类似二次颗粒在电池制作辊压导致颗粒破碎现象,提高了循环性能。
434 | 一种锂电池清洁装置 | CN205463299U | 实用新型 | 有效-授权 | 2016-01-19 | 2016-08-17 | B08B1/02(2006.01)I;B08B5/04(2006.01)I;B08B5/02(2006.01)I;B08B13/00(2006.01)I;B08B17/02(2006.01)I;B01D46/10(2006.01)I;B01D46/00(2006.01)I | 毛星霞 | 余姚德盛专利代理事务所(普通合伙); 宁波金和锂电材料有限公司 | 余姚德盛专利代理事务所(普通合伙) | 本实用新型公开了一种锂电池清洁装置,其包括底座(1)、传送带装置(2)、防尘罩(3)、清洁装置(4)及吸尘装置(5);所述传送带装置(2)水平安置于底座(1)的上表面;所述防尘罩(3)覆盖于传送带装置(2)的正上方,该防尘罩(3)沿水平传送方向的两端开设有进出口;所述清洁装置(4)为清理毛刷,该清洁装置(4)的顶端连接于防尘罩(3)的内顶面,清洁装置(4)的毛刷头与传送带装置(2)的水平传送带相接触;所述吸尘装置(5)安置于防尘罩(3)的顶面,该吸尘装置(5)的吸风口贯穿防尘罩(3)的顶面。本实用新型采用上述结构,可以用于清理锂电池上沾染的灰尘等杂物。
435 | 一种电极片的全自动切割机 | CN205355147U | 实用新型 | 有效-授权 | 2016-01-18 | 2016-06-29 | H01M4/04(2006.01)I | 毛星霞 | 余姚德盛专利代理事务所(普通合伙); 宁波金和锂电材料有限公司 | 余姚德盛专利代理事务所(普通合伙) | 本实用新型公开了一种电极片的全自动切割机,包括2台涂布输送机、2台电极片输送机和一个切割抓取装置;所述2台涂布输送机上下排列,所述2台电极片输送机位于2台涂布输送机的中间并左右排列,所述切割抓取装置位于2台电极片输送机之间;所述切割抓取装置包含有一个旋转座、2个切割机构和2个抓取机构;所述旋转座的外圆面设置有两个交叉成90°的连杆,所述旋转座带动连杆旋转,所述2个切割机构分别设置在其中一个连杆的两端,所述抓取机构分别设置在另一个连杆的两端。本实用新型的电极片的全自动切割机,可同时控制两条生产线工作,提高了效率,节省了人力。
436 | 一种锂电池正极片 | CN205355150U | 实用新型 | 有效-授权 | 2016-01-18 | 2016-06-29 | H01M4/131(2010.01)I;H01M10/0525(2010.01)I | 毛星霞 | 余姚德盛专利代理事务所(普通合伙); 宁波金和锂电材料有限公司 | 余姚德盛专利代理事务所(普通合伙) | 本实用新型公开了一种锂电池正极片,包括片体,所述片体从上到下依次设有镍锰酸锂层、连接层、石墨层、连接层和镍锰酸锂层,所述连接层由铝粉和粘接剂混合而成,所述连接层的厚度小于5μm。本实用新型的锂电池正极片设计新颖、结构紧凑,具有使用寿命长,电阻小等优点。
437 | 一种结晶反应酸碱度的调节系统 | CN205353799U | 实用新型 | 有效-授权 | 2016-01-19 | 2016-06-29 | G05D21/02(2006.01)I | 毛星霞 | 余姚德盛专利代理事务所(普通合伙); 宁波金和锂电材料有限公司 | 余姚德盛专利代理事务所(普通合伙) | 本实用新型公开了一种结晶反应酸碱度的调节系统,包括反应罐、盐液罐、络合液罐、碱液罐、蒸馏水罐和碱液稀释罐,所述盐液罐、络合液罐分别与所述反应罐相连通,所述碱液罐蒸馏水罐和所述碱液稀释罐相连通,所述碱液稀释罐与所述反应罐相连通,所述蒸馏水罐与所述碱液稀释罐之间设有第一控制阀,所述第一控制翻用于控制所述蒸馏水罐与所述碱液稀释罐之间的流量。本实用新型的结晶反应酸碱度的调节系统结构简单、设计合理,能够方便的调节反应罐的pH值,调节方式多样,还具有预调节功能,保证反应罐内pH值的稳定变化。
438 | 一种电极涂布全自动切割设备 | CN205291108U | 实用新型 | 有效-授权 | 2016-01-19 | 2016-06-08 | B26D7/18(2006.01)I;B26D7/32(2006.01)I | 毛星霞 | 余姚德盛专利代理事务所(普通合伙); 宁波金和锂电材料有限公司 | 余姚德盛专利代理事务所(普通合伙) | 本实用新型公开了一种电极涂布全自动切割设备,包含工作台、放卷机构、收卷机构、切割机构和抓取机构;所述放卷机构与收卷机构分别安装在工作台的左右两端从而使电极涂布在工作台上可以从左向右传输,所述切割机构包含有切割座和位于切割座底部并可前后左右移动的切割头,所述切割头用于将工作台上的电极涂布切割成电极片,所述抓取机构包含有一个抓取座和位于抓取座底部用于抓取电极片的吸盘,所述切割座和抓取座之间设置有一个使两者连接的旋转座。本实用新型的电极涂布全自动切割设备,切割方便,加工效率高。
439 | 方形锂离子电池组 | CN205282548U | 实用新型 | 有效-授权 | 2016-01-18 | 2016-06-01 | H01M2/10(2006.01)I;H01M10/0525(2010.01)I | 毛星霞 | 余姚德盛专利代理事务所(普通合伙); 宁波金和锂电材料有限公司 | 余姚德盛专利代理事务所(普通合伙) | 本实用新型公开一种方形锂离子电池组,包括内壳体,以及套在内壳体外的外壳体;所述内壳体内设置有一绝缘胶套,所述绝缘胶套设置有用于套入锂电池的通孔;所述内壳体呈方形,所述内壳体上下两端还设有用于固定锂电池的定位槽;所述外壳体由铝片一次成型;所述铝片的末端均为设置有一对通孔,所述通孔插接固定环。本实用新型专门设置了外壳体,并通过固定环将外壳体与内壳体进行固定,进一步加强了电池组的防压抗撞击,同时外壳体容易拆卸。
440 | 一种锂电池正极材料烧结匣钵 | CN205279756U | 实用新型 | 有效-授权 | 2016-01-18 | 2016-06-01 | F27D5/00(2006.01)I | 毛星霞 | 余姚德盛专利代理事务所(普通合伙); 宁波金和锂电材料有限公司 | 余姚德盛专利代理事务所(普通合伙) | 本实用新型公开了一种锂电池正极材料烧结匣钵,包括主匣体和辅助匣体,所述主匣体包括底座和与底座中心处相连的安装柱,所述辅助匣体有多个,所述辅助匣体的中间设有安装孔,所述辅助匣体通过所述安装孔串在所述安装柱上。本实用新型的锂电池正极材料烧结匣钵设计新颖,使用时可以根据烧结材料的量进行组合叠加,使用方便,此外还能同时烧结多种材料,整个产品生产效率高,能耗低。
441 | 锂离子电池组 | CN205282585U | 实用新型 | 有效-授权 | 2016-01-18 | 2016-06-01 | H01M10/058(2010.01)I;H01M2/10(2006.01)I;H01M2/12(2006.01)I | 毛星霞 | 余姚德盛专利代理事务所(普通合伙); 宁波金和锂电材料有限公司 | 余姚德盛专利代理事务所(普通合伙) | 本实用新型公开一种锂离子电池组,包括内壳体,以及套在内壳体外的外壳体;所述内壳体内排列有若干锂电池;所述内壳体两侧呈弧形,所述内壳体两侧与所述锂电池之间设置有定位板;所述外壳体由第一铝件和第二铝件组成;所述第一铝件以及所述第二铝件的末端均为钩状,且相互咬合。本实用新型的锂离子电池组,专门设置了外壳体,并通过外壳体的钩状进行咬合,进一步加强了电池组的防压抗撞击,还设有安全阀,当出现电池泄漏时,安全阀会因为内外压力差而被弹出,防止爆炸。
442 | 一种电极涂布全自动切割装置 | CN205271167U | 实用新型 | 有效-授权 | 2016-01-19 | 2016-06-01 | B23K26/38(2014.01)I;B23K26/08(2014.01)I | 毛星霞 | 余姚德盛专利代理事务所(普通合伙); 宁波金和锂电材料有限公司 | 余姚德盛专利代理事务所(普通合伙) | 本实用新型公开了一种电极涂布全自动切割装置,包含工作台、放卷机构、收卷机构、切割机构、输送带和2个传动轮;所述输送带安装在工作台的右侧并与其平行,所述放卷机构与收卷机构分别设置在工作台和输送带上并用于传送电极涂布,所述2个传动轮分别安装在工作台和输送带上并下压电极涂布从而使其与工作台的表面和输送带的表面贴平;所述切割机构位于2个传动轮之间用以切割电极涂布,所述2个传动轮位于放卷机构和收卷机构之间,且高度低于收卷机构和放卷机构,所述收卷机构和输送带同步并同时移动。本实用新型的电极涂布全自动切割装置,切割方便,加工效率高。
443 | 一种圆柱锂电池的固定架 | CN205282549U | 实用新型 | 有效-授权 | 2016-01-19 | 2016-06-01 | H01M2/10(2006.01)I | 毛星霞 | 余姚德盛专利代理事务所(普通合伙); 宁波金和锂电材料有限公司 | 余姚德盛专利代理事务所(普通合伙) | 本实用新型公开了一种圆柱锂电池的固定架,其包括底座、下圆环、侧连接板、上圆环及盖板;所述底座与下圆环的底端一体连接;下圆环及上圆环的内孔与圆柱锂电池的外侧壁相匹配套接;所述侧连接板的两端分别与下圆环的顶端及下圆环的底端一体连接;上圆环的顶面侧端设置有与之一体连接的铰接板,该上圆环上与铰接板相对称处设有盖板扣槽;所述盖板的底面设有与圆柱锂电池的正极相匹配的套接沉孔;盖板的侧端与铰接板相匹配活动铰接,该盖板上与铰接处相对称的侧端设有与盖板扣槽相匹配卡接的卡扣。本实用新型采用上述结构,可以用于固定并保护圆柱锂电池,便于电池的存放和回收。
444 | 一种锂离子电池的搅浆工艺及应用 | CN105552310A | 发明专利 | 驳回 | 2016-02-01 | 2016-05-04 | H01M4/139(2010.01)I;H01M4/04(2006.01)I;H01M10/0525(2010.01)I | 徐杰;佘圣贤;孙庆娜;戚洪亮;李勇华;张中光 | 北京集佳知识产权代理有限公司; 宁波金和锂电材料有限公司 | 北京集佳知识产权代理有限公司 | 本发明提供了一种锂离子电池的搅浆工艺及应用,所述搅浆工艺包括以下步骤:a)将活性材料与导电剂进行混合,得到混合粉末;b)在通入气体的条件下,将上述混合粉末与溶剂和粘结剂进行混合后,再加入消泡剂进行真空搅拌分散,得到浆料;所述气体的流量为1L/h~50L/h。与现有技术相比,本发明提供的锂离子电池的搅浆工艺采用干法混合的方式将活性材料和导电剂进行混合,能够降低浆料的混合时间,提高混合均匀度;同时,在固-液混合过程中通入气体充当混合介质,有利于活性材料和导电剂在溶剂中的分散,进而大大提高浆料粘度的稳定性,改善浆料的分散性和均匀性,从而保证了电池极片的一致性,最终提高了单体电池间电性能的一致性和应用电池组的安全性。
445 | 一种缩短锂离子电池循环寿命评测时间的方法 | CN105277885A | 发明专利 | 有效-授权 | 2014-07-17 | 2016-01-27 | G01R31/36(2006.01)I | 温美盛;袁徐俊;陈涨宗;陈明峰;王顺林 | 余姚德盛专利代理事务所(普通合伙); 宁波金和锂电材料有限公司 | 余姚德盛专利代理事务所(普通合伙) | 本发明提供一种缩短锂离子电池循环寿命评测时间的方法。所述方法选用N节电池进行循环寿命评测,每节电池在不同的SOC(荷电)状态下进行循环寿命评测,大大缩短了对锂离子电池循环寿命的评测时间,降低评测成本,加快新产品,新技术的导入时间,提高电池生产商和相关材料厂商的产品竞争力。利用本发明循环寿命的评测方法,当4≤N≤10时,不仅可以大大缩短评测时间,其评测的精确度高,且也不会占用太多的评价设备。N=4时,评测时间可缩短50%~70%,N=6时,评测时间可缩短65%~75%,N=10时,评测时间可缩短70%~80%。本发明的评测方法得出的容量结果和现行方法容量结果偏差在5%以内,厚度结果偏差在8%以内,说明本发明评测方法和现行方法具有很好的一致性。
446 | 一种镍钴铝氢氧化物及其制备方法和锂离子电池正极材料 | CN105206827A | 发明专利 | 驳回 | 2015-08-31 | 2015-12-30 | H01M4/525(2010.01)I;H01M10/0525(2010.01)I | 温美盛;袁徐俊;陈涨宗;罗江鲲;于建;朱珠;佘圣贤;应皆荣 | 北京集佳知识产权代理有限公司; 宁波金和锂电材料有限公司 | 北京集佳知识产权代理有限公司 | 本发明提供了一种镍钴铝氢氧化物的制备方法,包括:将镍盐溶液和钴盐溶液混合,得到第一混合液;将铝盐溶液和络合剂混合,得到第二混合液;在沉淀剂的作用下,将所述第一混合液和第二混合液进行共沉淀反应,得到镍钴铝氢氧化物,所述络合剂包括氨水、乙二胺四乙酸二钠、磺基水杨酸或甘氨酸,所述共沉淀反应的温度为40℃~65℃,所述共沉淀反应的pH值为10.5~12。本发明提供的镍钴铝氢氧化物通过控制加料顺序、络合剂的选择以及共沉淀反应的温度和pH值使制备得到的镍钴铝氢氧化物具有较好的球形形貌、粒度集中而且振实密度高。本发明还提供了一种上述方法制备得到的镍钴铝氢氧化物以及一种锂离子电池正极材料。
447 | 一种结晶反应酸碱度的自动调节系统 | CN204925821U | 实用新型 | 终止-避重放弃 | 2015-08-26 | 2015-12-30 | G05D21/02(2006.01)I | 吉同棕;张世龙;陈明峰;赵迪俞;鲁张炒 | 北京集佳知识产权代理有限公司; 宁波金和锂电材料有限公司 | 北京集佳知识产权代理有限公司 | 本实用新型公开了一种结晶反应酸碱度的自动调节系统,包括:反应罐、盐液罐、络合液罐和碱液罐;盐液罐和反应罐之间设有盐液流量计,络合液罐和反应罐之间设有络合液流量计;碱液罐和反应罐之间设有碱液主流量计和碱液辅流量计;实时检测反应罐内结晶反应酸碱度的pH电极探头;接收pH电极探头所检测的酸碱度,并设有预设酸碱度阈值的ISM变送器;位于碱液辅流量计与反应罐之间,根据ISM变送器的指令自动开闭的电磁阀。ISM变送器根据设定的酸碱度阈值发出指令控制电磁阀的开闭,通过电磁阀的开闭控制碱液辅流量计是否投入工作,从而控制碱液辅流量计和碱液主流量计配合使用,结晶反应体系内的酸碱度在设定的范围内波动,保持体系平衡。
448 | 一种结晶反应酸碱度的自动调节系统 | CN105183026A | 发明专利 | 有效-授权 | 2015-08-26 | 2015-12-23 | G05D21/02(2006.01)I | 吉同棕;张世龙;陈明峰;赵迪俞;鲁张炒 | 北京集佳知识产权代理有限公司; 宁波金和锂电材料有限公司 | 北京集佳知识产权代理有限公司 | 本发明公开了一种结晶反应酸碱度的自动调节系统,包括:反应罐、盐液罐、络合液罐和碱液罐;盐液罐和反应罐之间设有盐液流量计,络合液罐和反应罐之间设有络合液流量计;碱液罐和反应罐之间设有碱液主流量计和碱液辅流量计;实时检测反应罐内结晶反应酸碱度的pH电极探头;接收pH电极探头所检测的酸碱度,并设有预设酸碱度阈值的ISM变送器;位于碱液辅流量计与反应罐之间,根据ISM变送器的指令自动开闭的电磁阀。ISM变送器根据设定的酸碱度阈值发出指令控制电磁阀的开闭,通过电磁阀的开闭控制碱液辅流量计是否投入工作,从而控制碱液辅流量计和碱液主流量计配合使用,结晶反应体系内的酸碱度在设定的范围内波动,保持体系平衡。
449 | 一种高镍正极材料及其制备方法和锂离子电池 | CN105185962A | 发明专利 | 有效-授权 | 2015-08-31 | 2015-12-23 | H01M4/36(2006.01)I;H01M4/485(2010.01)I;H01M4/505(2010.01)I;H01M4/525(2010.01)I;H01M4/62(2006.01)I;H01M10/0525(2010.01)I | 罗江鲲;陈涨宗;袁徐俊;于建;温美盛;佘圣贤;应皆荣 | 北京集佳知识产权代理有限公司; 宁波金和锂电材料有限公司 | 北京集佳知识产权代理有限公司 | 本发明提供了一种高镍正极材料,包括基材,所述基材为式I所示的化合物;包覆在所述基材表面的钴酸锂层。本发明提供的高镍正极材料包括钴酸锂层,钴酸锂层能够与基材表面的残留锂相互作用,使本发明提供的高镍正极材料表面的含碱量较低;同时钴酸锂层可加强电池充放电过程中锂离子的脱出和嵌入,还可抑制正极材料与电解液发生副反应,使本发明提供的高镍正极材料具有较高的能量密度和长循环寿命,从而这种高镍正极材料制备得到的锂离子电池具有较好的容量、循环性能和热稳定性。本发明还提供了一种高镍正极材料的制备方法和锂离子电池。
450 | 一种正极材料及其制备方法和锂离子电池 | CN105185982A | 发明专利 | 驳回 | 2015-08-31 | 2015-12-23 | H01M4/505(2010.01)I;H01M4/525(2010.01)I;H01M4/62(2006.01)I;H01M10/0525(2010.01)I | 徐杰;毛秦钟;佘圣贤;袁徐俊 | 北京集佳知识产权代理有限公司; 宁波金和锂电材料有限公司 | 北京集佳知识产权代理有限公司 | 本发明提供了一种正极材料,包括:基材,基材由式I所示化合物和式II所示化合物制备得到;式I所示的化合物具有多个单一晶粒团聚而成的二次颗粒形貌,式II所示的化合物具有单晶结构;包覆在基材表面的氧化铝层。本发明提供的正极材料中基材由颗粒形貌的化合物和单晶结构的化合物制备得到,这两种形貌的化合物使正极材料具有较好的容量特性,还能提高其加工性能;并且本发明提供的正极材料中基材表面包覆有氧化铝层,氧化铝层的包覆能够避免或降低电池中水分和HF对正极材料表层的侵蚀,而且这种带有氧化铝包覆层的正极材料能够使制备得到的锂离子电池具有较高的工作电压和热稳定性。本发明还提供了一种正极材料的制备方法和锂离子电池。
451 | 一种电池正极材料及其制备方法和锂离子电池 | CN105161710A | 发明专利 | 驳回 | 2015-08-31 | 2015-12-16 | H01M4/505(2010.01)I;H01M4/525(2010.01)I;H01M4/485(2010.01)I;H01M4/62(2006.01)I;H01M10/0525(2010.01)I | 毛秦钟;佘圣贤;黄连友;陈炼;袁徐俊 | 北京集佳知识产权代理有限公司; 宁波金和锂电材料有限公司 | 北京集佳知识产权代理有限公司 | 本发明提供了一种电池正极材料,包括单晶结构的基材;包覆于所述基材表面的包覆层,所述包覆层为氧化铝或氧化锆。本发明提供的电池正极材料包括单晶结构的基材,这种单晶结构的正极材料能够防止制备电池的过程中正极片碾压造成的颗粒破碎,同时通过电池正极材料中的掺杂元素和包覆层的共同作用,能够改善正极材料的结构稳定性并缓解电解液对材料的腐蚀,使这种正极材料制备的锂离子电池具有较好的高温循环性能。本发明还提供了一种电池正极材料的制备方法和锂离子电池。
452 | 一种镍锰酸锂的制备方法、正极材料和锂离子电池 | CN105070906A | 发明专利 | 有效-授权 | 2015-08-31 | 2015-11-18 | H01M4/505(2010.01)I;H01M4/525(2010.01)I;H01M4/131(2010.01)I;H01M4/1391(2010.01)I;H01M10/0525(2010.01)I | 田光磊;佘圣贤;黄连友;陈明峰 | 北京集佳知识产权代理有限公司; 宁波金和锂电材料有限公司 | 北京集佳知识产权代理有限公司 | 本发明提供了一种镍锰酸锂的制备方法,包括:在胺类络合剂、沉淀剂和氨水的作用下,将镍盐和锰盐形成的混合溶液进行共沉淀反应,得到Ni<sub>0.5</sub>Mn<sub>1.5</sub>(OH)<sub>4</sub>;将Ni<sub>0.5</sub>Mn<sub>1.5</sub>(OH)<sub>4</sub>在550℃~850℃进行煅烧,得到煅烧产物;将所述煅烧产物和锂化合物快速升温后进行反应,得到镍锰酸锂。本发明提供的方法采用胺类络合剂进行共沉淀反应;并将Ni<sub>0.5</sub>Mn<sub>1.5</sub>(OH)<sub>4</sub>进行煅烧;而且将煅烧产物和锂化合物快速升温反应的工艺方法,使制备得到的镍锰酸锂的晶粒为正八面体结构,这种镍锰酸锂的振实密度高、杂质含量低、电化学性能好。本发明还提供了一种正极材料和锂离子电池。
453 | 一种高镍正极材料及其制备方法和锂离子电池 | CN105070907A | 发明专利 | 有效-授权 | 2015-08-31 | 2015-11-18 | H01M4/505(2010.01)I;H01M4/525(2010.01)I;H01M4/1391(2010.01)I;H01M10/0525(2010.01)I;H01M4/62(2006.01)I | 于建;佘圣贤;袁徐俊;陈涨宗;温美盛;罗江鲲;应皆荣 | 北京集佳知识产权代理有限公司; 宁波金和锂电材料有限公司 | 北京集佳知识产权代理有限公司 | 本发明提供了一种高镍正极材料,包括基体,所述基体表面掺杂有Al、Ti、Mg、Zr、Ca、Zn、B、F、V、Sr、Ba、Y、Nd、Cs、W、Mo、Ru、Rd或镧系元素;包覆于所述基体表面的包覆层,所述包覆层中含有镁、钛、锆、氟、硼、铝和磷酸根中的一种或几种。本发明提供的高镍正极材料基体表面含有掺杂元素,掺杂的元素能够稳定基体表面晶体结构,缓解洗涤液对基体材料表面结构的破坏,使高镍正极材料制备的锂离子电池容量及循环性能较好。此外,这种高镍正极材料带有包覆层,包覆层能够使正极材料与电解液部分隔离,提高正极材料的电化学稳定性和安全性。本发明还提供了一种高镍正极材料的制备方法和锂离子电池。
454 | 一种高镍正极材料的制备方法和锂离子电池 | CN105070908A | 发明专利 | 有效-授权 | 2015-08-31 | 2015-11-18 | H01M4/505(2010.01)I;H01M4/525(2010.01)I;H01M4/1391(2010.01)I;H01M10/0525(2010.01)I;H01M4/62(2006.01)I | 陈涨宗;袁徐俊;于建;罗江鲲;温美盛;佘圣贤;应皆荣 | 北京集佳知识产权代理有限公司; 宁波金和锂电材料有限公司 | 北京集佳知识产权代理有限公司 | 本发明提供了一种高镍正极材料的制备方法,包括:将基材和洗涤包覆剂混合,得到中间产物;所述基材为Li<sub>1+n</sub>Ni<sub>0.7+x</sub>Co<sub>0.3-x-y-z</sub>Mn<sub>y</sub>M<sub>z</sub>O<sub>2</sub>;所述洗涤包覆剂包括洗涤液和包覆剂;将所述中间产物进行烧结,得到高镍正极材料。本发明提供的方法采用洗涤包覆剂对高镍正极材料基体洗涤的同时进行包覆,能够去除高镍正极材料表面残留的自由锂,并且能够抑制基体晶格内锂的析出,避免晶体结构被破坏,减少高镍正极材料表面残留的锂含量;同时本发明提供的方法通过在基体表面包覆其他元素还能够使高镍正极材料制备得到的锂离子电池具有较好的容量性能、循环性能以及高温储存性能。本发明还提供了一种锂离子电池。
455 | 一种改性正极材料及其制备方法和锂离子电池 | CN105006566A | 发明专利 | 驳回 | 2015-08-31 | 2015-10-28 | H01M4/505(2010.01)I;H01M4/525(2010.01)I;H01M4/62(2006.01)I;H01M4/131(2010.01)I;H01M4/1391(2010.01)I;H01M10/0525(2010.01)I | 李建苹;毛秦钟;佘圣贤 | 北京集佳知识产权代理有限公司; 宁波金和锂电材料有限公司 | 北京集佳知识产权代理有限公司 | 本发明提供了一种改性正极材料的制备方法,包括:将正极材料和羟基氧化铝溶胶在水中搅拌反应后蒸干,得到粉末产物;将粉末产物焙烧,得到改性正极材料。本发明提供的改性正极材料的制备方法采用羟基氧化铝溶胶为铝源对正极材料进行水系包覆;与现有技术采用氧化铝对正极材料进行表面包覆改性相比,不会出现由于水洗包覆造成的锂损失而导致的正极材料循环性能的衰减,可以有效减少正极材料和电解液的接触面积,改善正极材料在高温循环过程中的溶解,提高其循环容量保持能力;因此采用本发明提供的方法制备得到的改性正极材料制备的锂离子电池具有较好循环性能和高温存储性能。本发明还提供了一种改性正极材料和锂离子电池。
456 | 锂电池正极材料用匣钵的划线装置 | CN204123390U | 实用新型 | 有效-授权 | 2014-07-03 | 2015-01-28 | B25H7/04(2006.01)I | 杨乐斌;毛秦钟;王顺林;陈明峰 | 余姚德盛专利代理事务所(普通合伙); 宁波金和锂电材料有限公司 | 余姚德盛专利代理事务所(普通合伙) | 本实用新型公开了锂电池正极材料用匣钵的划线装置,包括划线磨具(1)、与划线磨具(1)连接的平板(2)、以及连接在所述平板(2)上的把手(4);其中,所述把手(4)与所述划线磨具(1)分别位于所述平板(2)的两侧。使用本划线装置时,操作过程简单、方便、省时,只需操作1次就可以完成整个划线过程,而且每次划线得到的效果一样,这极大地提高了生产效率;另一方面,使用本划线装置可提高烧结的正极材料的均匀,同时降低烧结的正极材料的碳酸根和氢氧根的含量,避免材料的金属异物的二次污染,从而提高烧结得到的正极材料的性能。
457 | 一种高稳定性的镍钴铝酸锂正极材料及其制备方法 | CN104218243A | 发明专利 | 有效-授权 | 2014-07-01 | 2014-12-17 | H01M4/58(2010.01)I | 袁徐俊;王顺林;陈明峰;陈涨宗;温美盛 | 余姚德盛专利代理事务所(普通合伙); 宁波金和锂电材料有限公司 | 余姚德盛专利代理事务所(普通合伙) | 本发明提供一种高稳定性的镍钴铝酸锂正极材料及其制备方法。镍钴铝酸锂材料的特征化学式:Li<sub>n</sub>Ni<sub>1-x-y</sub>Co<sub>x</sub>Al<sub>y</sub>O<sub>2</sub>·mLiM<sub>a</sub>O<sub>b</sub>,式中0.95≤n≤1.15,0.00<x<0.30,0.01≤y≤0.10,0.00<m<0.05,0.0<a<3.0,b为化合价匹配系数,b=(M化合价×a+1)/2。材料形貌为一次粒子构成的类球形二次粒子结构:一次粒子平均粒径在0.10~2.5μm,二次粒子平均粒径在3.0~20.0μm。LiM<sub>a</sub>O<sub>b</sub>为复合氧化物锂离子导体包覆层,均匀分布在一次、二次粒子表面,一方面可促进电池充放电过程中锂离子的脱出和嵌入,另一方面可抑制镍钴铝酸锂材料与电解液发生的副反应,提供一种高能量、高安全和长循环寿命的锂离子电池正极材料。
458 | 软包电芯壳体及软包电芯 | CN114335821B | 发明授权 | 有效-授权 | 2022-01-05 | -- | H01M50/10;H01M50/30;H01M50/627 | 于建;蔡力伟;黄晓笑;王碧武;叶余凯 | 北京集佳知识产权代理有限公司; 宁波容百新能源科技股份有限公司 | 北京集佳知识产权代理有限公司 | 本发明公开了一种软包电芯壳体,包括第一壳部和第二壳部,第一壳部和第二壳部周围边沿对接以合围成能够储放电解液以及电池的容腔,第一壳部和第二壳部之间至少一段边沿可通过可开闭的自封结构连接。在该软包电芯壳体中,在使用时,在化成之后,可以通过打开自封结构,进行排气,并在排气完成后,再通过自封结构封闭。若后期使用过程中,不用进行剪口和再次热封。而且电解液在受热的时候容易分解,从而影响电芯使用寿命,而采用自封结构,可以通过自封结构快速补入电解液,操作简单方便。综上所述,该软包电芯壳体能够有效地解决现有技术中软包电芯壳体封装、后期保养等不方便的问题。本发明公开了一种包括上述软包电芯壳体的软包电芯。
459 | 三元正极材料的前驱体的制备方法、装置及前驱体、正极材料 | CN115196692B | 发明授权 | 有效-授权 | 2022-07-20 | -- | H01M4/525;C01G53/00;H01M4/505;B01J19/18 | 王碧武;于建;黄晓笑;林哲琪;孙辉;张涛;郭小花;陈俊伟 | 北京同达信恒知识产权代理有限公司; 宁波容百新能源科技股份有限公司 | 北京同达信恒知识产权代理有限公司 | 本申请涉及电池技术领域,特别涉及一种三元正极材料的前驱体的制备方法、装置及前驱体、正极材料。该三元正极材料的前驱体的通式为Ni<Sub>a</Sub>Co<Sub>b</Sub>Mn<Sub>c</Sub>Li<Sub>d</Sub>(OH)<Sub>2</Sub>,0.8≤a≤0.95,0&lt;b≤0.2,0&lt;c≤0.2,0&lt;d≤1.2,a+b+c=1。该三元正极材料的前驱体中可以嵌入锂离子。
460 | 一种层状氧化物及其制备方法、钠离子电池正极极片 | CN116525813B | 发明授权 | 有效-授权 | 2023-06-27 | -- | H01M4/525;H01M4/505;H01M4/131;H01M10/054;C01G53/00 | 薛志高;武增雪;孙伟丽;王尊志;刘瑞;李琮熙 | 宁波容百新能源科技股份有限公司; 浙江中桓凯通专利代理有限公司 | 浙江中桓凯通专利代理有限公司 | 本发明提供了一种层状氧化物及其制备方法、钠离子电池正极极片,层状氧化物包括芯层材料,以及包覆于芯层材料的至少部分表面的壳层材料;其中,芯层材料为三元富钠层状氧化物,壳层材料为四元富钠层状氧化物;芯层材料的厚度D<Sub>1</Sub>与层状氧化物的厚度D<Sub>0</Sub>满足0.4≤D<Sub>1</Sub>/D<Sub>0</Sub>≤0.8;壳层材料中钠离子层间距的平均值L<Sub>1</Sub>与芯层材料中钠离子层间距的平均值L<Sub>2</Sub>满足以下关系:0Å<L<Sub>1</Sub>‑L<Sub>2</Sub>≤0.2Å。本发明提供的层状氧化物中,壳层材料的钠离子层间距大于芯层材料的钠离子层间距,因而有利于钠离子的脱嵌,避免其因为堆积而影响材料的稳定性能。
数据来源：同花顺iFinD