## 知识产权_专利
知识产权_专利
序号 | 专利名称 | 申请公布号 | 专利类型 | 法律状态 | 申请日 | 申请公布日 | 分类 | 发明人 | 所属公司 | 专利代理机构 | 摘要
1 | 多元正极材料及其制备方法、正极极片、锂离子电池 | CN117613210A | 发明专利 | 实审 | 2023-10-25 | 2024-02-27 | H01M4/36(2006.01)I;H01M4/525(2010.01)I;H01M4/505(2010.01)I;H01M4/131(2010.01)I;H01M4/62(2006.01)I;H01M10/0525(2010.01)I; | 姜华伟;宋顺林;刘亚飞;陈彦彬 | 北京当升材料科技股份有限公司; 北京润平知识产权代理有限公司 | 北京润平知识产权代理有限公司 | 本发明涉及锂离子电池技术领域,具体涉及一种多元正极材料及其制备方法、一种正极极片、一种锂离子电池。该多元正极材料为一次颗粒团聚而成的二次颗粒,其中,具有5条以上晶界数量的一次颗粒的剖面总面积与二次颗粒的剖面面积比值≥3:4;所述二次颗粒的剖面上的孔隙率≤2%;其中,晶界是指结构相同而取向不同的一次颗粒之间的界面在所述二次颗粒的剖面上的轮廓线,且所述晶界的长度≥0.1μm。本发明提供的多元正极材料的内部晶粒为无规则非径向无序排列,使得多元正极材料具有较高的粉末压实密度和加工性能;同时,含有该多元正极材料的正极极片容易承受较高的辊压压力,不易产生极片断片。
2 | 多层复合锂离子导体膜及其制备方法和固态锂电池 | CN117039116A | 发明专利 | 实审 | 2023-09-15 | 2023-11-10 | H01M10/052(2010.01)I;H01M10/058(2010.01)I;H01M4/58(2010.01)I | 余天玮;邵宗普;刘亚飞;陈彦彬 | 北京当升材料科技股份有限公司; 北京润平知识产权代理有限公司 | 北京润平知识产权代理有限公司 | 本发明涉及固态锂电池领域,公开了多层复合锂离子导体膜及其制备方法和固态锂电池。该多层复合锂离子导体膜包括依次层叠设置的第一稳定膜层、反钙钛矿电解质膜层和第二稳定膜层;反钙钛矿电解质膜层含有反钙钛矿结构锂离子导体和粘结剂;第一稳定膜层和第二稳定膜层各自独立地含有石榴石结构锂离子导体、粘结剂和含氟锂盐;其中,所述反钙钛矿结构锂离子导体的平均粒径大于石榴石结构锂离子导体的平均粒径;第一稳定膜层中含氟锂盐的含量高于第二稳定膜层中含氟锂盐的含量。该多层复合锂离子导体膜实现了对高比能量正极氧化物及负极金属锂的高电化学稳定性,延长了固态锂电池的循环寿命。
3 | 钠离子电池正极材料及其制备方法、钠离子电池 | CN116914132A | 发明专利 | 实审 | 2023-08-31 | 2023-10-20 | H01M4/505(2010.01)I;H01M4/525(2010.01)I;H01M10/054(2010.01)I;H01M4/485(2010.01)I;C01G53/00(2006.01)I | 陈飞江;刘亚飞;陈彦彬 | 北京当升材料科技股份有限公司; 北京润平知识产权代理有限公司 | 北京润平知识产权代理有限公司 | 本发明涉及钠离子电池技术领域,具体涉及一种钠离子电池正极材料及其制备方法和一种钠离子电池,该正极材料的XRD图谱中,分别在2θ为15‑19°和39‑44°处具有(003)晶面和(104)晶面的特征衍射峰A和特征衍射峰B;其中,所述特征衍射峰A的微晶尺寸DA和特征衍射峰B的微晶尺寸DB满足:1.3≤DA/DB≤2.5,其中,DA和DB分别相当于(003)晶面和(104)晶面的垂线方向的微晶尺寸。该正极材料在保证高体积能量密度的前提下,提高了正极材料的空气稳定性和结构稳定性;同时,将该正极材料用于钠离子电池,能有效提高钠离子电池的电化学性能。
4 | 破料机构、投料装置、投料系统及自动化投料方法 | CN117104648A | 发明专利 | 实审 | 2023-08-31 | 2023-11-24 | B65B69/00(2006.01)I;B65G69/12(2006.01)I | 郭永晟;胡泊;陈彦彬 | 北京当升材料科技股份有限公司; 北京润平知识产权代理有限公司 | 北京润平知识产权代理有限公司 | 本发明提供破料机构、投料装置、投料系统及自动化投料方法,属于物料投放技术领域。所述破料机构包括工作台,所述工作台上开设有下料通道,所述下料通道的进料端具有背向所述工作台延伸而成的凸缘;刺破部,所述刺破部的远端与所述进料端连接,且所述远端的外径小于所述凸缘的内径,所述刺破部的近端形成刺破尖端,所述刺破部上至少靠近所述刺破尖端处开设有镂空部,所述镂空部与所述下料通道连通;除铁装置,设于所述下料通道的出料端,用于对锂电材料进行除杂。凸缘及刺破部的设置可使待投料物料包被刺破后对包装袋的裂口进行动态密封,使物料通过刺破尖端的镂空部进入下料通道,减少物料外溢以及水分超标、混入金杂等失效形式的发生。
5 | 石榴石型固态电解质材料及制备方法和固态电解质用前驱体材料及制备方法和锂离子电池 | CN117049594A | 发明专利 | 实审 | 2023-08-31 | 2023-11-14 | C01G25/00(2006.01)I;H01M10/0562(2010.01)I;H01M10/0525(2010.01)I;C01G33/00(2006.01)I | 姚倩芳;贺子建;刘亚飞;张朋立;陈彦彬 | 北京当升材料科技股份有限公司; 北京润平知识产权代理有限公司 | 北京润平知识产权代理有限公司 | 本发明涉及固态电解质材料领域,公开了石榴石型固态电解质材料及制备方法和固态电解质用前驱体材料及制备方法和锂离子电池,该电解质材料为表面光滑、圆润的一次颗粒A构成的边缘光滑的二次团聚体;所述一次颗粒A为球形和/或类球形;所述一次颗粒A通过SEM测得的平均尺寸Z50满足以下关系0.5μm≤Z50≤5μm;所述二次团聚体通过激光粒度仪测得的中值粒径d50满足以下关系7μm≤d50≤17μm。本发明的石榴石型固态电解质材料能够有效提高Li+的传输速度,进而提升固态电解质材料的离子电导率。
6 | 基于物联网平台的快递纸箱检测方法、系统和电子设备 | CN117036283A | 发明专利 | 实审 | 2023-08-09 | 2023-11-10 | G06T7/00(2017.01)I;G06T7/62(2017.01)I | 郭永晟;胡泊;陈彦彬 | 北京当升材料科技股份有限公司; 北京润平知识产权代理有限公司 | 北京润平知识产权代理有限公司 | 本发明涉及纸箱检测技术领域,实施例提供了一种基于物联网平台的快递纸箱检测方法、系统和电子设备。其中,一种基于物联网平台的快递纸箱检测方法包括获取纸箱图像;根据所述纸箱图像中纸箱的轮廓坐标信息得到所述纸箱相对于预设方向的旋转角度;根据所述旋转角度采用仿射变换算法对所述纸箱图像进行处理,得到包含符合所述预设方向的纸箱的中间图像;根据所述中间图像得到纸箱各部分的长度数据;判断所述长度数据是否满足预设长度关系和/或基于所述长度数据的面积数据是否满足预设面积关系,得到所述纸箱的检测结果。本发明提供的实施方式对目标模型特征检测结果匹配度高,效果明显。
7 | 一种基于锂电正极材料氢氧化锂脱水破碎装置 | CN220547069U | 实用新型 | 有效-授权 | 2023-07-27 | 2024-03-01 | B02C21/00(2006.01)I;B02C23/00(2006.01)I;H01M10/058(2010.01)I; | 唐进;许树强;陈彦彬 | 北京当升材料科技股份有限公司; 北京正和明知识产权代理事务所(普通合伙) | 北京正和明知识产权代理事务所(普通合伙) | 本申请公开了一种基于锂电正极材料氢氧化锂脱水破碎装置,属于锂离子电池技术领域,破碎装置包括干燥机,所述干燥机用于对内部物料进行干燥;破碎机,所述破碎机用于对经所述干燥机干燥后的物料进行破碎;其中,所述干燥机和所述破碎机上下分布,且所述干燥机的下料口和所述破碎机的进料口之间连接有输送机;所述干燥机、所述输送机以及所述破碎机三者之间彼此密封连通组成保护气系统。此装置将干燥机与破碎机集成化设置,结构简单,安装方便,整个保护气系统保护气氛稳定,设备可靠性高,产品输出稳定。
8 | 多层复合固态电解质膜及其制备方法与应用、全固态电池 | CN117059879A | 发明专利 | 实审 | 2023-06-30 | 2023-11-14 | H01M10/0562(2010.01)I;H01M10/058(2010.01)I;H01M10/052(2010.01)I;H01M10/42(2006.01)I | 余天玮;邵宗普;刘亚飞;陈彦彬 | 北京当升材料科技股份有限公司; 北京润平知识产权代理有限公司 | 北京润平知识产权代理有限公司 | 本发明涉及固态锂电池技术领域,公开了一种多层复合固态电解质膜及其制备方法与应用、全固态电池。该固态电解质膜依次包括含有硫化物电解质、LiX1、第一粘结剂、氧化物电解质和正极组分的第一稳定膜层、第一掺混过渡膜层、含有硫化物电解质、第一粘结剂和氧化物电解质的硫化物电解质膜层、第二掺混过渡膜层和第二稳定膜层;第一掺混过渡膜层、第二掺混过渡膜层和第二稳定膜层分别含有硫化物电解质、LiX1、第一粘结剂和氧化物电解质;沿着硫化物电解质膜层至第一稳定膜层或第二稳定膜层的方向上,LiX1的含量呈递增趋势。该固态电解质膜中LiX1的含量呈梯度分布,使得包含该固态电解质膜的固态电池的循环寿命得到显著提升。
9 | 一种炉尾降温装置及窑炉 | CN220061814U | 实用新型 | 有效-授权 | 2023-06-16 | 2023-11-21 | F23L9/00(2006.01)I;F23L17/00(2006.01)I; | 唐进;许树强;胡盈;陈彦彬 | 北京当升材料科技股份有限公司; 北京正和明知识产权代理事务所(普通合伙) | 北京正和明知识产权代理事务所(普通合伙) | 本实用新型公开了一种炉尾降温装置及窑炉,降温装置设置在窑炉的降温段,包括依次设置的第一过滤器、热交换器和送风装置;第一过滤器进气口通过第一引流管道连接在降温段的头部;送风装置的出气口通过第二引流管道连接在降温段的尾部;送风装置将降温段的头部的气体引出进入第一过滤器,过滤后的气体通过热交换器进行降温,降温后的气体经过送风装置送入降温段的尾部。本实用新型通过在窑炉降温段的头部开设引流管道,将该部分的高温气体引出进入第一过滤器,过滤掉气体中的固态颗粒等部分杂质,再通过热交换器对高温气体进行降温鼓入窑炉降温段的尾部。使得出炉匣钵温度降低,同时降低窑炉的补气的能耗。
10 | 一种粉体物料预处理装置 | CN220370909U | 实用新型 | 有效-授权 | 2023-06-15 | 2024-01-23 | B01F33/80(2022.01)I;B01F33/83(2022.01)I;B01F35/75(2022.01)I;B01F23/80(2022.01)I;B01J2/22(2006.01)I | 李星怀;张力;陈彦彬 | 北京当升材料科技股份有限公司; 北京正和明知识产权代理事务所(普通合伙) | 北京正和明知识产权代理事务所(普通合伙) | 本申请公开了一种粉体物料预处理装置,其用于烧结工序的前序装置,包括混料部,用于储存混合料;加压成型部,用于对混合料进行加压成型;破碎部,用于对加压成型后的混合料进行打碎;其中,所述混料部与所述加压成型部之间设有输送部,所述输送部的出料端与所述加压成型部连通,且所述输送部具有斜向下的出料方向,混料部内的混合料靠重力作用落入至输送部内,随后通过输送部将混合料输送至加压成型部进行挤压成型,然后使用破碎部进行打碎,从而增加混合料的密度,提升了窑炉烧结的装钵重量,从而提高了烧结产能,节约了生产成本。
11 | 抽嘴组件及抽真空装置 | CN116812231A | 发明专利 | 实审 | 2023-06-08 | 2023-09-29 | B65B31/04(2006.01)I;B65B59/04(2006.01)I | 刘华;许树强;刘亚飞;陈彦彬 | 北京当升材料科技股份有限公司; 北京润平知识产权代理有限公司 | 北京润平知识产权代理有限公司 | 本发明涉及真空抽嘴领域,公开了一种抽嘴组件及抽真空装置,抽嘴组件包括管接头、抽嘴接头和连接于抽嘴接头的抽嘴,抽嘴接头包括内管、外管以及锁定件,管接头的外表面设置有第一凹陷部且能够插入内管中,外管的内表面设置有第二凹陷部,外管能够在第一位置和第二位置移动,以使得锁定件在锁定位置和解锁位置之间移动,在锁定位置,锁定件脱离第二凹陷部且插入第一凹陷部,在解锁位置,锁定件插入第二凹陷部且脱离第一凹陷部。通过上述技术方案,抽嘴接头和管接头之间通过锁定件可以实现快速的锁定和解锁,从而可以实现抽嘴与真空泵的快速连接和拆卸,简化了操作,提高了效率,便于对各个部件进行快速清洗。
12 | 正极材料及其制备方法和钠离子电池 | CN116864664A | 发明专利 | 实审 | 2023-05-25 | 2023-10-10 | H01M4/505(2010.01)I;H01M4/525(2006.01)I;H01M10/054(2010.01)I;C01G53/00(2010.01)I | 邵宗普;陈飞江;刘亚飞;陈彦彬 | 北京当升材料科技股份有限公司; 北京润平知识产权代理有限公司 | 北京润平知识产权代理有限公司 | 本发明涉及钠离子电池正极材料领域,公开了正极材料及其制备方法和钠离子电池。所述正极材料具有如下组成:Na1‑x[[NiyMnzXu]M′v]M″1‑y‑z‑u‑vO2;其中,X为Cu、Ti、Co、Sn和Sb中的至少一种,M′与M″相同或不同,且各自独立地选自Fe、Mg、Al、Zn、Zr、Nb、Ti、Y、V、Sc、Cr、W、La、Mo、Os、Pr、Re、Ru、Sr、Sm和Ta中的至少一种;该正极材料中,M′和/或M″在正极材料的颗粒体相中的含量从颗粒的中心沿径向依次递增,且摩尔浓度递增速率v1满足:0<v1≤9%/μm。该正极材料具有优异的循环寿命,且放电比容量高,锰离子溶出少,安全性能更好。
13 | 一种快速分散的反应装置 | CN219922960U | 实用新型 | 有效-授权 | 2023-05-25 | 2023-10-31 | B01J19/18(2006.01)I;B01F33/82(2022.01)I;B01F27/90(2022.01)I;B01F27/73(2022.01)I | 潘祖荣;郑传伟;何晶;陈彦彬 | 北京当升材料科技股份有限公司; 北京正和明知识产权代理事务所(普通合伙) | 北京正和明知识产权代理事务所(普通合伙) | 本实用新型公开了一种快速分散的反应装置,包括分散装置,具有分散腔体,分散腔体的顶部开设有第一进料口和第一出料口,底部开设有进水口,分散腔体的内部设置有介于第一进料口和进水口之间的分散叶轮;分散罐,顶部开设有与第一出料口连通的第二进料口,底部设有第二出料口,内部设置有搅拌装置;分散均质泵,连通于第二出料口和第二进料口之间,实现分散罐的自循环分散功能。本实用新型实现边进料边混合分散的功能,能够不间断瞬时处理大流量的混合料得到均匀的浆料,并且能够长时间维持固体成分分散、混合的状态,提高分散效果及降低分散耗时。
14 | 一种粉体给料装置 | CN220055556U | 实用新型 | 有效-授权 | 2023-05-25 | 2023-11-21 | B65G65/40(2006.01)I;B65D88/70(2006.01)I; | 秦方;陈彦彬 | 北京当升材料科技股份有限公司; 北京正和明知识产权代理事务所(普通合伙) | 北京正和明知识产权代理事务所(普通合伙) | 本申请公开了一种粉体给料装置,包括料仓,所述料仓为平底结构,包括相对的盖板和底板,所述盖板上开有进料口,所述底板上间隔开设有至少两个出料口;给料组件,安装于所述底板上,用于将所述料仓内的粉料推送至所述出料口处流出;破拱器,位于所述料仓内,对下落的粉料进行助流和导向,通过平底料仓以及给料组件的配合设置,具有占用空间小,粉体物料在下料过程中匀速下料,不易产生磁性异物的效果。
15 | 正极材料及其制备方法和应用、钠离子电池 | CN116435486A | 发明专利 | 实审 | 2023-04-28 | 2023-07-14 | H01M4/36(2006.01)I;H01M4/485(2010.01)I;H01M4/505(2010.01)I;H01M4/525(2010.01)I;H01M4/04(2006.01)I;H01M10/054(2010.01)I;H01M4/02(2006.01)N | 邵宗普;刘亚飞;陈彦彬 | 北京当升材料科技股份有限公司; 北京润平知识产权代理有限公司 | 北京润平知识产权代理有限公司 | 本发明涉及钠离子电池技术领域,具体涉及一种正极材料及其制备方法和的应用、一种含有该正极材料的钠离子电池,所述正极材料具有核壳结构,由内核和壳层组成;所述内核具有式I所示的组成NaaFe1‑bM1bO2,式I,0.6≤a≤1.05,0<b≤0.1,M1选自Sn、V、Y、Ti、Zr和Nb中的至少一种;所述壳层具有式II所示的组成NacMnxNi1‑x‑dM2dO2,式II,0.6≤c≤1.05,0<x≤0.5,0<d<0.5,M2选自Si、Sr、B和Cu中的至少一种;所述正极材料中,M1和M2分别呈梯度分布。含有上述正极材料的钠离子电池具有较高的倍率性能和容量保持率,以及较低的Fe溶出量。
16 | 一种取样工具 | CN220380763U | 实用新型 | 有效-授权 | 2023-04-12 | 2024-01-23 | G01N1/04(2006.01)I | 徐元;沈军局;刘亚飞;陈彦彬 | 北京当升材料科技股份有限公司; 北京正和明知识产权代理事务所(普通合伙) | 北京正和明知识产权代理事务所(普通合伙) | 本实用新型公开了一种取样工具包括外管,底部可拆卸地连接有物料接收器,侧壁上开设有多个外管入料孔;内管,可转动地嵌套于外管中,侧壁上开设有多个内管入料孔,内管入料孔与物料接收器连通;其中,内管具有相对于外管的第一位置和第二位置,当位于第一位置时,任一内管入料孔与外管入料孔均不连通;当位于第二位置时,内管入料孔与外管入料孔至少在两个不同高度上连通。本实用新型提供的取样工具,能够同时完成上、下至少2个部位的样品采样工作,采样结束后旋转内管,内管的管壁封堵外管入料孔防止采样结束后物料接收器的内部空间进入样品。
17 | 磷酸锰铁锂正极材料及其制备方法、磷酸锰铁前驱体及其制备方法、锂离子电池 | CN116454230A | 发明专利 | 实审 | 2023-04-07 | 2023-07-18 | H01M4/36(2006.01)I;C01B25/45(2006.01)I;C01B32/05(2017.01)I;H01M4/525(2010.01)I;H01M4/62(2006.01)I;H01M4/505(2010.01)I;H01M4/485(2010.01)I;H01M10/0525(2010.01)I | 田鑫民;梁策;张朋立;刘亚飞;陈彦彬 | 北京当升材料科技股份有限公司; 北京润平知识产权代理有限公司 | 北京润平知识产权代理有限公司 | 本发明涉及锂离子正极材料制备技术领域,公开了一种磷酸锰铁锂正极材料及其制备方法、磷酸锰铁前驱体及制备方法、锂离子电池。该正极材料具有式I所示的组成LidMn1‑a‑b‑cFeaRbPO4/C式I;其中,0.1≤a≤0.5,0≤b≤0.08,0.94Ω·cm。该正极材料中包含特定的掺杂元素,并且正极材料具有低的体积电阻率,将其用于制备锂离子电池时,有效改善了锂离子电池的电化学性能。
18 | 一种筛网破损报警装置 | CN219187684U | 实用新型 | 有效-授权 | 2023-04-03 | 2023-06-16 | B07B1/28(2006.01)I;B07B1/46(2006.01)I | 唐进;许树强;陈彦彬 | 北京当升材料科技股份有限公司; 北京正和明知识产权代理事务所(普通合伙) | 北京正和明知识产权代理事务所(普通合伙) | 本实用新型公开了一种筛网破损报警装置,包括振筛机,振筛机内设置有筛网,装置还包括导电线、断线检测器、控制系统和警报器;导电线编织于筛网之中;断线检测器与导电线的输出端连接,并向控制系统发送断线检测信号;控制系统与警报器信号连接;并可根据断线检测信号判断筛网是否破损以控制警报器警报并关停振筛机。本实用新型提供的筛网破损报警装置,筛网中编织有与断线检测器电连接的导电线,筛网未破损则导电线处于导通状态,若筛网破损,则导电线无电流通过;当控制系统接收到断线检测器发出的断线检测信号为导电线无电流通过时,系统程序可判定筛网破损同时报警停机。
19 | 极片对位装置、极片对位方法、扣式全电池及其制作方法 | CN116454405A | 发明专利 | 实审 | 2023-03-21 | 2023-07-18 | H01M10/0585(2010.01)I;B25B11/00(2006.01)I;H01M10/04(2006.01)I;H01M10/0525(2010.01)I | 于鹏;刘亚飞;陈彦彬;刘桐源;崔建;梁光浩;李晓鹤 | 北京当升材料科技股份有限公司; 北京润平知识产权代理有限公司 | 北京润平知识产权代理有限公司 | 本发明涉及电池领域,公开了一种极片对位装置、极片对位方法、扣式全电池及其制作方法,极片对位装置包括底座、吊臂、设置在底座上的下吸盘、可移动地设置在臂上的上吸盘、设置在吊臂上的对上吸盘进行定位的定位传感器,极片对位装置还包括设置在底座上的正极片定位存储位、涂胶隔膜定位存储位以及负极片定位存储位,上吸盘能够向下吸盘加压,并且上吸盘和下吸盘能够加热。通过上述技术方案,可以将正极片、负极片和涂胶隔膜以对齐的方式层叠定位,并且可以对正极片、负极片和涂胶隔膜进行加热、加压处理,以形成对齐的微电芯结构,避免在后续的组装工艺中出现错位,提升了电池的组装质量。
20 | 钠离子正极材料及其制备方法与应用、钠离子电池、钠离子电池组、设备 | CN116190657A | 发明专利 | 实审 | 2023-02-28 | 2023-05-30 | H01M4/62(2006.01)I;H01M4/505(2010.01)I;H01M4/525(2010.01)I;H01M4/485(2010.01)I;H01M10/054(2010.01)I | 邵宗普;刘亚飞;杨浩然;胡军涛;陈彦彬 | 北京当升材料科技股份有限公司; 北京润平知识产权代理有限公司 | 北京润平知识产权代理有限公司 | 本发明涉及钠离子电池技术领域领域,公开了一种钠离子正极材料及其制备方法和应用、一种钠离子电池、一种钠离子电池组、一种设备。该钠离子正极材料包括基体和包覆在所述基体上的包覆层;所述基体具有式I所示的组成:Na1‑x[NiyMnzMu]TivO2式I;所述包覆层具有式II所示的组成:Na2‑βTi6‑αM′αO13式II。该钠离子正极材料具有高离子和电子导电率、强结构稳定性和强化学稳定性等特点,同时,将该复合正极材料用于钠离子电池,能够有效提高电池的电化学性能。
21 | 改性高镍正极材料及其制备方法和应用、锂离子电池 | CN116130664A | 发明专利 | 实审 | 2023-02-28 | 2023-05-16 | H01M4/62(2006.01)I;H01M4/525(2010.01)I;H01M4/505(2010.01)I;H01M10/0525(2010.01)I | 李栋梁;岳鹏;刘亚飞;陈彦彬 | 北京当升材料科技股份有限公司; 北京润平知识产权代理有限公司 | 北京润平知识产权代理有限公司 | 本发明涉及锂离子电池技术领域,具体涉及一种改性高镍正极材料及其制备方法和应用、一种锂离子电池,该改性高镍正极材料包括基体和负载在所述基体上的复合包覆层,所述基体的通式为;其中,所述复合包覆层含有由所述基体表面残锂与通式为的添加剂原位生成的和。该改性高镍正极材料不仅有效降低高镍正极材料颗粒表面的残锂,还明显改善了改性高镍正极材料的电化学稳定性和化学稳定性;同时,将该改性高镍正极材料用于锂离子电池,能有效提高锂离子电池的电化学性能。
22 | 粉体取样装置和取样方法 | CN116124514A | 发明专利 | 实审 | 2023-01-04 | 2023-05-16 | G01N1/10(2006.01)I | 胡贻僧;李珊珊;宋顺林;刘亚飞;陈彦彬 | 北京当升材料科技股份有限公司; 北京润平知识产权代理有限公司 | 北京润平知识产权代理有限公司 | 本发明涉及粉体取样技术领域,公开了一种粉体取样装置和取样方法,该粉体取样装置包括柱状的取样主体,取样主体的侧面设置有凹槽;取样主体具有相对设置的插入端和握持端,握持端的外侧开设有卡槽;凹槽外设置有与其相适配的盖板,盖板的端部设置有能够插拔设置在卡槽中的拉杆。该粉体取样装置可以在料仓的不同深度取样,操作方便,并且能够进行定量取样,解决了目前取样方式取样不准的问题。
23 | 磷酸锰铁锂正极材料及其制备方法、电极材料、电极及锂离子电池 | CN116053466A | 发明专利 | 实审 | 2022-12-30 | 2023-05-02 | H01M4/58(2010.01)I;H01M4/583(2010.01)I;H01M4/62(2006.01)I;H01M4/136(2010.01)I;H01M10/0525(2010.01)I;C01B25/45(2006.01)I;C01B32/15(2017.01)I;B82Y40/00(2011.01)I;B82Y30/00(2011.01)I | 梁策;田鑫民;战鹏;刘亚飞;陈彦彬 | 北京当升材料科技股份有限公司; 北京润平知识产权代理有限公司 | 北京润平知识产权代理有限公司 | 本发明涉及锂离子电池技术领域,具体涉及一种磷酸锰铁锂正极材料及其制备方法、一种电极材料、一种电极和一种锂离子电池。磷酸锰铁锂正极材料的表达式为LiiMn1‑x‑y‑zFexMyM′zPO4/C;其中,所述磷酸锰铁锂正极材料的颗粒的任意位置处,满足Δw=∣w'‑w∣/w×100%<5%,其中,w'为任意位置处Mn/Fe摩尔比,w为正极材料中Mn/Fe比值的平均值。该正极材料具有较小的一次颗粒尺寸,有效改善材料电子电导和离子迁移率低的问题。同时,含有该正极材料的锂离子电池在在循环过程中容量保持率和平均电压保持率高。
24 | 高体积电阻率正极材料及其制备方法、锂离子电池 | CN116014118A | 发明专利 | 实审 | 2022-12-30 | 2023-04-25 | H01M4/505(2010.01)I;H01M4/525(2010.01)I;H01M10/0525(2010.01)I;C01G53/00(2006.01)I | 张锋;宋顺林;黄辰翔;陈彦彬;刘亚飞 | 北京当升材料科技股份有限公司; 北京润平知识产权代理有限公司 | 北京润平知识产权代理有限公司 | 本发明涉及锂离子电池领域,公开了一种高体积电阻率正极材料及其制备方法、锂离子电池。该正极材料的粉末体积电阻率为1,000‑500,000Ω·cm。相比于传统的锂离子电池用正极材料,该正极材料具有高的粉末体积电阻率性能,并且将其用于锂离子电池时,该锂离子电池在具有较高放电克容量的同时,具有优异的高温循环性能以及存储性能,使得该电池具有改善的安全性。
25 | 橄榄石型正极材料及其制备方法和应用、锂离子电池 | CN115954452A | 发明专利 | 实审 | 2022-12-30 | 2023-04-11 | H01M4/36(2006.01)I;H01M4/58(2010.01)I;H01M4/583(2010.01)I;H01M4/62(2006.01)I;H01M10/0525(2010.01)I | 刁子饶;战鹏;刘亚飞;陈彦彬 | 北京当升材料科技股份有限公司; 北京润平知识产权代理有限公司 | 北京润平知识产权代理有限公司 | 本发明涉及锂离子电池技术领域,具体涉及一种橄榄石型正极材料及其制备方法和应用、一种锂离子电池。该橄榄石型正极材料包括作为基体的磷酸锂盐,以及包覆在所述基体上的碳包覆层;其中,所述基体具有式I所示的通式LiaM1‑bM’bPcO4式I,其中,0.9≤a≤1.1,0.95≤b<1,0.96≤b/c≤0.99;M选自W、Mg、Nb、V、Ti、Mo、Rh、Os和Ta中的至少一种;M’选自Mn、Co、Ni和Fe中的至少一种。本发明提供的橄榄石型正极材料具有高导电性、低粉末阻抗、高压实密度和高颗粒强度的特点;同时,含有该橄榄石型正极材料的锂离子电池具有较高的倍率性能和低温性能。
26 | 普鲁士蓝类复合正极材料及其制备方法和钠离子电池 | CN116093286A | 发明专利 | 实审 | 2022-12-30 | 2023-05-09 | H01M4/36(2006.01)I;H01M4/58(2010.01)I;H01M10/054(2010.01)I;C01C3/12(2006.01)I | 王紫恒;杨浩然;刘亚飞;陈彦彬 | 北京当升材料科技股份有限公司; 北京润平知识产权代理有限公司 | 北京润平知识产权代理有限公司 | 本发明涉及正极材料制备领域,公开了普鲁士蓝类复合正极材料及其制备方法和钠离子电池。该普鲁士蓝类复合正极材料包括核壳型颗粒,核壳型颗粒含有内核和包覆于内核表面的外壳。该普鲁士蓝类复合正极材料兼具高比容量和长循环寿命。另外,本发明提供的普鲁士蓝类复合正极材料,其内核为表现出高比容量的具有单斜相结构的富钠型普鲁士蓝类材料;其外壳为具有较宽离子传输通道且结构较稳定的钾离子型普鲁士蓝类材料。
27 | 单晶型多元正极材料及其制备方法、锂离子电池 | CN116053435A | 发明专利 | 实审 | 2022-12-30 | 2023-05-02 | H01M4/36(2006.01)I;H01M4/525(2010.01)I;H01M4/48(2010.01)I;H01M10/0525(2010.01)I;C01G53/00(2006.01)I | 赵翔宇;宋顺林;陈彦彬;赵甜梦;刘亚飞 | 北京当升材料科技股份有限公司; 北京润平知识产权代理有限公司 | 北京润平知识产权代理有限公司 | 本发明涉及锂离子电池技术领域,公开了一种单晶型多元正极材料及其制备方法、锂离子电池。该多元正极材料包含由多个晶粒组成的类单晶颗粒,且晶粒间的晶界处存在G元素;其中,晶界g位点处G元素的浓度随着g位点与类单晶颗粒表面之间距离的增大而逐渐递减;所述G元素选自Ni、Co、Mn、Ta、Cr、Mo、W、La、Al、Y、Ti、Zr、V、Nb、Ce、Er和B中的至少一种。具有上述特殊结构的单晶型多元正极材料能够显著减缓电解液对晶界内的侵蚀,提高该正极材料的晶界稳定性,使得包含该正极材料的锂离子电池的循环寿命、能量密度、倍率性能、阻抗增加率等均得到显著改善。
28 | 一种水槽柜 | CN116212458A | 发明专利 | 实审 | 2022-12-30 | 2023-06-06 | B01D21/02(2006.01)I;B01D36/04(2006.01)I | 连江平;许树强;陈彦彬 | 北京当升材料科技股份有限公司; 北京正和明知识产权代理事务所(普通合伙) | 北京正和明知识产权代理事务所(普通合伙) | 本发明公开一种水槽柜,属于实验室设备技术领域。所述水槽柜包括水槽和柜体,所述水槽架设于所述柜体上方;所述柜体内部设有沉淀装置,所述沉淀装置设有进液口和排液口,所述水槽的出水口与所述进液口连通,其中,液体在所述沉淀装置中的停留时间不小于固形物的沉降时间。本发明通过在传统水槽柜中增加沉淀装置,实现了固液分离;同时由于沉淀装置容积远大于常用的反水弯,也避免了管道频繁堵塞的问题。
29 | 锂离子电池正极材料及其制备方法 | CN116454261A | 发明专利 | 实审 | 2022-12-30 | 2023-07-18 | H01M4/505(2010.01)I;H01M4/525(2010.01)I;H01M4/131(2010.01)I;H01M10/0525(2010.01)I;C01G53/00(2006.01)I | 佟俊凡;陈彦彬;金玉强;王文波;张学全;刘亚飞 | 北京当升材料科技股份有限公司; 中国专利代理(香港)有限公司 | 中国专利代理(香港)有限公司 | 本公开涉及锂离子电池正极材料及其制备方法。本公开的正极材料的本征比表面积为5‑13m2/g。本公开的正极材料具有处于保护范围内的本征比表面积和本征孔隙尺寸,因此本发明的正极材料具有优异的颗粒强度,优异的Li离子迁移能力以及良好的抵抗电解液侵蚀的能力。在将其用于锂电池时,赋予电池优异的倍率性能和循环性能。本公开还涉及该正极材料的制备方法。
30 | 一种仪表户外防护装置 | CN219121624U | 实用新型 | 有效-授权 | 2022-12-30 | 2023-06-02 | G01L19/14(2006.01)I;G01L13/00(2006.01)I | 吴程亮;刘华;陈彦彬 | 北京当升材料科技股份有限公司; 北京正和明知识产权代理事务所(普通合伙) | 北京正和明知识产权代理事务所(普通合伙) | 本实用新型公开一种仪表户外防护装置,尤其是一种微差压仪表户外防护装置。该装置包括底座和防护罩,所述底座设有开孔,用以放入仪表探测端;所述防护罩的底端扣合连接于所述底座上,所述防护罩的顶部封闭,所述开孔位于所述防护罩覆盖范围内;所述防护罩包括多层相互嵌套的防护罩单元,每一层所述防护罩单元的侧面均开设有通气孔,且相邻两层防护罩单元上的所述通气孔交错开设。该装置可以有效的防止雨水和风进入引压管内,防止了由于环境变化引起的微差压数值变化。
31 | 混料烧结系统、采用其制备粉体的方法及正极材料 | CN115999445A | 发明专利 | 实审 | 2022-12-29 | 2023-04-25 | B01J6/00(2006.01)I;H01M4/04(2006.01)I;H01M4/525(2010.01)I;H01M10/0525(2010.01)I;B01J19/18(2006.01)I;B01J19/00(2006.01)I;B01J4/02(2006.01)I;B01F27/054(2022.01)I;F27B17/00(2006.01)I;F27D3/00(2006.01)I;F27D19/00(2006.01)I | 张力;陈彦彬 | 北京当升材料科技股份有限公司; 北京正和明知识产权代理事务所(普通合伙) | 北京正和明知识产权代理事务所(普通合伙) | 本发明公开一种混料烧结系统、采用其制备粉体的方法及正极材料,该系统包括内部具有搅拌装置的反应器本体,搅拌装置包括一个或多个搅拌棒,搅拌棒的自由端与反应器本体内壁距离可调。该方法为将原料加入反应器本体内,调节搅拌棒自由端与反应器本体内壁的距离为1‑10cm,在第一转速下完成混料;调节搅拌棒自由端与反应器本体内壁的距离为0‑0.1cm,在第二转速下进行机械生热,使反应器本体温度达到700‑1500℃,其中,第二转速大于第一转速。本发明利用机械法产生高热进行烧结,通过改变搅拌棒与反应器本体内壁的距离和转速实现原料混合和烧结合成,省去了窑炉设备,从而使得锂离子正极材料加工成本大幅降低。
32 | 正极材料前驱体及其制备方法、钠离子电池用正极材料及其制备方法、钠离子电池 | CN116081707A | 发明专利 | 实审 | 2022-12-22 | 2023-05-09 | C01G53/00(2006.01)I;H01M4/525(2010.01)I;H01M4/505(2010.01)I;H01M4/485(2010.01)I;H01M10/054(2010.01)I | 姚倩芳;陈飞江;张朋立;刘亚飞;陈彦彬 | 北京当升材料科技股份有限公司; 北京润平知识产权代理有限公司 | 北京润平知识产权代理有限公司 | 本发明涉及钠离子电池领域,公开了一种正极材料前驱体、钠离子电池用正极材料及其制备方法、钠离子电池。该正极材料前驱体呈球形和/或类球形;所述正极材料前驱体的球形度Q满足:90%<Q<100%;所述正极材料前驱体的D10、D50和D90满足:0.55<K90=(D90‑D10)/D50<0.85;其中,Q=4π×S/(L2)×100%,S为前驱体二次颗粒的投影面积,L为前驱体二次颗粒投影的周长。该正极材料前驱体具有高的球形度以及窄的粒度分布,特别地,具有均匀的金属元素分布,将由该正极材料前驱体制得的正极材料用于钠离子电池时,能够显著改善钠离子电池的容量性能以及循环性能。
33 | 单晶型多元正极材料及其制备方法和锂离子电池 | CN116169261A | 发明专利 | 实审 | 2022-12-22 | 2023-05-26 | H01M4/36(2006.01)I;C30B29/22(2006.01)I;C30B1/10(2006.01)I;H01M4/525(2010.01)I;H01M4/505(2010.01)I;H01M10/0525(2010.01)I;C01G53/00(2006.01)I | 胡贻僧;李珊珊;宋顺林;刘亚飞;陈彦彬 | 北京当升材料科技股份有限公司; 北京润平知识产权代理有限公司 | 北京润平知识产权代理有限公司 | 本发明涉及正极材料制备领域,公开了单晶型多元正极材料及其制备方法和锂离子电池。定义所述单晶型多元正极材料的单晶颗粒由SEM测得的最长对角线的长度与最短对角线的长度的比值为圆润度R,且R≥1;所述单晶型多元正极材料的单晶颗粒的D10、D50和D90满足:K90=(D90‑D10)/D50,K90与R的乘积为1.20‑1.40。所述单晶型多元正极材料的形貌更为圆润规整,且其单晶颗粒的尺寸均一、团聚少、粘连少,具有压实密度高,倍率性能好,循环性能优异的特点。
34 | 一种下料装置 | CN115991400A | 发明专利 | 实审 | 2022-12-20 | 2023-04-21 | B65G69/12(2006.01)I;B65G54/02(2006.01)I;B65G43/08(2006.01)I;B65G65/32(2006.01)I;B65G65/30(2006.01)I;G01G19/52(2006.01)I;B03C1/30(2006.01)I | 唐进;许树强;郑传伟;胡盈;陈彦彬 | 北京当升材料科技股份有限公司; 北京正和明知识产权代理事务所(普通合伙) | 北京正和明知识产权代理事务所(普通合伙) | 本发明公开了一种下料装置,可用于连接在给料机的给料出口,包括多个缓存小料仓、第一称重传感器、第二称重传感器、电磁输送机、筛分机和缓存总料仓;各个缓存小料仓分别设置有第一称重传感器;各个缓存小料仓的出料端分别对应连接一台电磁输送机,电磁输送机为筛分机输送物料;筛分机的筛分产物进入缓存总料仓,缓存总料仓上设置有第二称重传感器。本发明的技术方案控制系统可通过调整小料仓的开启数量以及电池输送机的输送速度对筛分机进行均匀送料,结构简单,安装方便。同时称重传感器可监控缓存小料仓和缓存总料仓内的料位,进而对筛分机的入料情况进行合理调整。
35 | 一种锂电池极片截面样品制备方法 | CN115728113A | 发明专利 | 实审 | 2022-11-29 | 2023-03-03 | G01N1/28(2006.01)I;G01N1/32(2006.01)I;G01Q30/20(2010.01)I;H01M4/13(2010.01)I | 郑亚博;付海宽;王文波;王玉娇;刘亚飞;陈彦彬 | 北京当升材料科技股份有限公司; 北京正和明知识产权代理事务所(普通合伙) | 北京正和明知识产权代理事务所(普通合伙) | 本发明涉及一种锂电池极片截面样品制备方法,属于截面样品制备技术领域。该方法包括将拆解后的所述极片经干燥处理、加热塑封后裁剪成样品;将硅片粘贴于样品台上,将所述样品粘贴于所述硅片上;采用导电介质将极片表面的塑封膜和硅片进行多点链接,以提高极片导电性;将所述样品进行离子研磨,即得。该方法通过塑封加固锂电池极片,解决了极片材料脱落的问题,操作简单,耗时短,提高了离子研磨成功率,降低了制备成本;同时无需喷金、喷碳处理就可以直接进行扫描电镜拍摄及能谱分析。
36 | 一种全自动清扫装置和全自动清扫方法 | CN115846260A | 发明专利 | 实审 | 2022-11-24 | 2023-03-28 | B08B1/02(2006.01)I;B08B5/02(2006.01)I;B08B13/00(2006.01)I;B08B15/04(2006.01)I;B65G13/00(2006.01)I;B65G47/88(2006.01)I | 胡泊;陈彦彬 | 北京当升材料科技股份有限公司; 北京正和明知识产权代理事务所(普通合伙) | 北京正和明知识产权代理事务所(普通合伙) | 本发明涉及一种全自动清扫装置和全自动清扫方法,属于生产工具清洁领域。该装置包括清扫部、输送部和控制部等;清扫部包括可启闭的进口端和出口端,内设可多方位清扫的清扫单元,顶部连通有负压收尘装置,底部连通有排料装置;输送部贯穿所述清扫腔的进口端和出口端设置;清扫部的出口端还设有转置部;控制部与清扫部和输送部信号连接,可控制清扫和转置。其清扫方法为将待清洁物送入清扫部并往复运动,进行多方位清扫,随后通过转置部阻停、旋转待清洁物,重复清扫过程,最后将待清洁物送出清扫部,既能够有效的避免环境污染,又可以节省人力并保证工作人员的身心健康。
37 | 一种筛分装置 | CN218902611U | 实用新型 | 有效-授权 | 2022-11-24 | 2023-04-25 | B07B1/28(2006.01)I;B07B1/42(2006.01)I;B07B1/46(2006.01)I | 李斌;刘亚飞;陈彦彬 | 北京当升材料科技股份有限公司; 北京正和明知识产权代理事务所(普通合伙) | 北京正和明知识产权代理事务所(普通合伙) | 本实用新型涉及一种筛分装置,尤其涉及一种具有振动筛筛网破损预警系统的筛分装置。该筛分装置包括振动筛、检测装置和控制报警单元。所述振动筛具有筛盖,所述检测装置设于所述筛盖上,用于检测所述振动筛上物料的堆积程度;所述检测装置包括导电球体,所述导电球体可随所述振动筛的振动而活动接触导电体并产生通断电信号;所述控制报警单元与所述检测装置信号连接。该筛分装置通过在振动筛筛盖上设置检测装置和与所述检测装置连接的控制报警单元,用于检测筛上料堆积程度,以发出报警信号,提示操作人员及时处理,减少筛网破损几率。
38 | 一种粉体振动输送给料系统 | CN218618685U | 实用新型 | 有效-授权 | 2022-11-24 | 2023-03-14 | B65G27/18(2006.01)I;B65G27/04(2006.01)I | 许树强;陈彦彬 | 北京当升材料科技股份有限公司; 北京正和明知识产权代理事务所(普通合伙) | 北京正和明知识产权代理事务所(普通合伙) | 本实用新型公开了一种粉体振动输送给料系统,属于粉体物料输送领域。该系统包括给料装置、振动输送单元和支架;所述支架包括自上而下分布的上部安装部、中部安装部和下部支撑部;所述给料装置的入口安装于所述上部安装部;所述振动输送单元的头部安装于所述中部安装部并位于所述给料装置的下方,所述振动输送单元的尾部水平延伸设置于所述支架外;所述给料装置下部与振动输送单元的头部连通;所述给料装置底部出口与所述振动输送单元的底壁间距可调节。该系统通过设置小型支架和导料管,使得导料管能根据不同材料的流动性便捷地调整物料给料速度和高度,减少生产时间,同时能够简化生产设备的安装装置。
39 | 正极材料及其制备方法与应用、正极极片及其应用、锂离子电池 | CN115911274A | 发明专利 | 实审 | 2022-10-31 | 2023-04-04 | H01M4/136(2010.01)I;H01M4/58(2010.01)I;H01M10/0525(2010.01)I;H01M4/13(2010.01)I;C01B25/45(2006.01)I | 邵宗普;刘亚飞;陈彦彬 | 北京当升材料科技股份有限公司; 北京润平知识产权代理有限公司 | 北京润平知识产权代理有限公司 | 本发明涉及锂离子电池正极材料领域,公开了一种正极材料及其制备方法与应用、正极极片及其应用、锂离子电池。所述正极材料包含磷酸盐物相,相对于不含磷酸盐物相的正极材料,所述正极材料通过XRD获得的(003)衍射峰的2θ(003)向小角度偏移0.01°‑0.2°,(104)衍射峰的2θ(104)向小角度偏移0.01°‑0.15°。该正极材料的体相内包含磷酸盐物相,并且该正极材料经XRD测试时,呈现特殊的结构,进而使得包含该正极材料的锂离子电池在在充放电过程中,结构稳定性得到改善,安全性能大幅度提高。
40 | 复合正极材料及其制备方法、锂离子电池 | CN115692654A | 发明专利 | 实审 | 2022-10-31 | 2023-02-03 | H01M4/36(2006.01)I;H01M4/58(2010.01)I;H01M4/587(2010.01)I;H01M4/62(2006.01)I;H01M10/0525(2010.01)I | 任荃;刘亚飞;陈彦彬 | 北京当升材料科技股份有限公司; 北京润平知识产权代理有限公司 | 北京润平知识产权代理有限公司 | 本发明涉及锂离子电池领域,公开了一种复合正极材料及其制备方法、锂离子电池。该复合正极材料包括多元材料和磷酸锰铁锂材料;所述复合正极材料经XRD测试获得的(110)晶面的半峰宽FWHM(110)和(111)晶面的半峰宽FWHM(111)满足以下条件0.18≤FWHM(110)≤0.25,0.2≤FWHM(111)≤0.26。该复合正极材料进行X射线衍射测试时,呈现特殊的XRD谱图,该复合正极材料具有适宜的结晶性、良好的结构稳定性以及较高的热稳定性,将该正极材料用于锂离子电池时具有高的充放电容量、高的循环倍率、长的循环寿命以及优异的安全性能。
41 | 类团聚型多元正极材料及其制备方法、应用和锂离子电池 | CN116111081A | 发明专利 | 实审 | 2022-10-31 | 2023-05-12 | H01M4/525(2010.01)I;H01M4/505(2010.01)I;H01M4/485(2010.01)I;H01M4/36(2006.01)I;H01M4/62(2006.01)I;C01G53/00(2006.01)I;H01M10/0525(2010.01)I | 赵甜梦;宋顺林;刘亚飞;陈彦彬 | 北京当升材料科技股份有限公司; 北京润平知识产权代理有限公司 | 北京润平知识产权代理有限公司 | 本发明公开了类团聚型多元正极材料及其制备方法、应用和锂离子电池。其结构为LiaNixCoyMnzMbO2;0.9≤a≤1.1,0.5≤x<1,0<y<0.5,0<z<0.5,0≤b<0.05;M为V、Ta、Cr、La、Al、Ce、Er、Ho、Y、Mg、Sr、Ba、Ra、Zr、Fe、Ca、Zn、B、W、Nb、Cd、Pb、Si、Mo、Cu、Sr和Ti中的至少一种;其为由一次颗粒团聚而成的二次颗粒;一次颗粒为球形或类球形;一次颗粒的平均颗粒大小DS为0.9‑2.4μm;二次颗粒的平均颗粒大小DL为5‑15μm;DL/DS的取值范围为5‑16。其能量密度高、倍率性能和循环稳定性优良。
42 | 镍钴锰多元正极材料及其制备方法与应用、锂离子电池 | CN115663139A | 发明专利 | 实审 | 2022-10-28 | 2023-01-31 | H01M4/36(2006.01)I;H01M4/485(2010.01)I;H01M4/505(2010.01)I;H01M4/525(2010.01)I;H01M4/62(2006.01)I;H01M10/0525(2010.01)I | 赵甜梦;宋顺林;刘亚飞;陈彦彬 | 北京当升材料科技股份有限公司; 北京润平知识产权代理有限公司 | 北京润平知识产权代理有限公司 | 本发明涉及锂离子电池技术领域,公开了镍钴锰多元正极材料及其制备方法与应用、锂离子电池。该镍钴锰多元正极材料含有掺杂元素Ce,且所述镍钴锰多元正极材料表面包覆CeO2;所述镍钴锰多元正极材料XRD获得的Ce在晶格3b位置占有率Ce3b满足2.1‰≤Ce3b≤6‰。该镍钴锰多元正极材料含有掺杂元素Ce,且所述镍钴锰多元正极材料表面包覆CeO2,并且该正极材料中Ce在晶格3b位置占有率满足特定的范围,使得该正极材料的结构稳定性得到显著改善,进而使得包含该正极材料的锂离子电池具有能量密度高、倍率性能好、循环容量保持率高的优点,与此同时,该正极材料的制备方法简单,易于批量生产。
43 | 用于测试固态电解质离子电导率的制样方法和测试固态电解质离子电导率的方法与应用 | CN115639034A | 发明专利 | 实审 | 2022-09-30 | 2023-01-24 | G01N1/28(2006.01)I;G01N1/44(2006.01)I;G01N27/04(2006.01)I;G01N27/26(2006.01)I | 贺子建;刘亚飞;陈彦彬 | 北京当升材料科技股份有限公司; 北京润平知识产权代理有限公司 | 北京润平知识产权代理有限公司 | 本发明涉及固态电解质技术领域,公开了一种用于测试固态电解质离子电导率的制样方法和测试固态电解质离子电导率的方法与应用。包括:S1‑1、将固态电解质粉体、聚合物和锂盐进行混炼,得到混合物I,或者,S1‑2、将固态电解质粉体、聚合物和锂盐和溶剂进行混合、成型、第一干燥得到混合物II;S2、将所述混合物I或所述混合物II进行热压得到固态电解质膜;S3、将上述固态电解质膜组装成测试组件并活化,得到离子电导率测试用样品。该制样方法处理过程简单,无需对固态电解质膜进行烧结,由该方法制备的固态电解质膜样品用于测试离子电导率时能够直接反映出固态电解质膜本征离子电导率,测试结果重现性好,准确度高。
44 | 含锂氧化物正极材料前驱体和含锂氧化物正极材料及其制备方法与应用、正极片及其应用 | CN115566162A | 发明专利 | 实审 | 2022-09-23 | 2023-01-03 | H01M4/36(2006.01)I;H01M4/505(2010.01)I;H01M4/525(2010.01)I;H01M10/0525(2010.01)I;H01M4/131(2010.01)I;C01G53/00(2006.01)I | 王俊;刘亚飞;陈彦彬 | 北京当升材料科技股份有限公司; 北京润平知识产权代理有限公司 | 北京润平知识产权代理有限公司 | 本发明涉及锂离子电池技术领域,公开了一种含锂氧化物正极材料前驱体和含锂氧化物正极材料及其制备方法与应用、正极片及其应用。所述正极材料的抗压指数Δλ(P100)满足Δλ(P100)≥60%+(y/x)×5%;其中,y/x为正极材料中Mn/Ni的摩尔比。该含锂氧化物正极材料具有较高的抗压强度和稳定性,在电极片制作过程中能够在承受较高压力下仅发生较小程度的破碎,且能够持续进行锂离子脱出/嵌入反应而不发生严重的破裂。
45 | 一种节能烧结系统 | CN218673179U | 实用新型 | 有效-授权 | 2022-09-22 | 2023-03-21 | F27D17/00(2006.01)I;F27D13/00(2006.01)I;F27D5/00(2006.01)I | 李斌;刘亚飞;陈彦彬 | 北京当升材料科技股份有限公司; 北京正和明知识产权代理事务所(普通合伙) | 北京正和明知识产权代理事务所(普通合伙) | 本实用新型公开了一种节能烧结系统,特别是一种锂电池正极材料节能烧结系统。该系统包括通过开闭装置依次连通的原料单元、烧结单元和后处理单元,所述原料单元设有负压装置,所述烧结单元为动态密闭结构,所述后处理单元连通有循环收尘装置。该系统通过在烧结单元前段设置负压装置以及在烧结单元后段设置循环收尘装置,并将烧结单元与前段和后段设计成一个动态密封的整体,起到了节能的效果,对于工业化生产来说具有很好的应用前景。
46 | 一种电池级氢氧化锂的机械粉碎系统 | CN218590789U | 实用新型 | 有效-授权 | 2022-08-16 | 2023-03-10 | B02C23/34(2006.01)I;B01D46/02(2006.01)I;B01D46/04(2006.01)I;B01D53/26(2006.01)I | 许树强;陈彦彬 | 北京当升材料科技股份有限公司; 北京正和明知识产权代理事务所(普通合伙) | 北京正和明知识产权代理事务所(普通合伙) | 本实用新型提供一种机械粉碎系统,特别是一种电池级氢氧化锂的机械粉碎系统。该系统包括依次连接的储料装置、研磨装置、收集单元、导流装置和冷却装置,所述冷却装置与所述研磨装置连接,所述冷却装置为除湿转轮。该系统通过设计闭路循环,引入干燥冷却的空气作为吹扫粉料的介质,解决了现有氢氧化锂生产工艺投资大和成本高的问题。
47 | 用于锂二次电池的正极活性材料及其制备方法 | CN116789185A | 发明专利 | 实审 | 2022-08-03 | 2023-09-22 | C01G53/00(2006.01)I;H01M4/525(2010.01)I;H01M10/0525(2010.01)I | 张学全;王竞鹏;陈彦彬;刘亚飞 | 北京当升材料科技股份有限公司; 北京永新同创知识产权代理有限公司 | 北京永新同创知识产权代理有限公司 | 本发明涉及正极活性材料、其制备方法以及包含所述正极活性材料的锂二次电池,所述正极活性材料包含式Li1+a1Nix1Coy1Mz1M′1‑x1‑y1‑z1O2表示的多晶颗粒和式Li1+a2Nix2Coy2Mz2M′1‑x2‑y2‑z2O2表示的单晶颗粒。
48 | 正极材料及其制备方法与应用 | CN115072802B | 发明授权 | 有效-授权 | 2022-06-30 | 2023-07-25 | C01G53/00(2006.01)I;H01M4/525(2010.01)I;H01M4/505(2010.01)I;H01M4/485(2010.01)I;H01M10/0525(2010.01)I;H01M4/04(2006.01)I;B82Y30/00(2011.01)I;B82Y40/00(2011.01)I | 张航;刘亚飞;金玉强;张学全;陈彦彬 | 北京当升材料科技股份有限公司; 北京润平知识产权代理有限公司 | 北京润平知识产权代理有限公司 | 本发明涉及锂离子电池领域,公开了一种正极材料及其制备方法与应用。该正极材料为一次颗粒团聚的二次颗粒;沿二次颗粒的中心至表面的方向上,依次包括内核结构、中间层和外壳层;所述中间层呈圆环状分布,圆环内半径r1与二次颗粒的半径R之间满足以下关系0.35<r1/R<1;所述二次颗粒具有内核结构紧密堆积‑中间层疏松多孔‑外壳层紧密堆积的结构;中间层的孔隙率≥20%;中间层的平均孔径≤1μm。本发明中具有上述特定结构的正极材料具有高的振实密度,能够使得包含该正极材料的锂离子电池具有高的首次充放电容量、首次效率、倍率性能以及高的容量保持率。
49 | 正极材料及其制备方法与应用 | CN115072802A | 发明专利 | 有效-授权 | 2022-06-30 | 2022-09-20 | C01G53/00(2006.01)I;H01M4/525(2010.01)I;H01M4/505(2010.01)I;H01M4/485(2010.01)I;H01M10/0525(2010.01)I;H01M4/04(2006.01)I;B82Y30/00(2011.01)I;B82Y40/00(2011.01)I | 张航;刘亚飞;金玉强;张学全;陈彦彬 | 北京当升材料科技股份有限公司; 北京润平知识产权代理有限公司 | 北京润平知识产权代理有限公司 | 本发明涉及锂离子电池领域,公开了一种正极材料及其制备方法与应用。该正极材料为一次颗粒团聚的二次颗粒;沿二次颗粒的中心至表面的方向上,依次包括内核结构、中间层和外壳层;所述中间层呈圆环状分布,圆环内半径r1与二次颗粒的半径R之间满足以下关系:0.35<r1/R<1;所述二次颗粒具有内核结构紧密堆积‑中间层疏松多孔‑外壳层紧密堆积的结构;中间层的孔隙率≥20%;中间层的平均孔径≤1μm。本发明中具有上述特定结构的正极材料具有高的振实密度,能够使得包含该正极材料的锂离子电池具有高的首次充放电容量、首次效率、倍率性能以及高的容量保持率。
50 | 表面包覆正极材料及其制备方法、锂离子电池 | CN115084472A | 发明专利 | 有效-授权 | 2022-06-30 | 2022-09-20 | H01M4/36(2006.01)I;H01M4/485(2010.01)I;H01M4/505(2010.01)I;H01M4/525(2010.01)I;H01M10/0525(2010.01)I | 张博皓;刘亚飞;陈彦彬 | 北京当升材料科技股份有限公司; 北京润平知识产权代理有限公司 | 北京润平知识产权代理有限公司 | 本发明涉及锂离子电池领域,公开了一种表面包覆正极材料及其制备方法、锂离子电池。该正极材料包括基体和包覆在所述基体表面的包覆层;所述包覆层经XRD测试的2θ为31°‑35°处的特征峰呈双峰分布;且双峰分布中的次峰峰强度Ib与主峰的峰强度Ia之比Ib/Ia为0.8‑1。该表面包覆正极材料具有高的离子和电子传导能力,能够加快离子和电子在正极材料中的扩散率,从而显著提升了包含该正极材料的锂离子电池的倍率性能。同时,具有上述特定包覆层的表面包覆正极材料能够避免正极材料与电解质之间的催化腐蚀,提升包含该正极材料的锂离子电池的循环稳定性。此外,具有上述特定包覆层的表面包覆正极材料的热稳定性得到显著改善。
51 | 表面包覆正极材料及其制备方法、锂离子电池 | CN115084472B | 发明授权 | 有效-授权 | 2022-06-30 | 2023-05-26 | H01M4/36(2006.01)I;H01M4/485(2010.01)I;H01M4/505(2010.01)I;H01M4/525(2010.01)I;H01M10/0525(2010.01)I | 张博皓;刘亚飞;陈彦彬 | 北京当升材料科技股份有限公司; 北京润平知识产权代理有限公司 | 北京润平知识产权代理有限公司 | 本发明涉及锂离子电池领域,公开了一种表面包覆正极材料及其制备方法、锂离子电池。该正极材料包括基体和包覆在所述基体表面的包覆层;所述包覆层经XRD测试的2θ为31°‑35°处的特征峰呈双峰分布;且双峰分布中的次峰峰强度Ib与主峰的峰强度Ia之比Ib/Ia为0.8‑1。该表面包覆正极材料具有高的离子和电子传导能力,能够加快离子和电子在正极材料中的扩散率,从而显著提升了包含该正极材料的锂离子电池的倍率性能。同时,具有上述特定包覆层的表面包覆正极材料能够避免正极材料与电解质之间的催化腐蚀,提升包含该正极材料的锂离子电池的循环稳定性。此外,具有上述特定包覆层的表面包覆正极材料的热稳定性得到显著改善。
52 | 橄榄石型复合正极材料及其制备方法与应用、锂离子电池 | CN115101734A | 发明专利 | 实审 | 2022-06-30 | 2022-09-23 | H01M4/36(2006.01)I;H01M4/58(2010.01)I;H01M4/04(2006.01)I;H01M4/62(2006.01)I;H01M10/0525(2010.01)I;H01M10/052(2010.01)I;C01B25/45(2006.01)I;H01G11/86(2013.01)I;H01G11/22(2013.01)I | 邵宗普;刘亚飞;陈彦彬 | 北京当升材料科技股份有限公司; 北京润平知识产权代理有限公司 | 北京润平知识产权代理有限公司 | 本发明涉及新能源及锂离子电池技术领域,公开了一种橄榄石型复合正极材料及其制备方法与应用、锂离子电池。该复合正极材料包括基体和复合相;基体具有式I所示的组成:LixM1yMnzFe1‑z‑uM2u(PO4)w(ROa)bCv式I;复合相具有式II所示的组成:TmGn式II。复合相以原位的方式引入正极材料中,在正极材料基体的晶界及表面均匀复合并与正极材料基体紧密融合,改善正极材料在工作过程中的电子电导和表面结构稳定性,复合相具有类金属的电子结构,表现出电阻率低、化学吸附能力强、化学性能稳定等特性,使该复合正极材料具有高的导电率以及优异的化学稳定性,适用于超级电容器、锂离子电池和锂硫电池等领域。
53 | 钴铝酸锂正极材料及其制备方法、锂离子电池 | CN115275182A | 发明专利 | 实审 | 2022-06-30 | 2022-11-01 | H01M4/525(2010.01)I;H01M10/0525(2010.01)I;C01G51/00(2006.01)I | 王余;岳鹏;刘亚飞;陈彦彬 | 北京当升材料科技股份有限公司; 北京润平知识产权代理有限公司 | 北京润平知识产权代理有限公司 | 本发明涉及锂离子电池领域,公开了一种钴铝酸锂正极材料及其制备方法、锂离子电池。所述钴铝酸锂正极材料为单晶型颗粒;所述正极材料颗粒包含单个或多个孔洞结构,具有上述结构的正极材料具有较高的颗粒结构稳定性,将其用于锂离子电池后具有明显更高的充放电电压窗口、更高容量保持率(循环寿命)以及更高的安全性。
54 | 三元前驱体材料、三元正极材料及其制备方法和锂离子电池 | CN115231625A | 发明专利 | 有效-授权 | 2022-06-30 | 2022-10-25 | C01G53/00(2006.01)I;H01M4/505(2010.01)I;H01M4/525(2010.01)I;H01M10/0525(2010.01)I;B82Y30/00(2011.01)I | 田鑫民;张朋立;刘亚飞;陈彦彬 | 北京当升材料科技股份有限公司; 北京润平知识产权代理有限公司 | 北京润平知识产权代理有限公司 | 本发明涉及锂离子电池领域,公开了三元前驱体材料、三元正极材料及其制备方法和锂离子电池。该三元前驱体材料为由一次颗粒团聚而成的二次颗粒,包括疏松内核和形成于所述疏松内核表面的致密外层;所述疏松内核的孔隙率大于所述致密外层的孔隙率;所述致密外层不少于两层,任意相邻所述致密外层的孔隙率从颗粒的中心沿径向依次递减,且递减量各自独立地选自1‑8%。该内松外紧孔隙率呈梯度变化的结构稳定,并且有利于锂离子的嵌入和脱出,其在与锂源烧结时,锂离子容易扩散到二次颗粒中心,有利于提高正极材料的电化学容量以及提高材料的循环稳定性。
55 | 三元前驱体材料、三元正极材料及其制备方法和锂离子电池 | CN115231625B | 发明授权 | 有效-授权 | 2022-06-30 | 2023-11-17 | C01G53/00(2006.01)I;H01M4/505(2010.01)I;H01M4/525(2010.01)I;H01M10/0525(2010.01)I;B82Y30/00(2011.01)I; | 田鑫民;张朋立;刘亚飞;陈彦彬 | 北京当升材料科技股份有限公司; 北京润平知识产权代理有限公司 | 北京润平知识产权代理有限公司 | 本发明涉及锂离子电池领域,公开了三元前驱体材料、三元正极材料及其制备方法和锂离子电池。该三元前驱体材料为由一次颗粒团聚而成的二次颗粒,包括疏松内核和形成于所述疏松内核表面的致密外层;所述疏松内核的孔隙率大于所述致密外层的孔隙率;所述致密外层不少于两层,任意相邻所述致密外层的孔隙率从颗粒的中心沿径向依次递减,且递减量各自独立地选自1‑8%。该内松外紧孔隙率呈梯度变化的结构稳定,并且有利于锂离子的嵌入和脱出,其在与锂源烧结时,锂离子容易扩散到二次颗粒中心,有利于提高正极材料的电化学容量以及提高材料的循环稳定性。
56 | 正极材料及其制备方法 | CN115425188A | 发明专利 | 实审 | 2022-06-28 | 2022-12-02 | H01M4/36(2006.01)I;H01M4/505(2010.01)I;H01M4/525(2010.01)I;H01M4/48(2010.01)I;H01M10/0525(2010.01)I;C01G53/00(2006.01)I | 王竞鹏;胡军涛;金玉强;倪闯将;张学全;刘亚飞;陈彦彬 | 中国专利代理(香港)有限公司; 北京当升材料科技股份有限公司 | 中国专利代理(香港)有限公司 | 本发明涉及正极材料及其制备方法。本发明的正极材料为具有核和壳的二次颗粒,其中核的孔隙率大于壳的孔隙率。本发明通过在二次颗粒的核形成更大的颗粒间隙,减少锂离子嵌入脱出过程中体积形变产生的应力集中,提高了材料的稳定性、倍率性、安全性与循环寿命等,从而特别适用于高能量密度锂离子电池。
57 | 多元正极材料及其制备方法和锂离子电池 | CN115188941A | 发明专利 | 实审 | 2022-06-28 | 2022-10-14 | H01M4/36(2006.01)I;H01M4/62(2006.01)I;H01M4/04(2006.01)I;H01M4/525(2010.01)I;H01M4/505(2010.01)I;H01M10/0525(2010.01)I | 贺子建;刘亚飞;陈彦彬 | 北京当升材料科技股份有限公司; 北京润平知识产权代理有限公司 | 北京润平知识产权代理有限公司 | 本发明涉及锂离子电池领域,公开了一种多元正极材料及其制备方法和锂离子电池。所述多元正极材料包括基体以及包覆在基体表面上的快离子导体包覆层;快离子导体包覆层的组分Li7‑iAiLa3‑jA’jZr2‑qA”qO12+δ和LiuJvLa2‑wJ’wO4+ω;A选自Mg、Ca、Al和Ga中的至少一种,A’选自中Sr、Y和Ce中的至少一种,A”选自Zn、Cu、Co、Ge、Hf、Ir、Mn、Mo、Ti、Ru、Se、Te、W、Sn、Sb、Nb和Ta中的至少一种,0≤i≤2,0≤j≤1,0≤q≤2,0≤δ≤1,且i,j,k不同时为0;J选自中Al、Ni、Co、Mn、Cu和Fe中的至少一种,J’选自Ca、Ba、Sr、La、Y、Ce、Rb和Ru中的至少一种,0<u≤1,0<v≤1,0≤w≤1,0≤ω≤1。本发明提供的多元材料能够提高锂离子电池的放电比容量、倍率性能、循环保持率和安全性能。
58 | 核壳型正极材料及其制备方法与应用 | CN114975965B | 发明授权 | 有效-授权 | 2022-06-28 | 2023-10-24 | H01M4/36(2006.01)I;H01M4/485(2010.01)I;H01M4/505(2010.01)I;H01M4/525(2010.01)I;H01M10/0525(2010.01)I; | 胡贻僧;李珊珊;宋顺林;刘亚飞;陈彦彬 | 北京当升材料科技股份有限公司; 北京润平知识产权代理有限公司 | 北京润平知识产权代理有限公司 | 本发明涉及锂离子电池领域,公开了一种核壳型正极材料及其制备方法与应用。该正极材料的核为镍钴锰三元正极材料,具有式I所示的组成;LizNixCoyMn1‑x‑y‑wMwO2式I;该正极材料的壳具有式II所示的组成;LiCoαAl1‑αFβO2‑β式II。该正极材料以镍钴锰正极材料为核,以包含钴、铝和氟的氧化物为壳,能够有效降低正极材料表面的Li2CO3及LiOH等残碱的含量,提高该正极材料的流动性,减缓在电池循环过程中产生的HF对正极材料表面的腐蚀作用,使得包含该核壳型正极材料的锂离子电池的容量、倍率性能以及循环性能均明显提升。
59 | 核壳型正极材料及其制备方法与应用 | CN114975965A | 发明专利 | 有效-授权 | 2022-06-28 | 2022-08-30 | H01M4/36(2006.01)I;H01M4/485(2010.01)I;H01M4/505(2010.01)I;H01M4/525(2010.01)I;H01M10/0525(2010.01)I | 胡贻僧;李珊珊;宋顺林;刘亚飞;陈彦彬 | 北京当升材料科技股份有限公司; 北京润平知识产权代理有限公司 | 北京润平知识产权代理有限公司 | 本发明涉及锂离子电池领域,公开了一种核壳型正极材料及其制备方法与应用。该正极材料的核为镍钴锰三元正极材料,具有式I所示的组成;LizNixCoyMn1‑x‑y‑wMwO2式I;该正极材料的壳具有式II所示的组成;LiCoαAl1‑αFβO2‑β式II。该正极材料以镍钴锰正极材料为核,以包含钴、铝和氟的氧化物为壳,能够有效降低正极材料表面的Li2CO3及LiOH等残碱的含量,提高该正极材料的流动性,减缓在电池循环过程中产生的HF对正极材料表面的腐蚀作用,使得包含该核壳型正极材料的锂离子电池的容量、倍率性能以及循环性能均明显提升。
60 | 掺混型锂离子电池正极材料及其制备方法、锂离子电池 | CN115832241A | 发明专利 | 实审 | 2022-06-27 | 2023-03-21 | H01M4/36(2006.01)I;H01M4/525(2010.01)I;H01M10/0525(2010.01)I;H01M10/058(2010.01)I;H01M10/42(2006.01)I;H01M10/44(2006.01)I;G01N23/207(2006.01)I | 王余;岳鹏;刘亚飞;陈彦彬 | 北京当升材料科技股份有限公司; 北京润平知识产权代理有限公司 | 北京润平知识产权代理有限公司 | 本发明涉及锂离子电池领域,公开了一种掺混型锂离子电池正极材料及其制备方法、锂离子电池。该正极材料包括钴酸锂材料和多元材料;所述掺混型锂离子电池正极材料、所述钴酸锂材料和所述多元材料经XRD测试的特征峰(104)满足以下特征(1)所述钴酸锂材料的(104)晶面对应的特征峰C(104)经分峰后呈双峰分布;所述多元材料的(104)晶面对应的特征峰N(104)经分峰后呈双峰分布。对该掺混型锂离子正极材料进行X射线衍射测试时,呈现特殊的XRD图样,该正极材料具有优异的压实密度,将该掺混型锂离子电池正极材料用于锂离子电池时,呈现出优异的循环寿命以及较低的产气量。
61 | 锂离子电池正极材料前驱体及其制备方法和应用、锂离子电池正极材料及其制备方法和应用 | CN115043440A | 发明专利 | 有效-授权 | 2022-06-27 | 2022-09-13 | C01G53/00(2006.01)I;C01B35/10(2006.01)I;H01M4/505(2010.01)I;H01M4/525(2010.01)I;H01M4/36(2006.01)I;H01M10/0525(2010.01)I | 金玉强;张航;黄雪松;刘允;张学全;刘亚飞;陈彦彬 | 北京当升材料科技股份有限公司; 北京润平知识产权代理有限公司 | 北京润平知识产权代理有限公司 | 本发明涉及锂离子电池正极材料领域,公开了一种锂离子电池正极材料前驱体及其制备方法和应用、锂离子电池正极材料及其制备方法和应用,该前驱体为具有多层核壳结构的二次颗粒,其中,所述多层核壳结构包括内核,和从内核向颗粒表面依次包裹的第一中间层、第二中间层和外壳层;其中,内核的孔隙率为第一中间层的孔隙率为第二中间层的孔隙率为外壳层的孔隙率为的关系满足,本发明提供的正极材料前驱体具有多层核壳结构,配合进一步的掺杂实现了对正极材料内部结构形貌和一次颗粒排布进行控制,提高锂离子扩散速率和颗粒强度,在保证容量发挥的同时兼顾了循环寿命。
62 | 氧化物固态电解质及其制备方法、锂电池和电池组 | CN115101806A | 发明专利 | 实审 | 2022-06-21 | 2022-09-23 | H01M10/0562(2010.01)I;H01M10/052(2010.01)I | 邵宗普;刘亚飞;陈彦彬 | 北京当升材料科技股份有限公司; 北京润平知识产权代理有限公司 | 北京润平知识产权代理有限公司 | 本发明涉及氧化物固态电解质领域,具体涉及一种氧化物固态电解质及其制备方法、锂电池和电池组。该氧化物固态电解质包括:基体和包覆所述基体的表面包覆层;所述基体的化学组成满足化学式Li7‑xM1xLa3‑yM2yZr2‑zM3zO12‑uXu,所述表面包覆层的化学组成满足化学式LivEwGhOl,通过限定M1、M2、M3、X、E和G的可选元素以及x、y、z、u、v、w、h和l的数值范围,可实现多位点元素掺杂,并在电解质的一次颗粒表面形成均匀的离子导体包覆层,能够大幅提升锂镧锆氧固态电解质的离子电导率和结构、表面的稳定性。
63 | 一种正极材料及其制备方法及应用 | CN115020697A | 发明专利 | 有效-授权 | 2022-06-13 | 2022-09-06 | H01M4/525(2010.01)I;H01M4/505(2010.01)I;H01M4/485(2010.01)I;H01M10/0525(2010.01)I;C01G53/00(2006.01)I | 赵甜梦;宋顺林;刘亚飞;陈彦彬;赵翔宇 | 北京当升材料科技股份有限公司; 北京润平知识产权代理有限公司 | 北京润平知识产权代理有限公司 | 本发明涉及锂离子电池技术领域,公开了一种正极材料及其制备方法及应用。所述正极材料具有的结构式为LiaNixMnyCozSrbO2;0.9≤a≤1.1,0.3≤x<1,0
64 | 一种正极材料及其制备方法及应用 | CN115020697B | 发明授权 | 有效-授权 | 2022-06-13 | 2023-12-29 | H01M4/525(2010.01)I;H01M4/505(2010.01)I;H01M4/485(2010.01)I;H01M10/0525(2010.01)I;C01G53/00(2006.01)I; | 赵甜梦;宋顺林;刘亚飞;陈彦彬;赵翔宇 | 北京当升材料科技股份有限公司; 北京润平知识产权代理有限公司 | 北京润平知识产权代理有限公司 | 本发明涉及锂离子电池技术领域,公开了一种正极材料及其制备方法及应用。所述正极材料具有的结构式为LiaNixMnyCozSrbO2;0.9≤a≤1.1,0.3≤x<1,0
65 | 一种粉体研磨系统 | CN217774360U | 实用新型 | 有效-授权 | 2022-06-13 | 2022-11-11 | B02C21/00(2006.01)I;B02C25/00(2006.01)I | 刁子饶;战鹏;陈彦彬 | 北京当升材料科技股份有限公司; 北京正和明知识产权代理事务所(普通合伙) | 北京正和明知识产权代理事务所(普通合伙) | 本实用新型提供一种粉体研磨系统,特别是一种锂离子电池纳米正极材料领域的粉体研磨系统。该系统包括砂磨单元、两个储料罐和成品出口,两个储料罐均设有入料口、出料口和回料口;所述砂磨单元设于两个储料罐之间,其入口分别与两个储料罐的出料口通过阀门相连通,其出口分别与两个储料罐的回料口通过阀门相连通;当其中一个储料罐的出料口为打开状态时,其回料口为关闭状态,同时,另一储料罐的回料口为打开状态,其出料口为关闭状态。该系统通过设计两个储料罐与砂磨机结合循环研磨,采用变频器等控制进入砂磨机的粉体流量,确保研磨粒度一致,可以提高生产效率,节省人力成本,更加适用于大规模生产。
66 | 富锰前驱体材料和富锂锰基正极材料及其制备方法、锂离子电池 | CN115124089A | 发明专利 | 实审 | 2022-06-10 | 2022-09-30 | C01G53/00(2006.01)I;H01M4/505(2010.01)I;H01M4/525(2010.01)I;H01M10/0525(2010.01)I | 姚倩芳;张朋立;刘亚飞;陈彦彬 | 北京当升材料科技股份有限公司; 北京润平知识产权代理有限公司 | 北京润平知识产权代理有限公司 | 本发明涉及锂离子电池材料领域,公开了一种富锰前驱体材料及其制备方法、富锂锰基正极材料及其制备方法、锂离子电池。该前驱体材料为一次颗粒团聚而成的二次颗粒,所述富锰前驱体材料具有类蜂窝状结构;其中,所述富锰前驱体材料具有以下特征:(1)15nm≤d50≤70nm,d50为所述富锰前驱体材料的平均孔径;(2)15m2/g≤BET≤60m2/g。该富锰前驱体材料具有类蜂窝状结构、比表面积大以及球形度好的特点,具有上述特定结构的富锰前驱材料与锂源反应时,可与锂源充分接触,从而具有优异的反应活性,并且由该前驱体材料制得的富锂锰基材料具有优异的倍率性能。
67 | NASICON型固态电解质、用其包覆的正极材料及制备方法 | CN116789094A | 发明专利 | 实审 | 2022-05-11 | 2023-09-22 | C01B25/45(2006.01)I;C01B25/455(2006.01)I;C01B33/20(2006.01)I;C01B33/26(2006.01)I;C04B35/16(2006.01)I;C04B35/447(2006.01)I;C04B35/622(2006.01)I;H01M4/36(2006.01)I;H01M4/62(2006.01)I;H01M10/0525(2010.01)I;H01M10/0562(2010.01)I | 邵宗普;刘亚飞;陈彦彬 | 北京当升材料科技股份有限公司; 北京永新同创知识产权代理有限公司 | 北京永新同创知识产权代理有限公司 | 本发明为NASICON型固态电解质、用其包覆的正极材料及制备方法,涉及符合式LixM1yM2zM3u(PO4)w1(ROv)w2的NASICON型固态电解质及其制备方法,其中所述NASICON型固态电解质根据XRD测试数据计算得到的晶胞体积与标准值1.31031nm3的差值大于0.01nm3。本发明还涉及用所述NASICON型固态电解质包覆的正极材料及其制备方法。
68 | 一种粉体颗粒截面样品制备方法 | CN114878611A | 发明专利 | 实审 | 2022-05-07 | 2022-08-09 | G01N23/2202(2018.01)I;G01N23/2251(2018.01)I | 付海宽;郑亚博;王玉娇;刘亚飞;陈彦彬 | 北京当升材料科技股份有限公司; 北京正和明知识产权代理事务所(普通合伙) | 北京正和明知识产权代理事务所(普通合伙) | 本发明提供了一种粉体颗粒截面样品制备方法,尤其是一种扫描电镜微米粉体颗粒截面样品制备方法。该制备方法为:以CMC和水制成调制溶剂备用;将碳导电剂、测试材料和分散剂充分混合形成粉体混合物;将所述粉体混合物加入到所述调制溶剂内,在40‑50℃下搅拌均匀,并滴入SBR进行粘度调制,形成测试样品;最后将所述测试样品置于模具中,加热固化后,进行研磨和/或减薄,即得。本发明采用新的浆料体系延长固化时间,使样品与包埋剂充分混合;利用球形氧化铝作为分散剂将小颗粒均匀分散在包埋剂内;同时,通过专用制样模具降低铝,铜箔干扰,快速提供导电性良好无污染的截面样品。
69 | 多元正极材料及其制备方法与应用 | CN114927659A | 发明专利 | 实审 | 2022-05-07 | 2022-08-19 | H01M4/36(2006.01)I;H01M10/0525(2010.01)I | 赵甜梦;宋顺林;刘亚飞;陈彦彬;赵翔宇;张为宁 | 北京当升材料科技股份有限公司; 北京润平知识产权代理有限公司 | 北京润平知识产权代理有限公司 | 本发明涉及锂离子电池正极材料技术领域,公开了一种多元正极材料及其制备方法与应用。该多元正极材料包括单晶颗粒A和多晶颗粒B;其中,所述单晶颗粒A的中值粒径D50(A)为2‑6μm;所述多晶颗粒B的中值粒径D50(B)为2‑6μm;所述单晶颗粒A与所述多晶颗粒B的重量比为1:9‑9:1。该多元正极材料中包含小粒径的单晶颗粒A和小粒径的多晶颗粒B,单晶颗粒A与多晶颗粒B具有相当的粒径,二者能够实现优势互补,使得由上述两种颗粒配合组成的多元正极材料既保有单晶材料的高极片压实密度、结构稳定、循环性能优异、安全性好,同时兼顾了小颗粒多晶材料容量高、功率输出好的优点。
70 | 用于锂离子电池的正极材料及其制备方法 | CN116799165A | 发明专利 | 实审 | 2022-04-29 | 2023-09-22 | H01M4/36(2006.01)I;H01M4/485(2010.01)I;H01M4/505(2010.01)I;H01M4/525(2010.01)I;H01M10/0525(2010.01)I;C01G53/00(2006.01)I | 张航;刘亚飞;王竞鹏;张学全;陈彦彬 | 北京当升材料科技股份有限公司; 北京永新同创知识产权代理有限公司 | 北京永新同创知识产权代理有限公司 | 本发明提供了一种用于锂离子电池的正极材料,其具有以下通式ILi1+aNixCoyMnzMcM’dO2‑bAb通式I,其中‑0.05≤a≤0.3,0.8≤x≤1,0≤y≤0.2,0≤z≤0.2,0≤c≤0.01,0≤d≤0.01,x+y+z+c+d=1,并且0≤b≤0.05;M和M’彼此不同并且各自独立地选自La、Cr、Mo、Ca、Fe、Ti、Zn、Y、Zr、W、Nb、V、Mg、B、Al、Sr、Ba、Ta中的至少一种,A为选自F、Cl、Br、I、S中的至少一种,并且所述正极材料的一次颗粒中的微晶界数量N为10.5~14.5,其中,N经由公式I计算得出N=DS/DX公式I,其中,DS为通过所述正极材料的横切面SEM照片测量得到的一次颗粒的平均尺寸,并且DX为通过XRD测试及谢乐公式计算得到的所述正极材料的一次颗粒中的微晶的平均尺寸。本发明还提供了所述正极材料的制备方法。
71 | 多元正极材料及其制备方法与应用 | CN115832278A | 发明专利 | 实审 | 2022-04-28 | 2023-03-21 | H01M4/505(2010.01)I;H01M4/525(2010.01)I;H01M10/0525(2010.01)I | 胡军涛;叶桁;金玉强;王竞鹏;张学全;刘亚飞;陈彦彬 | 北京当升材料科技股份有限公司; 北京润平知识产权代理有限公司 | 北京润平知识产权代理有限公司 | 本发明涉及锂离子电池领域,公开了一种多元正极材料及其制备方法与应用。该多元正极材料的一次颗粒间填充有锶与选自Ni、Co和Mn中的至少一种元素的氧化物形成式I所示的金属氧化物固溶体;SrMeεOδ式I;其中,Me选自Ni、Co和Mn中的至少一种元素;ε>0,δ>0。该多元正极材料的一次颗粒间填充有锶与多元正极材料中的金属元素Me形成金属氧化物固溶体,由此能够使得该多元正极材料具有较低的表面残余碳酸锂,且结构稳定,由其制作的电池具有良好的循环性能和更低的产气。
72 | 一种离子研磨仪粉末制样装置 | CN217331824U | 实用新型 | 有效-授权 | 2022-04-24 | 2022-08-30 | G01N1/28(2006.01)I | 付海宽;郑亚博;王玉娇;刘亚飞 | 北京当升材料科技股份有限公司; 北京正和明知识产权代理事务所(普通合伙) | 北京正和明知识产权代理事务所(普通合伙) | 本实用新型提供一种离子研磨仪粉末制样装置,属于粉体颗粒截面样品制备领域。该装置包括具有至少一个样品槽的立方体模具;所述样品槽开槽于所述立方体模具的主视面和俯视面之间。本实用新型通过设计开有立方体样品槽的模具和针对模具的铣削配件,替代传统样品台,集制样与样品台功能为一体,解决了传统方法导电性差和铝箔或铜箔造成样品污染等问题,更加便捷,制样效果更佳;可一次制备两个或以上的样品,提高了工作效率;另外,装置清洗简单,可重复多次使用。
73 | 复合正极材料及其制备方法和应用,以及钠离子电池、钠离子电池组和设备 | CN114824269A | 发明专利 | 实审 | 2022-03-30 | 2022-07-29 | H01M4/62(2006.01)I;H01M4/36(2006.01)I;H01M4/485(2010.01)I;H01M4/505(2010.01)I;H01M4/525(2010.01)I;H01M10/054(2010.01)I | 邵宗普;刘亚飞;陈飞江;张博皓;陈彦彬 | 北京当升材料科技股份有限公司; 北京润平知识产权代理有限公司 | 北京润平知识产权代理有限公司 | 本发明涉及涉及钠离子电池技术领域,具体涉及一种复合正极材料及其制备方法和应用,以及钠离子电池、钠离子电池组和设备。该复合正极材料包括基体和包覆在所述基体上的包覆层,所述基体的化学组成满足化学式I:Nax[NiyMnzMu]O2;所述包覆层的化学组成满足化学式II:Na1+αM′αTi2‑βM″β(PO4)3‑w(ROv)w@CγXδ。本发明提供的复合正极材料,能够有效提高包覆层的离子导电率、电子导电率和表面活性,同时,将该包覆层包覆在特定的基体上,能够显著提升复合正极材料的结构稳定性和化学稳定性。
74 | 含钠氧化物正极材料及其制备方法与应用、正极片及其应用 | CN114843498B | 发明授权 | 有效-授权 | 2022-03-30 | 2023-06-02 | H01M4/505(2010.01)I;H01M4/525(2010.01)I;H01M4/485(2010.01)I;H01M10/054(2010.01)I;C01G53/00(2006.01)I;C01G51/00(2006.01)I;C01G55/00(2006.01)I;C01G49/00(2006.01)I | 王俊;陈飞江;刘亚飞;陈彦彬 | 北京当升材料科技股份有限公司; 北京润平知识产权代理有限公司 | 北京润平知识产权代理有限公司 | 本发明涉及钠离子电池技术领域,公开了含钠氧化物正极材料及其制备方法与应用、正极片及其应用。所述正极材料的表面可溶性碱的含量满足以下条件:(1)m(Na2CO3)+m(NaOH)≤15000ppm;(2)0.1≤m(Na2CO3)/m(NaOH)≤1。该含钠金属氧化物正极材料的表面具有低可溶性碱含量,将该正极材料用于钠离子电池时,能够使得电池具有高容量、高倍率、高安全性,并且能够持续进行钠离子脱出/嵌入反应而没有明显导致电池容量的降低。
75 | 含钠氧化物正极材料及其制备方法与应用、正极片及其应用 | CN114843498A | 发明专利 | 有效-授权 | 2022-03-30 | 2022-08-02 | H01M4/505(2010.01)I;H01M4/525(2010.01)I;H01M4/485(2010.01)I;H01M10/054(2010.01)I;C01G53/00(2006.01)I;C01G51/00(2006.01)I;C01G55/00(2006.01)I;C01G49/00(2006.01)I | 王俊;陈飞江;刘亚飞;陈彦彬 | 北京当升材料科技股份有限公司; 北京润平知识产权代理有限公司 | 北京润平知识产权代理有限公司 | 本发明涉及钠离子电池技术领域,公开了含钠氧化物正极材料及其制备方法与应用、正极片及其应用。所述正极材料的表面可溶性碱的含量满足以下条件:(1)m(Na2CO3)+m(NaOH)≤15000ppm;(2)0.1≤m(Na2CO3)/m(NaOH)≤1。该含钠金属氧化物正极材料的表面具有低可溶性碱含量,将该正极材料用于钠离子电池时,能够使得电池具有高容量、高倍率、高安全性,并且能够持续进行钠离子脱出/嵌入反应而没有明显导致电池容量的降低。
76 | 一种锂电正极材料的制备方法及锂电正极材料 | CN114573048A | 发明专利 | 实审 | 2022-03-15 | 2022-06-03 | C01G53/00(2006.01)I;H01M4/36(2006.01)I;H01M4/505(2010.01)I;H01M4/525(2010.01)I;H01M10/0525(2010.01)I | 刁子饶;宋顺林;刘亚飞;李博;陈彦斌 | 北京当升材料科技股份有限公司; 北京正和明知识产权代理事务所(普通合伙) | 北京正和明知识产权代理事务所(普通合伙) | 本发明提供了一种锂电正极材料的制备方法,尤其是一种锂电正极材料的低能耗制备方法及由其制得的锂电正极材料。该制备方法为将锂源与前驱体按(1.0‑1.07):1混合均匀,以1.0‑2.5℃/min的升温速率升温至940‑960℃,烧结10‑15h,即得。所制得锂电正极材料烧结料的硬度低,进而在后续破碎工序中采用弱破的方式来使正极材料保持颗粒完整性,减少细粉产生,降低正极材料的制造成本。
77 | 一种连续测量窑炉内不同位置温度的测量系统 | CN216954883U | 实用新型 | 有效-授权 | 2022-01-28 | 2022-07-12 | G01K7/10(2006.01)I | 王奎;张力;李博;刘亚飞;陈彦彬 | 北京当升材料科技股份有限公司; 北京正和明知识产权代理事务所(普通合伙) | 北京正和明知识产权代理事务所(普通合伙) | 本实用新型提供了一种窑炉温度测量系统,尤其涉及一种连续测量窑炉内不同位置温度的测量系统。该系统包括热电偶,所述热电偶前端设有偶头,还包括与所述热电偶的后端连接的补偿导线和用于将所述偶头固定于所述窑炉的匣钵内的偶头固定装置;所述偶头固定装置包括固定套接于所述偶头上的卡罩和活动嵌装于所述匣钵侧壁的垫片;所述卡罩能够与垫片相对固定;所述垫片在垂直于匣钵侧壁方向上可伸缩活动。本实用新型克服了现有窑炉固定测量温度方式无法分析窑炉内连续点温度的缺陷,能够得出窑炉实际的温度曲线,同时可检验各温区固定式的热电偶是否损坏,结构简单而合理,测量方便。
78 | 正极材料及其制备方法和应用 | CN114464800A | 发明专利 | 有效-授权 | 2021-12-31 | 2022-05-10 | H01M4/525(2010.01)I;H01M4/505(2010.01)I;H01M10/0525(2010.01)I;C01G53/00(2006.01)I | 孙立国;张永强;张学全;刘亚飞;陈彦彬 | 北京当升材料科技股份有限公司; 北京润平知识产权代理有限公司 | 北京润平知识产权代理有限公司 | 本发明涉及锂离子电池领域,公开了一种正极材料及其制备方法和应用,所述正极材料为中心具有多孔结构的二次颗粒;其中,所述二次颗粒的剖面面积为S,所述中心多孔结构中孔洞部分的剖面面积为S0,其中,0.1<S0/S<0.5。所述正极材料的中心部分有明显的多重孔洞结构分布,比表面积大,为锂离子进出提供更多的通道,提高大倍率充放电性能,具有更优的功率性能和低温放电能力。
79 | 正极材料及其制备方法和应用 | CN114464800B | 发明授权 | 有效-授权 | 2021-12-31 | 2023-11-21 | H01M4/525(2010.01)I;H01M4/505(2010.01)I;H01M10/0525(2010.01)I;C01G53/00(2006.01)I; | 孙立国;张永强;张学全;刘亚飞;陈彦彬 | 北京当升材料科技股份有限公司; 北京润平知识产权代理有限公司 | 北京润平知识产权代理有限公司 | 本发明涉及锂离子电池领域,公开了一种正极材料及其制备方法和应用,所述正极材料为中心具有多孔结构的二次颗粒;其中,所述二次颗粒的剖面面积为S,所述中心多孔结构中孔洞部分的剖面面积为S0,其中,0.1<S0/S<0.5。所述正极材料的中心部分有明显的多重孔洞结构分布,比表面积大,为锂离子进出提供更多的通道,提高大倍率充放电性能,具有更优的功率性能和低温放电能力。
80 | 正极材料及其制备方法和应用 | CN114573043B | 发明授权 | 有效-授权 | 2021-12-31 | -- | H01M4/04 | 袁金沙;朱呈祥;宋顺林;刘亚飞;陈彦彬 | 北京当升材料科技股份有限公司; 北京润平知识产权代理有限公司 | 北京润平知识产权代理有限公司 | 本发明涉及锂离子电池正极材料领域,公开了正极材料及其制备方法和应用。该正极材料的一次颗粒的平均粒径d<Sub>50</Sub>和粒径标准偏差d<Sub>σ</Sub>满足:d<Sub>50</Sub>≤40μm,d<Sub>σ</Sub>≥0.25μm,0.7≤d<Sub>50</Sub>/d<Sub>σ</Sub>≤120;该正极材料的化学式为Li<Sub>a</Sub>Ni<Sub>b</Sub>Co<Sub>c</Sub>Mn<Sub>d</Sub>M<Sub>e</Sub>O<Sub>f</Sub>J<Sub>j</Sub>,式中,0.8≤a≤1.2,0<b<1,0<c<0.5,0<d<0.5,0<e<0.4,1≤f<2,0<j≤1,a+b+c+d+e=2,f+j=2;其中,M选自Ti、Zr、Nb、W、Al、Mg、V、Ca、Sr、Cr、Fe、Ga、In、Mo、Y、Sn、Cu、Ag、Zn、Na和Ba中的至少一种元素;J选自S、Si、F和Cl中的至少一种元素。本发明提供的正极材料压实性能好,采用该正极材料制得的锂离子电池具有较高的首次放电比容量和循环容量保持率。
81 | 正极材料及其制备方法和应用 | CN114573043A | 发明专利 | 有效-授权 | 2021-12-31 | 2022-06-03 | H01M4/04(2006.01)I | 袁金沙;朱呈祥;宋顺林;刘亚飞;陈彦彬 | 北京当升材料科技股份有限公司; 北京润平知识产权代理有限公司 | 北京润平知识产权代理有限公司 | 本发明涉及锂离子电池正极材料领域,公开了正极材料及其制备方法和应用。该正极材料的一次颗粒的平均粒径d
82 | 正极材料及其制备方法与应用、锂离子电池 | CN114447296A | 发明专利 | 实审 | 2021-12-30 | 2022-05-06 | H01M4/36(2006.01)I;H01M4/48(2010.01)I;H01M4/485(2010.01)I;H01M4/50(2010.01)I;H01M4/505(2010.01)I;H01M4/52(2010.01)I;H01M4/525(2010.01)I;H01M10/0525(2010.01)I | 张博皓;刘亚飞;陈彦彬 | 北京当升材料科技股份有限公司; 北京润平知识产权代理有限公司 | 北京润平知识产权代理有限公司 | 本发明涉及锂离子电池领域,公开了一种正极材料及其制备方法与应用、锂离子电池。该正极材料包括基体和包覆在所述基体表面的包覆层;该基体具有式I所示的组成:Li1+aNixCoyMnzMkO2式I;‑0.5≤a≤0.3,0≤x≤1,0≤y≤1,0≤z≤1,0≤k≤0.06,01‑αM′αNbγ‑βM″βO2+2.5γ‑δGδ式II;0≤α≤0.5,2≤γ≤30,0≤β≤0.5,0≤δ≤0.4。该正极材料具有高离子、电子传导能力,并且能够避免正极材料与电解质之间的副反应,提高兼容性,进而能够提升包含该正极材料的锂离子电池的倍率性能和能量密度。
83 | 有机物包覆多元正极材料及其制备方法与应用、锂离子电池 | CN114695852B | 发明授权 | 有效-授权 | 2021-12-30 | 2023-09-22 | H01M4/36(2006.01)I;H01M4/505(2010.01)I;H01M4/525(2010.01)I;H01M4/60(2006.01)I;H01M10/0525(2010.01)I | 贺子建;刘亚飞;陈彦彬 | 北京当升材料科技股份有限公司; 北京润平知识产权代理有限公司 | 北京润平知识产权代理有限公司 | 本发明涉及锂离子电池领域,公开了一种有机物包覆多元正极材料及其制备方法与应用、锂离子电池。该多元正极材料包括多元正极材料基体和在基体内外部形成的有机包覆层;该多元正极材料基体的组成如式I所示Lia(NixCoyMn1‑x‑yMδ)1‑zM’zO2式I;M和M’各自独立地选自Al、Ba、Zr、Ti、Nb、Ta、Ga、Y、W、Ca、Sr、Sc、Cr、Mo、Hf、Si、Sm、V、La、Ce、Mg和B中的至少一种元素;该有机包覆层具有式II所示的组成P(PyR’)式II;该有机物包覆多元正极材料具有优异的结构稳定性、低界面阻抗等优点,用于电池时,能够显著提高电池容量以及循环寿命。
84 | 有机物包覆多元正极材料及其制备方法与应用、锂离子电池 | CN114695852A | 发明专利 | 有效-授权 | 2021-12-30 | 2022-07-01 | H01M4/36(2006.01)I;H01M4/505(2010.01)I;H01M4/525(2010.01)I;H01M4/60(2006.01)I;H01M10/0525(2010.01)I | 贺子建;刘亚飞;陈彦彬 | 北京当升材料科技股份有限公司; 北京润平知识产权代理有限公司 | 北京润平知识产权代理有限公司 | 本发明涉及锂离子电池领域,公开了一种有机物包覆多元正极材料及其制备方法与应用、锂离子电池。该多元正极材料包括多元正极材料基体和在基体内外部形成的有机包覆层;该多元正极材料基体的组成如式I所示:Lia(NixCoyMn1‑x‑yMδ)1‑zM’zO2式I;M和M’各自独立地选自Al、Ba、Zr、Ti、Nb、Ta、Ga、Y、W、Ca、Sr、Sc、Cr、Mo、Hf、Si、Sm、V、La、Ce、Mg和B中的至少一种元素;该有机包覆层具有式II所示的组成:P(PyR’)式II;该有机物包覆多元正极材料具有优异的结构稳定性、低界面阻抗等优点,用于电池时,能够显著提高电池容量以及循环寿命。
85 | 一种机械磨喂料设备 | CN216988042U | 实用新型 | 有效-授权 | 2021-12-30 | 2022-07-19 | B02C23/02(2006.01)I;B02C15/00(2006.01)I;B02C23/08(2006.01)I;B02C21/00(2006.01)I;H05F3/00(2006.01)I | 李星怀;张力;陈彦彬 | 北京当升材料科技股份有限公司; 北京正和明知识产权代理事务所(普通合伙) | 北京正和明知识产权代理事务所(普通合伙) | 本实用新型涉及机械磨设备技术领域,尤其涉及一种机械磨喂料设备,包括依次连接的粗碎料仓、粗碎料管道和螺旋输送,所述设备还包括设于所述粗碎料管道上的碎团装置。该喂料设备能够防止粉体在螺旋输送的上方架桥,提高喂料效率,提升机械磨的破碎产能,尤其对于中粒径在3~7μm的较粘粉体的破碎产能提升显著。
86 | 正极材料及其制备方法与应用、锂离子电池 | CN115832231A | 发明专利 | 实审 | 2021-12-27 | 2023-03-21 | H01M4/36(2006.01)I;H01M4/485(2010.01)I;H01M4/505(2010.01)I;H01M4/525(2010.01)I;H01M10/0525(2010.01)I | 李文慧;李晶晶;王竞鹏;刘亚飞;陈彦彬 | 北京当升材料科技股份有限公司; 北京润平知识产权代理有限公司 | 北京润平知识产权代理有限公司 | 本发明涉及锂离子电池正极材料领域,公开了一种正极材料及其制备方法与应用、锂离子电池。该正极材料为一次颗粒团聚而成的二次颗粒;所述二次颗粒通过BJH获得的孔径d10、d50和d90满足如下关系10nm≤d50≤40nm;1≤k90≤8;其中,k90=(d90‑d10)/d50。该正极材料具有特定的孔径、孔径分布、孔径面积以及微晶结构等,使得由该正极材料制备的锂离子电池在充放电过程中,短期性能例如首次充放电容量和长期性能例如容量保持率均得能够提高。
87 | 单晶型多元正极材料及其制备方法与应用 | CN114703544B | 发明授权 | 有效-授权 | 2021-12-24 | 2023-07-14 | C30B29/22(2006.01)I;C30B1/02(2006.01)I;C30B1/10(2006.01)I;H01M4/505(2010.01)I;H01M4/525(2010.01)I;H01M10/0525(2010.01)I | 赵甜梦;宋顺林;刘亚飞;陈彦彬 | 北京当升材料科技股份有限公司; 北京润平知识产权代理有限公司 | 北京润平知识产权代理有限公司 | 本发明涉及锂离子电池技术领域,公开了一种单晶型多元正极材料及其制备方法与应用。该正极材料满足以下条件正极材料通过SEM测得的单晶尺寸DPS90、DPS10与DPS50满足以下关系0.1≤B90=(DPS90‑DPS10)/DPS50≤1.5;正极材料的团聚率≤20%;其中,DPS90正极材料的单晶尺寸90%小于DPS90;DPS50正极材料的单晶尺寸50%小于DPS50;DPS10正极材料的单晶尺寸10%小于DPS10。该单晶型多元正极材料的形貌圆润、颗粒尺寸均一、团聚少、粘连少,压实密度高、结构稳定性好,将其用于锂离子电池,能够提高锂离子电池的能量密度、倍率性能以及循环稳定性和安全性。
88 | 单晶型多元正极材料及其制备方法与应用 | CN114703544A | 发明专利 | 有效-授权 | 2021-12-24 | 2022-07-05 | C30B29/22(2006.01)I;C30B1/02(2006.01)I;C30B1/10(2006.01)I;H01M4/505(2010.01)I;H01M4/525(2010.01)I;H01M10/0525(2010.01)I | 赵甜梦;宋顺林;刘亚飞;陈彦彬 | 北京当升材料科技股份有限公司; 北京润平知识产权代理有限公司 | 北京润平知识产权代理有限公司 | 本发明涉及锂离子电池技术领域,公开了一种单晶型多元正极材料及其制备方法与应用。该正极材料满足以下条件:正极材料通过SEM测得的单晶尺寸DPS90、DPS10与DPS50满足以下关系:0.1≤B90=(DPS90‑DPS10)/DPS50≤1.5;正极材料的团聚率≤20%;其中,DPS90正极材料的单晶尺寸90%小于DPS90;DPS50正极材料的单晶尺寸50%小于DPS50;DPS10正极材料的单晶尺寸10%小于DPS10。该单晶型多元正极材料的形貌圆润、颗粒尺寸均一、团聚少、粘连少,压实密度高、结构稳定性好,将其用于锂离子电池,能够提高锂离子电池的能量密度、倍率性能以及循环稳定性和安全性。
89 | 钴酸锂正极材料及其制备方法与应用 | CN114678528A | 发明专利 | 有效-授权 | 2021-12-24 | 2022-06-28 | H01M4/62(2006.01)I;H01M4/525(2010.01)I;H01M4/36(2006.01)I;H01M10/0525(2010.01)I;C01G51/00(2006.01)I | 王余;岳鹏;刘亚飞;陈彦彬 | 北京当升材料科技股份有限公司; 北京润平知识产权代理有限公司 | 北京润平知识产权代理有限公司 | 本发明涉及锂离子电池技术领域,公开了一种钴酸锂正极材料及其制备方法与应用。所述正极材料通过XRD获得的(006)晶面的峰强度I(006)与(012)晶面的峰强度I(012)之比I(006)/I(012)≥1;所述正极材料通过XRD获得的(006)晶面的峰面积A(006)与(012)晶面的峰面积A(012)之比A(006)/A(012)≥0.9。该钴酸锂正极材料具有特定的结构,由此提高正极材料的结构稳定性,显著改善高脱锂状态下的析氧问题,并降低高电压条件下正极材料与电解液之间副反应发生的程度,提高锂离子电池的电化学性能。
90 | 钴酸锂正极材料及其制备方法与应用 | CN114678528B | 发明授权 | 有效-授权 | 2021-12-24 | 2023-10-27 | H01M4/62(2006.01)I;H01M4/525(2010.01)I;H01M4/36(2006.01)I;H01M10/0525(2010.01)I;C01G51/00(2006.01)I; | 王余;岳鹏;刘亚飞;陈彦彬 | 北京当升材料科技股份有限公司; 北京润平知识产权代理有限公司 | 北京润平知识产权代理有限公司 | 本发明涉及锂离子电池技术领域,公开了一种钴酸锂正极材料及其制备方法与应用。所述正极材料通过XRD获得的(006)晶面的峰强度I(006)与(012)晶面的峰强度I(012)之比I(006)/I(012)≥1;所述正极材料通过XRD获得的(006)晶面的峰面积A(006)与(012)晶面的峰面积A(012)之比A(006)/A(012)≥0.9。该钴酸锂正极材料具有特定的结构,由此提高正极材料的结构稳定性,显著改善高脱锂状态下的析氧问题,并降低高电压条件下正极材料与电解液之间副反应发生的程度,提高锂离子电池的电化学性能。
91 | 多元正极材料及其制备方法与应用 | CN114709417B | 发明授权 | 有效-授权 | 2021-12-24 | 2024-01-26 | H01M4/62(2006.01)I;H01M4/505(2010.01)I;H01M4/525(2010.01)I;H01M4/36(2006.01)I;H01M10/0525(2010.01)I;C01G53/00(2006.01)I | 王余;岳鹏;刘亚飞;陈彦彬 | 北京当升材料科技股份有限公司; 北京润平知识产权代理有限公司 | 北京润平知识产权代理有限公司 | 本发明涉及锂离子电池技术领域,公开了一种多元正极材料及其制备方法与应用。所述多元正极材料通过XRD获得的(006)晶面的峰强度I(006)与(012)晶面的峰强度I(012)之比I(006)/I(012)≥0.8;所述多元正极材料通过XRD获得的(006)晶面的峰面积A(006)与(012)晶面的峰面积A(012)之比A(006)/A(012)≥0.5。该多元正极材料具有特定的结构,由此显著提高正极材料的结构稳定性,改善高脱锂状态下的析氧问题,并降低高电压条件下正极材料与电解液之间副反应发生的程度,提高锂离子电池的电化学性能和安全性。
92 | 多元正极材料及其制备方法与应用 | CN114709417A | 发明专利 | 有效-授权 | 2021-12-24 | 2022-07-05 | H01M4/62(2006.01)I;H01M4/505(2010.01)I;H01M4/525(2010.01)I;H01M4/36(2006.01)I;H01M10/0525(2010.01)I;C01G53/00(2006.01)I | 王余;岳鹏;刘亚飞;陈彦彬 | 北京当升材料科技股份有限公司; 北京润平知识产权代理有限公司 | 北京润平知识产权代理有限公司 | 本发明涉及锂离子电池技术领域,公开了一种多元正极材料及其制备方法与应用。所述多元正极材料通过XRD获得的(006)晶面的峰强度I(006)与(012)晶面的峰强度I(012)之比I(006)/I(012)≥0.8;所述多元正极材料通过XRD获得的(006)晶面的峰面积A(006)与(012)晶面的峰面积A(012)之比A(006)/A(012)≥0.5。该多元正极材料具有特定的结构,由此显著提高正极材料的结构稳定性,改善高脱锂状态下的析氧问题,并降低高电压条件下正极材料与电解液之间副反应发生的程度,提高锂离子电池的电化学性能和安全性。
93 | 一种工艺设备收尘系统 | CN217449332U | 实用新型 | 有效-授权 | 2021-12-24 | 2022-09-20 | B01D46/00(2022.01)I;B01D46/42(2006.01)I | 连江平;刘长威;郑传伟 | 北京当升材料科技股份有限公司; 北京正和明知识产权代理事务所(普通合伙) | 北京正和明知识产权代理事务所(普通合伙) | 本实用新型提供了一种带有负压调节机构的工艺设备收尘系统,属于工艺设备收尘技术领域。该系统包括工艺设备本体、设于所述工艺设备本体上的排气装置以及通过管路与所述排气装置连通除尘系统,还包括负压调节机构,所述负压调节机构设于所述管路上。本实用新型通过设计负压调节机构,在收尘系统和工艺设备连接位置引入补风,减少收尘系统的负压直接作用于工艺设备,减少物料损失,同时降低初级过滤系统的滤材堵塞频率。
94 | 一种低成本锂电三元正极材料制备方法 | CN114369862B | 发明授权 | 有效-授权 | 2021-12-23 | 2023-04-14 | C30B1/10(2006.01)I;C30B29/22(2006.01)I;H01M4/505(2010.01)I;H01M4/525(2010.01)I;H01M10/052(2010.01)I | 张力;刘亚飞;李博;陈彦彬 | 北京当升材料科技股份有限公司; 北京正和明知识产权代理事务所(普通合伙) | 北京正和明知识产权代理事务所(普通合伙) | 本发明公开了一种低成本锂电三元正极材料制备方法,属于锂电正极材料制备领域。该方法为将锂电正极材料各工序产生的细粉,分别单独汇总进行收集、破碎,随后测试各类细粉的残碱含量,配置各类所述细粉的混合料,使其加权碳酸锂含量介于0.5%‑1.5%之间,最后将混合料烧结、破碎,进一步制成锂电正极材料。该方法通过对不同工序中的破碎料进行预处理和合理配混,生产过程不必进行补锂,合理节约和利用资源,降低了锂电正极材料的生产成本。
95 | 一种低成本锂电三元正极材料制备方法 | CN114369862A | 发明专利 | 有效-授权 | 2021-12-23 | 2022-04-19 | C30B1/10(2006.01)I;C30B29/22(2006.01)I;H01M4/505(2010.01)I;H01M4/525(2010.01)I;H01M10/052(2010.01)I | 张力;刘亚飞;李博;陈彦彬 | 北京当升材料科技股份有限公司; 北京正和明知识产权代理事务所(普通合伙) | 北京正和明知识产权代理事务所(普通合伙) | 本发明公开了一种低成本锂电三元正极材料制备方法,属于锂电正极材料制备领域。该方法为将锂电正极材料各工序产生的细粉,分别单独汇总进行收集、破碎,随后测试各类细粉的残碱含量,配置各类所述细粉的混合料,使其加权碳酸锂含量介于0.5%‑1.5%之间,最后将混合料烧结、破碎,进一步制成锂电正极材料。该方法通过对不同工序中的破碎料进行预处理和合理配混,生产过程不必进行补锂,合理节约和利用资源,降低了锂电正极材料的生产成本。
96 | 立方相石榴石型固态电解质材料与复合固态电解质和固态锂电池及其制备方法 | CN114497710B | 发明授权 | 有效-授权 | 2021-12-23 | 2023-10-10 | H01M10/0562(2010.01)I;H01M10/42(2006.01)I;H01M10/0525(2010.01)I | 贺子建;裴子博;刘亚飞;陈彦彬 | 北京当升材料科技股份有限公司; 北京润平知识产权代理有限公司 | 北京润平知识产权代理有限公司 | 本发明涉及锂电池技术领域,公开了一种立方相石榴石型固态电解质材料与复合固态电解质和固态锂电池及其制备方法。所述固态电解质材料的晶体结构满足:I(422)峰值最大,I(422)/I(211)>1.05,1.05≤I(422)/I(420)≤1.3。该固态电解质材料的晶体结构特点使其具有较高的离子电导率和稳定性。
97 | 立方相石榴石型固态电解质材料与复合固态电解质和固态锂电池及其制备方法 | CN114497710A | 发明专利 | 有效-授权 | 2021-12-23 | 2022-05-13 | H01M10/0562(2010.01)I;H01M10/42(2006.01)I;H01M10/0525(2010.01)I | 贺子建;裴子博;刘亚飞;陈彦彬 | 北京当升材料科技股份有限公司; 北京润平知识产权代理有限公司 | 北京润平知识产权代理有限公司 | 本发明涉及锂电池技术领域,公开了一种立方相石榴石型固态电解质材料与复合固态电解质和固态锂电池及其制备方法。所述固态电解质材料的晶体结构满足:I(422)峰值最大,I(422)/I(211)>1.05,1.05≤I(422)/I(420)≤1.3。该固态电解质材料的晶体结构特点使其具有较高的离子电导率和稳定性。
98 | 具有多腔室结构的正极材料及其制备方法和锂离子电池 | CN114678519A | 发明专利 | 有效-授权 | 2021-12-23 | 2022-06-28 | H01M4/505(2010.01)I;H01M4/525(2010.01)I;H01M10/0525(2010.01)I | 张永强;孙立国;张学全;刘亚飞;陈彦彬 | 北京当升材料科技股份有限公司; 北京润平知识产权代理有限公司 | 北京润平知识产权代理有限公司 | 本发明涉及锂离子电池正极材料技术领域,公开了一种具有多腔室结构的正极材料及其制备方法和锂离子电池。所述正极材料由多个一次颗粒聚集形成,且部分所述一次颗粒定向生长形成支撑结构,所述支撑结构彼此交叠在所述正极材料的内部形成多个腔室。该正极材料的颗粒强度显著提升,从而使得正极材料在具有长寿命的优点;另外,该正极材料的阻抗降低,进而提升正极材料的功率性能。
99 | 具有多腔室结构的正极材料及其制备方法和锂离子电池 | CN114678519B | 发明授权 | 有效-授权 | 2021-12-23 | 2024-01-12 | H01M4/505(2010.01)I;H01M4/525(2010.01)I;H01M10/0525(2010.01)I; | 张永强;孙立国;张学全;刘亚飞;陈彦彬 | 北京当升材料科技股份有限公司; 北京润平知识产权代理有限公司 | 北京润平知识产权代理有限公司 | 本发明涉及锂离子电池正极材料技术领域,公开了一种具有多腔室结构的正极材料及其制备方法和锂离子电池。所述正极材料由多个一次颗粒聚集形成,且部分所述一次颗粒定向生长形成支撑结构,所述支撑结构彼此交叠在所述正极材料的内部形成多个腔室。该正极材料的颗粒强度显著提升,从而使得正极材料在具有长寿命的优点;另外,该正极材料的阻抗降低,进而提升正极材料的功率性能。
100 | 立方相石榴石型固态电解质材料与复合固态电解质和固态锂电池及其制备方法 | CN117154198A | 发明专利 | 实审 | 2021-12-23 | 2023-12-01 | H01M10/0562(2010.01)I;H01M10/052(2010.01)I;C04B35/50(2006.01)I;H01M10/058(2010.01)I | 贺子建;裴子博;刘亚飞;陈彦彬 | 北京当升材料科技股份有限公司; 北京润平知识产权代理有限公司 | 北京润平知识产权代理有限公司 | 本发明涉及锂电池技术领域,公开了一种立方相石榴石型固态电解质材料与复合固态电解质和固态锂电池及其制备方法。所述固态电解质材料的晶体结构满足I(422)峰值最大,I(422)/I(211)>1.05,1.05≤I(422)/I(420)≤1.3。该固态电解质材料的晶体结构特点使其具有较高的离子电导率和稳定性。
101 | 控制振动筛筛上料运动轨迹的系统、其应用及控制方法 | CN114405806A | 发明专利 | 有效-授权 | 2021-12-20 | 2022-04-29 | B07B1/28(2006.01)I;B07B1/42(2006.01)I | 李斌;李博;刘亚飞;陈彦彬 | 北京当升材料科技股份有限公司; 北京正和明知识产权代理事务所(普通合伙) | 北京正和明知识产权代理事务所(普通合伙) | 本发明提供了一种控制振动筛筛上料运动轨迹的系统、其应用及控制方法,属于物料筛分技术领域。该系统包括振动电机,振动电机上、下两侧分别设有偏重锤,偏重锤由振动电机通过电机轴带动进行转动,还包括利用所述偏重锤与所述振动电机的端盖相对转动以改变上、下两侧的偏重锤之间水平夹角的控制装置。本发明中偏重锤由所述振动电机通过电机轴带动进行圆周运动,通过所述控制装置改变上、下两侧的偏重锤之间水平夹角,实现对该夹角进行在线调节,从而达到对筛上料运动轨迹的控制,继而充分利用整个网面过筛,提高筛机的工作效率。
102 | 控制振动筛筛上料运动轨迹的系统、其应用及控制方法 | CN114405806B | 发明授权 | 有效-授权 | 2021-12-20 | 2023-02-10 | B07B1/28(2006.01)I;B07B1/42(2006.01)I | 李斌;李博;刘亚飞;陈彦彬 | 北京当升材料科技股份有限公司; 北京正和明知识产权代理事务所(普通合伙) | 北京正和明知识产权代理事务所(普通合伙) | 本发明提供了一种控制振动筛筛上料运动轨迹的系统、其应用及控制方法,属于物料筛分技术领域。该系统包括振动电机,振动电机上、下两侧分别设有偏重锤,偏重锤由振动电机通过电机轴带动进行转动,还包括利用所述偏重锤与所述振动电机的端盖相对转动以改变上、下两侧的偏重锤之间水平夹角的控制装置。本发明中偏重锤由所述振动电机通过电机轴带动进行圆周运动,通过所述控制装置改变上、下两侧的偏重锤之间水平夹角,实现对该夹角进行在线调节,从而达到对筛上料运动轨迹的控制,继而充分利用整个网面过筛,提高筛机的工作效率。
103 | 一种气流磨分离装置 | CN217450575U | 实用新型 | 有效-授权 | 2021-12-20 | 2022-09-20 | B04C5/00(2006.01)I;B04C11/00(2006.01)I | 张力;田佳豪;陈彦彬 | 北京当升材料科技股份有限公司; 北京正和明知识产权代理事务所(普通合伙) | 北京正和明知识产权代理事务所(普通合伙) | 本实用新型涉及气流磨设备技术领域,具体的说,是一种气流磨分离装置。所述分离装置包括旋风分离器、通过管道连接在所述旋风分离器下部的扰流组件,所述扰流组件为间歇式扰流组件。扰流组件通过间歇式向旋风分离器进气,打破其底部的气压和物料平衡,降低了超细粉的产出,节约了生产成本。
104 | 一种吨包袋 | CN217262074U | 实用新型 | 有效-授权 | 2021-12-20 | 2022-08-23 | B65D88/16(2006.01)I | 连江平;刘长威;郑传伟 | 北京当升材料科技股份有限公司; 北京正和明知识产权代理事务所(普通合伙) | 北京正和明知识产权代理事务所(普通合伙) | 本实用新型提供了一种吨包袋,属于物料装载运输领域。该吨包袋包括吨袋本体、吊装构件、进料口和卸料口,所述吊装构件与所述吨袋本体固定连接,所述进料口和卸料口分别设置于所述吨袋本体的顶部和底部,还包括约束带。本实用新型通过设计约束带及其长度、设置高度和数量等变量,可以有效的控制大容量吨包袋的尺寸变化,解决其在自动化物流系统中出现超宽的问题,并提高吨包袋装载量上限,使其更适用于现代化物流存储系统。
105 | 用于烧结正极材料的辊道窑炉和多元正极材料及其制备方法 | CN113823764B | 发明授权 | 有效-授权 | 2021-09-29 | 2023-06-09 | H01M4/04(2006.01)I;H01M4/505(2010.01)I;H01M4/525(2010.01)I;H01M10/0525(2010.01)I | 张力;刁子饶;刘亚飞;李博;陈彦彬 | 北京当升材料科技股份有限公司; 北京润平知识产权代理有限公司 | 北京润平知识产权代理有限公司 | 本发明涉及正极材料制备领域,公开了用于烧结正极材料的辊道窑炉和多元正极材料及其制备方法。该辊道窑炉包括炉体、加热装置、自动装钵装置、传送装置和气氛调节装置;炉体沿传送方向依次设有多个温区段;传送装置穿过炉体的炉腔内部,用于将待烧结物料传送经过温区段;气氛调节装置用于调节炉体的炉腔内部的烧结气氛;传送装置包括用于承载待烧结物料的多个匣钵,多个匣钵并列摆放,且每列匣钵在竖直方向上叠放为双层,在垂直传送方向上设置2‑6列匣钵,相邻列的匣钵的间隔距离为2‑10cm;自动装钵装置用于将待烧结物料装入所述多个匣钵中。该辊道窑炉能够降低正极材料表面残余碱的含量和耗氧量,加工成本低,有利于提高锂离子电池的比容量和安全性能。
106 | 用于烧结正极材料的辊道窑炉和多元正极材料及其制备方法 | CN113823764A | 发明专利 | 有效-授权 | 2021-09-29 | 2021-12-21 | H01M4/04(2006.01)I;H01M4/505(2010.01)I;H01M4/525(2010.01)I;H01M10/0525(2010.01)I | 张力;刁子饶;刘亚飞;李博;陈彦彬 | 北京当升材料科技股份有限公司; 北京润平知识产权代理有限公司 | 北京润平知识产权代理有限公司 | 本发明涉及正极材料制备领域,公开了用于烧结正极材料的辊道窑炉和多元正极材料及其制备方法。该辊道窑炉包括炉体、加热装置、自动装钵装置、传送装置和气氛调节装置;炉体沿传送方向依次设有多个温区段;传送装置穿过炉体的炉腔内部,用于将待烧结物料传送经过温区段;气氛调节装置用于调节炉体的炉腔内部的烧结气氛;传送装置包括用于承载待烧结物料的多个匣钵,多个匣钵并列摆放,且每列匣钵在竖直方向上叠放为双层,在垂直传送方向上设置2‑6列匣钵,相邻列的匣钵的间隔距离为2‑10cm;自动装钵装置用于将待烧结物料装入所述多个匣钵中。该辊道窑炉能够降低正极材料表面残余碱的含量和耗氧量,加工成本低,有利于提高锂离子电池的比容量和安全性能。
107 | 用于烧结正极材料的辊道窑炉 | CN216011704U | 实用新型 | 有效-授权 | 2021-09-29 | 2022-03-11 | F27B9/26(2006.01)I;F27B9/30(2006.01)I;F27B9/36(2006.01)I;F27D7/02(2006.01)I;F27D17/00(2006.01)I | 张力;刁子饶;刘亚飞;李博;陈彦彬 | 北京当升材料科技股份有限公司; 北京润平知识产权代理有限公司 | 北京润平知识产权代理有限公司 | 本实用新型涉及正极材料制备领域,公开了用于烧结正极材料的辊道窑炉,该辊道窑炉包括:炉体、加热装置、传送装置和气氛调节装置;其中,炉体沿传送方向依次设有多个温区段;传送装置穿过炉体的炉腔内部,用于将待烧结物料传送经过所述温区段;气氛调节装置用于调节炉体的炉腔内部的烧结气氛;传送装置包括用于承载待烧结物料的多个匣钵,所述多个匣钵并列摆放,且每列匣钵在竖直方向上叠放为双层,在垂直传送方向上设置2‑6列匣钵,相邻列的匣钵的间隔距离为2‑10cm。该辊道窑炉烧结正极材料时,能够使得锂源挥发通道更加顺畅,且窑炉内流场更为优化,在降低正极材料中残余碱的含量的同时,也进一步降低了耗氧量,大大节省了加工成本。
108 | 吨袋投料设备及生产线 | CN215946186U | 实用新型 | 有效-授权 | 2021-09-08 | 2022-03-04 | B65G69/18(2006.01)I | 吕京哲;许树强;郑传伟;陈彦彬 | 北京当升材料科技股份有限公司; 北京润平知识产权代理有限公司 | 北京润平知识产权代理有限公司 | 本实用新型涉及卸料设备技术领域,公开了一种吨袋投料设备及生产线。所述吨袋投料设备包括吨袋(20)、具有进料口(3)和出料口(10)的下料筒体(7),所述进料口上设置有充气气垫(6),所述下料筒体的侧壁上安装有夹袋装置,所述夹袋装置的顶部延伸至所述充气气垫上方,所述吨袋的外袋(22)套设在所述充气气垫(6)的外侧,所述充气气垫(6)充气后能够将所述外袋(22)夹紧于所述夹袋装置的下表面上,以使得所述吨袋(20)内的物料能够进入所述下料筒体(7)并从所述出料口(10)泄出。本实用新型中的吨袋投料设备,增加了吨袋投料设备卸料时的密封性,解决了卸料过程中吨袋脱离和吨袋内物料漏粉的问题。
109 | 磷酸锰铁锂前驱体、磷酸锰铁锂正极材料及其制备方法和电极材料、电极以及锂离子电池 | CN113942990A | 发明专利 | 有效-授权 | 2021-08-30 | 2022-01-18 | C01B25/45(2006.01)I;C01B32/05(2017.01)I;H01M4/136(2010.01)I;H01M4/1397(2010.01)I;H01M4/58(2010.01)I;H01M4/62(2006.01)I;H01M10/0525(2010.01)I | 梁策;刘亚飞;陈彦彬 | 北京当升材料科技股份有限公司; 北京润平知识产权代理有限公司 | 北京润平知识产权代理有限公司 | 本发明涉及锂离子电池技术领域,公开了磷酸锰铁锂前驱体、磷酸锰铁锂正极材料及其制备方法和电极材料、电极以及锂离子电池。该磷酸锰铁锂前驱体的表达式为(NH4)Mn1‑x‑yFexMyPO4·H2O/C,式中,0.1<x≤0.6,0≤y≤0.04;M选自Mg、Co、Ni、Cu、Zn和Ti中的至少一种。该前驱体具有由一次颗粒形成的二次球颗粒结构,具有正交晶系的晶体结构,前驱体中的元素分布均匀,掺杂元素进入金属位点形成具有稳定结构的纳米颗粒,同时纳米颗粒表面包覆有碳,形成致密的球形团聚体,采用该前驱体制备的磷酸锰铁锂正极材料的碳包覆均匀,具有致密的二次球形貌,压实密度高,应用于锂离子电池时,能够提高锂离子电池的电化学性能,比容量高,循环性能好。
110 | 磷酸锰铁锂前驱体、磷酸锰铁锂正极材料及其制备方法和电极材料、电极以及锂离子电池 | CN113942990B | 发明授权 | 有效-授权 | 2021-08-30 | 2023-06-20 | C01B25/45(2006.01)I;C01B32/05(2017.01)I;H01M4/136(2010.01)I;H01M4/1397(2010.01)I;H01M4/58(2010.01)I;H01M4/62(2006.01)I;H01M10/0525(2010.01)I | 梁策;刘亚飞;陈彦彬 | 北京当升材料科技股份有限公司; 北京润平知识产权代理有限公司 | 北京润平知识产权代理有限公司 | 本发明涉及锂离子电池技术领域,公开了磷酸锰铁锂前驱体、磷酸锰铁锂正极材料及其制备方法和电极材料、电极以及锂离子电池。该磷酸锰铁锂前驱体的表达式为(NH4)Mn1‑x‑yFexMyPO4·H2O/C,式中,0.1<x≤0.6,0≤y≤0.04;M选自Mg、Co、Ni、Cu、Zn和Ti中的至少一种。该前驱体具有由一次颗粒形成的二次球颗粒结构,具有正交晶系的晶体结构,前驱体中的元素分布均匀,掺杂元素进入金属位点形成具有稳定结构的纳米颗粒,同时纳米颗粒表面包覆有碳,形成致密的球形团聚体,采用该前驱体制备的磷酸锰铁锂正极材料的碳包覆均匀,具有致密的二次球形貌,压实密度高,应用于锂离子电池时,能够提高锂离子电池的电化学性能,比容量高,循环性能好。
111 | 橄榄石结构电极材料及其制备方法与应用 | CN115732680A | 发明专利 | 实审 | 2021-08-26 | 2023-03-03 | H01M4/58(2010.01)I;H01M10/0525(2010.01)I;C04B35/622(2006.01)I;C04B35/447(2006.01)I | 邵宗普;刘亚飞;陈彦彬 | 北京当升材料科技股份有限公司; 北京润平知识产权代理有限公司 | 北京润平知识产权代理有限公司 | 本发明涉及锂电池电极材料领域,公开了一种橄榄石结构电极材料及其制备方法与应用。该正极材料具有式I所示的组成LiαXβZγ(PO4)δ·σC式I;其中,0.9≤α≤1.1,0.99≤β≤1,0.001≤γ≤0.01,0.9≤δ≤2,0.10≤σ≤0.25;X选自Fe、Mn、Ni、Co和V中的至少一种;Z选自Mg、Ti、Nb、Al和Cr中的至少一种。该橄榄石结构正极材料同时具有优异的电化学性能和加工性能,并且制备该正极材料的方法工艺路线短、成本降低,且环境友好。
112 | 正极材料及其制备方法与应用、锂离子电池正极极片以及锂离子电池 | CN115548277A | 发明专利 | 实审 | 2021-06-30 | 2022-12-30 | H01M4/36(2006.01)I;H01M4/505(2010.01)I;H01M4/525(2010.01)I;H01M4/62(2006.01)I;H01M4/131(2010.01)I;H01M10/0525(2010.01)I | 张学全;李文慧;陈彦彬 | 北京当升材料科技股份有限公司; 北京润平知识产权代理有限公司 | 北京润平知识产权代理有限公司 | 本发明涉及二次电池技术领域,公开了一种正极材料及其制备方法与应用、锂离子电池正极极片以及锂离子电池。正极材料包括多晶颗粒A和单晶颗粒或类单晶颗粒B;所述正极材料的正极材料的粒径D5、D50和D95满足式I所示的关系1.5≤K95=(D95‑D5)/D50≤2.5式I。该正极材料包含多晶颗粒A和单晶颗粒或类单晶颗粒B,由此能够显著抑制正极材料中微裂纹的产生,并提高正极材料的颗粒强度,使得该正极材料具有高的压实密度和高的抗压强度,确保包含该正极材料的电池具有高的体积能量密度和较长的循环寿命。
113 | 湿法去除锂电正极材料高铁料中磁性异物的方法 | CN113617518A | 发明专利 | 有效-授权 | 2021-06-28 | 2021-11-09 | B03C1/02(2006.01)I;B01D1/00(2006.01)I;H01M4/505(2010.01)I;H01M4/525(2010.01)I;H01M6/14(2006.01)I;H01M10/052(2010.01)I | 刁子饶;刘亚飞;李博;陈彦彬 | 北京当升材料科技股份有限公司; 北京润平知识产权代理有限公司 | 北京润平知识产权代理有限公司 | 本发明涉及去除锂电正极材料中磁性异物的技术领域,公开了一种湿法去除锂电正极材料高铁料中磁性异物的方法。所述的方法包括:(1)将锂电正极材料高铁料与水接触制浆,得到第一浆料;(2)将所述第一浆料在管道除杂器中进行磁性异物去除处理,得到第二浆料;(3)将所述第二浆料进行固液分离处理,以及将得到的产物进行干燥处理,得到粉状物料;(4)将所述粉状物料与锂源接触进行烧结处理得到纯净的锂电正极材料。该方法工艺简单,去除磁性异物效果明显,且能够显著降低锂电正极材料制造成本。
114 | 湿法去除锂电正极材料高铁料中磁性异物的方法 | CN113617518B | 发明授权 | 有效-授权 | 2021-06-28 | -- | B03C1/02;B01D1/00;H01M4/505;H01M4/525;H01M6/14;H01M10/052 | 刁子饶;刘亚飞;李博;陈彦彬 | 北京当升材料科技股份有限公司; 北京润平知识产权代理有限公司 | 北京润平知识产权代理有限公司 | 本发明涉及去除锂电正极材料中磁性异物的技术领域,公开了一种湿法去除锂电正极材料高铁料中磁性异物的方法。所述的方法包括:(1)将锂电正极材料高铁料与水接触制浆,得到第一浆料;(2)将所述第一浆料在管道除杂器中进行磁性异物去除处理,得到第二浆料;(3)将所述第二浆料进行固液分离处理,以及将得到的产物进行干燥处理,得到粉状物料;(4)将所述粉状物料与锂源接触进行烧结处理得到纯净的锂电正极材料。该方法工艺简单,去除磁性异物效果明显,且能够显著降低锂电正极材料制造成本。
115 | 交联型不燃固态电解质及其制备方法与应用、电池及其制备方法 | CN115498253A | 发明专利 | 实审 | 2021-06-18 | 2022-12-20 | H01M10/0565(2010.01)I;H01M10/058(2010.01)I;H01M10/0525(2010.01)I | 张博皓;刘亚飞;陈彦彬 | 北京当升材料科技股份有限公司; 北京润平知识产权代理有限公司 | 北京润平知识产权代理有限公司 | 本发明涉及固态电解质技术领域,公开了一种交联型不燃固态电解质及其制备方法与应用、电池及其制备方法。该固态电解质包括含有聚合物和锂盐的聚合物基质和多孔刚性支撑材料;该聚合物包括由式I所示的化合物提供的结构单元A、由包含至少一个不饱和双键的阻燃剂提供的结构单元B、由包含至少两个不饱和双键的交联剂提供的结构单元C;式I所示的化合物选自式I‑1至式I‑4中的至少一种;该固态电解质同时具有较高的室温离子电导率和宽的电化学窗口,该固态电解质中引入具有不饱和双键的阻燃剂,在提高固态电解质阻燃性能的同时,显著减少传统的液态阻燃剂的挥发损失。
116 | 测试样品的限位装置、测试用的载物台以及X射线衍射仪 | CN215339587U | 实用新型 | 有效-授权 | 2021-06-17 | 2021-12-28 | G01N23/20025(2018.01)I;G01N23/207(2006.01)I | 张立平;付海宽;岳鹏;刘亚飞;陈彦彬 | 北京当升材料科技股份有限公司; 北京润平知识产权代理有限公司 | 北京润平知识产权代理有限公司 | 本实用新型涉及测量技术领域,公开了测试样品的限位装置、测试用的载物台以及X射线衍射仪,所述测试样品的限位装置包括限位体,所述限位体具有能够支撑于载物台的支撑面,所述限位体设置有限位腔室,所述限位腔室设置为能够卡住承载有所述测试样品的承载体,以将所述测试样品限定于预设位置。通过将测试样品限定于预设位置,从而能够提高测试准确性。通过在测试用的载物台中设置上述测试样品的限位装置,能够提高测试数据的准确性、测试数据的稳定性和重现性。通过在X射线衍射仪中设置上述测试用的载物台,从而提高了测试数据的准确性,同时提高了测试数据的稳定性和重现性。
117 | 高镍三元前驱体材料及其制备方法以及正极材料和锂离子电池 | CN115432743A | 发明专利 | 实审 | 2021-06-04 | 2022-12-06 | C01G53/00(2006.01)I;H01M4/505(2010.01)I;H01M4/525(2010.01)I;H01M10/0525(2010.01)I | 姚倩芳;张朋立;宋顺林;刘亚飞;陈彦彬 | 北京当升材料科技股份有限公司; 北京润平知识产权代理有限公司 | 北京润平知识产权代理有限公司 | 本发明涉及锂离子电池材料领域,公开了一种高镍三元前驱体材料及其制备方法以及正极材料和锂离子电池。所述高镍三元前驱体材料的晶面沿<011>择优取向,XRD峰强满足I(011)/I(001)>1。该高镍三元前驱体材料特殊的形貌及晶体结构使得由其制备得到的高镍三元正极材料能够改善现有技术中存在的高镍正极材料循环性能差的问题。
118 | 浆料的洗涤系统 | CN215313163U | 实用新型 | 有效-授权 | 2021-06-04 | 2021-12-28 | B04B7/00(2006.01)I;B04B11/02(2006.01)I | 刁子饶;刘亚飞;李博;陈彦彬 | 北京当升材料科技股份有限公司; 北京润平知识产权代理有限公司 | 北京润平知识产权代理有限公司 | 本实用新型涉及正极材料制备技术领域,公开了浆料的洗涤系统,包括离心单元、浆料存储单元和洗涤单元;所述浆料存储单元包括浆料存储罐,所述浆料存储罐具有能够存储浆料的浆料存储腔室,所述浆料存储单元还包括导料组件,所述导料组件包括连通所述离心单元和所述浆料存储罐的导料管;所述洗涤单元设置为能够向所述离心单元导入用于对所述浆料的固体颗粒进行洗涤的洗涤液;所述浆料存储单元还包括设置于所述导料管的浆料回流机构,所述浆料回流机构设置为能够分流出所述导料管中的浆料,由此,稳定了浆料的输送流量,从而提高了离心单元中的浆料的分布均匀性。
119 | 锂盐和正极材料及其制备方法和应用 | CN113086995A | 发明专利 | 有效-授权 | 2021-03-09 | 2021-07-09 | C01D15/08(2006.01)I;C01D15/02(2006.01)I;C01B25/45(2006.01)I;C01G51/00(2006.01)I;C01G53/00(2006.01)I;H01M4/505(2010.01)I;H01M4/525(2010.01)I;H01M4/62(2006.01)I;H01M10/0525(2010.01)I | 王余;胡贻僧;李珊珊;宋顺林;刘亚飞;陈彦彬 | 北京当升材料科技股份有限公司; 北京润平知识产权代理有限公司 | 北京润平知识产权代理有限公司 | 摘要本发明涉及锂离子电池技术领域,公开了一种锂盐和正极材料及其制备方法和应用。所述掺杂型锂盐包括锂盐以及分散于锂盐中的掺杂元素;锂盐由LixQ·nH2O表示;0<x≤2,0≤n≤5,Q选自OH‑、O2‑和CO32‑中的一种或多种;掺杂元素由yMzRm表示,0<y<1,0<z≤2,0<m≤6;R选自F‑、OH‑、O2‑和CO32‑中的一种或多种;M选自Sr、Ba、Al、W、Si、Li、Ti、Y、Mg、Nb、Co、Zr、Mo、Ta、La和Er中的一种或多种。该方法有效改善目标产物的结构稳定性,提高锂离子电池的循环寿命和安全性;并且,能够通过提升充电电压来进一步提高锂离子电池的能量密度。
120 | 锂盐和正极材料及其制备方法和应用 | CN113086995B | 发明授权 | 有效-授权 | 2021-03-09 | 2022-11-22 | C01D15/08(2006.01)I;C01D15/02(2006.01)I;C01B25/45(2006.01)I;C01G51/00(2006.01)I;C01G53/00(2006.01)I;H01M4/505(2010.01)I;H01M4/525(2010.01)I;H01M4/62(2006.01)I;H01M10/0525(2010.01)I | 王余;胡贻僧;李珊珊;宋顺林;刘亚飞;陈彦彬 | 北京当升材料科技股份有限公司; 北京润平知识产权代理有限公司 | 北京润平知识产权代理有限公司 | 本发明涉及锂离子电池技术领域,公开了一种锂盐和正极材料及其制备方法和应用。所述掺杂型锂盐包括锂盐以及分散于锂盐中的掺杂元素;锂盐由LixQ·nH2O表示;0<x≤2,0≤n≤5,Q选自OH‑、O2‑和CO32‑中的一种或多种;掺杂元素由yMzRm表示,0<y<1,0<z≤2,0<m≤6;R选自F‑、OH‑、O2‑和CO32‑中的一种或多种;M选自Sr、Ba、Al、W、Si、Li、Ti、Y、Mg、Nb、Co、Zr、Mo、Ta、La和Er中的一种或多种。该方法有效改善目标产物的结构稳定性,提高锂离子电池的循环寿命和安全性;并且,能够通过提升充电电压来进一步提高锂离子电池的能量密度。
121 | 膜电极和固态锂电池及其制备方法 | CN114695948A | 发明专利 | 实审 | 2020-12-29 | 2022-07-01 | H01M10/056(2010.01)I;H01M10/058(2010.01)I;H01M10/0525(2010.01)I;H01M10/42(2006.01)I | 贺子建;刘亚飞;陈彦彬 | 北京当升材料科技股份有限公司; 北京润平知识产权代理有限公司 | 北京润平知识产权代理有限公司 | 本发明涉及锂离子电池技术领域,公开了一种膜电极和固态锂电池及其制备方法。所述膜电极依次包括集流体、至少一个正极层和至少一个电解质层;所述膜电极的孔隙率为1%‑15%,压实密度为2.5g/cm3‑4.8g/cm3,所述正极层与所述电解质层之间的剥离强度为600‑800N/m。该膜电极具有低的孔隙率和高的压实密度,并且膜电极中的电极与电解质密切接触,能够显著降低由该膜电极制得的固态锂电池的阻抗,提高电池能量密度和循环倍率性能。
122 | 正极材料及其制备方法和锂离子电池 | CN112750999A | 发明专利 | 有效-授权 | 2020-12-28 | 2021-05-04 | H01M4/36(2006.01)I;H01M4/485(2010.01)I;H01M4/505(2010.01)I;H01M4/525(2010.01)I;H01M4/58(2010.01)I;H01M10/0525(2010.01)I;C30B1/10(2006.01)I;C30B29/22(2006.01)I;B82Y30/00(2011.01)I;B82Y40/00(2011.01)I | 赵甜梦;宋顺林;刘亚飞;陈彦彬 | 北京当升材料科技股份有限公司; 北京润平知识产权代理有限公司 | 北京润平知识产权代理有限公司 | \N本发明涉及锂离子电池技术领域,公开了正极材料及其制备方法和锂离子电池。所述正极材料包括高镍无钴多元正极材料中间体以及包覆在所述高镍无钴多元正极材料中间体的外表面的含钴化合物,且以所述高镍无钴多元正极材料中间体中的镍和锰的总摩尔数为基准,所述含钴化合物中以钴元素计的含量为0.5‑5mol%。该正极材料结构稳定,具有能量密度高、倍率性能好、容量保持率高以及制备方法简单且成本低廉。
123 | 正极材料及其制备方法和锂离子电池 | CN112750999B | 发明授权 | 有效-授权 | 2020-12-28 | 2022-06-21 | H01M4/36(2006.01)I;H01M4/485(2010.01)I;H01M4/505(2010.01)I;H01M4/525(2010.01)I;H01M4/58(2010.01)I;H01M10/0525(2010.01)I;C30B1/10(2006.01)I;C30B29/22(2006.01)I;B82Y30/00(2011.01)I;B82Y40/00(2011.01)I | 赵甜梦;宋顺林;刘亚飞;陈彦彬 | 北京当升材料科技股份有限公司; 北京润平知识产权代理有限公司 | 北京润平知识产权代理有限公司 | 本发明涉及锂离子电池技术领域,公开了正极材料及其制备方法和锂离子电池。所述正极材料包括高镍无钴多元正极材料中间体以及包覆在所述高镍无钴多元正极材料中间体的外表面的含钴化合物,且以所述高镍无钴多元正极材料中间体中的镍和锰的总摩尔数为基准,所述含钴化合物中以钴元素计的含量为0.5‑5mol%。该正极材料结构稳定,具有能量密度高、倍率性能好、容量保持率高以及制备方法简单且成本低廉。
124 | 锂离子电池用正极材料及其制备方法和锂离子电池 | CN114665085A | 发明专利 | 有效-授权 | 2020-12-23 | 2022-06-24 | H01M4/505(2010.01)I;H01M4/525(2010.01)I;H01M4/485(2010.01)I;H01M4/62(2006.01)I;H01M10/0525(2010.01)I;C01G53/00(2006.01)I | 侯雪原;王竞鹏;张学全;刘亚飞;陈彦彬 | 北京当升材料科技股份有限公司; 北京润平知识产权代理有限公司 | 北京润平知识产权代理有限公司 | 本发明涉及二次电池技术领域,公开了一种锂离子电池用正极材料及其制备方法和锂离子电池。所述正极材料包括高镍多元正极材料,所述高镍多元正极材料由多个一次晶粒团聚形成,且所述一次晶粒沿所述高镍多元正极材料的直径方向呈发散状分布;其中,所述正极材料内部的一次晶粒的长径比L/R≥3,且所述正极材料内部的一次晶粒的径向分布比例≥60%。含有该正极材料的锂离子电池容量高,颗粒强度有很大的改进,以及电池容量高。
125 | 锂离子电池用正极材料及其制备方法和锂离子电池 | CN114665085B | 发明授权 | 有效-授权 | 2020-12-23 | 2024-02-23 | H01M4/505(2010.01)I;H01M4/525(2010.01)I;H01M4/485(2010.01)I;H01M4/62(2006.01)I;H01M10/0525(2010.01)I;C01G53/00(2006.01)I | 侯雪原;王竞鹏;张学全;刘亚飞;陈彦彬 | 北京当升材料科技股份有限公司; 北京润平知识产权代理有限公司 | 北京润平知识产权代理有限公司 | 本发明涉及二次电池技术领域,公开了一种锂离子电池用正极材料及其制备方法和锂离子电池。所述正极材料包括高镍多元正极材料,所述高镍多元正极材料由多个一次晶粒团聚形成,且所述一次晶粒沿所述高镍多元正极材料的直径方向呈发散状分布;其中,所述正极材料内部的一次晶粒的长径比L/R≥3,且所述正极材料内部的一次晶粒的径向分布比例≥60%。含有该正极材料的锂离子电池容量高,颗粒强度有很大的改进,以及电池容量高。
126 | 直线筛和筛分设备 | CN213727719U | 实用新型 | 有效-授权 | 2020-10-23 | 2021-07-20 | B07B1/28(2006.01)I;B08B15/00(2006.01)I | 李斌;李博;刘亚飞;陈彦彬 | 北京当升材料科技股份有限公司; 北京润平知识产权代理有限公司 | 北京润平知识产权代理有限公司 | 本申请涉及物料筛分领域,公开了一种直线筛和筛分设备,其中,直线筛包括箱体、筛网、负压除尘装置和用于使箱体振动的振动装置,箱体具有筛分腔室、进料口、筛上料出口、筛下料出口和除尘口,筛网设置在筛分腔室中以将筛分腔室分隔为筛上料腔室和筛下料腔室,进料口和筛上料出口分别与筛上料腔室连通,筛下料出口与筛下料腔室连通,负压除尘装置连接于除尘口,以通过除尘口提供负压抽吸筛分腔室内的产生的粉尘并处理粉尘。负压吸尘装置能够利用除尘口、进料口、筛上料出口和筛下料出口形成负压通路,使得粉尘不会向外扩散而是收拢在筛分腔室并排出,彻底消除了粉尘的外溢。
127 | 螺旋输送装置和装钵设备 | CN213833369U | 实用新型 | 有效-授权 | 2020-10-23 | 2021-07-30 | B65G33/26(2006.01)I;F27D5/00(2006.01)I | 李斌;李博;刘亚飞;陈彦彬 | 北京当升材料科技股份有限公司; 北京润平知识产权代理有限公司 | 北京润平知识产权代理有限公司 | 本申请涉及物料输送领域,公开了一种螺旋输送装置和装钵设备,其中,所述螺旋输送装置包括具有输送腔室的机体(10)和螺旋叶片(20),机体具有分别与输送腔室两端连通的进料口(11)和出料口(12),出料口朝下开放,螺旋叶片布置在输送腔室内的工作区域内,工作区域的终止位置设置为与出料口相距第一距离,以使停机时移动到出料口和工作区域的终止位置之间的物料能够在停机后保持自然稳定状态而不会从出料口排放。由于螺旋叶片并未延伸至出料口,停机瞬间移动到工作区域的终止位置与出料口之间物料可以在该空间内保持自然稳定状态,不会从出料口排出,也不会参与停机后落料,从而提高了输送精度。
128 | 钴酸锂正极材料及其制备方法和应用 | CN113629247B | 发明授权 | 有效-授权 | 2020-05-08 | 2023-04-07 | H01M4/62(2006.01)I;H01M4/505(2010.01)I;H01M4/525(2010.01)I;H01M4/485(2010.01)I;H01M10/0525(2010.01)I;C01G51/00(2006.01)I;C01F7/043(2022.01)I;C01D15/04(2006.01)I | 岳鹏;李栋梁;刘亚飞;陈彦彬;李建忠 | 北京当升材料科技股份有限公司; 北京润平知识产权代理有限公司 | 北京润平知识产权代理有限公司 | 本发明涉及锂离子电池正极材料技术领域,具体涉及一种钴酸锂正极材料及其制备方法和应用。该钴酸锂正极材料包括基体和包覆在所述基体外表面的包覆层,所述基体为金属元素掺杂的钴酸锂基体,其中,所述包覆层的组成表示通式为LiAlO2/LiF。本发明提供的钴酸锂正极材料具有优异的结构稳定性和电化学性能,尤其在高电压下具有较高的克比容量和良好的循环性能,延长了高压下钴酸锂正极材料的实际使用寿命。
129 | 钴酸锂正极材料及其制备方法和应用 | CN113629247A | 发明专利 | 有效-授权 | 2020-05-08 | 2021-11-09 | H01M4/62(2006.01)I;H01M4/505(2010.01)I;H01M4/525(2010.01)I;H01M4/485(2010.01)I;H01M10/0525(2010.01)I;C01G51/00(2006.01)I;C01F7/043(2022.01)I;C01D15/04(2006.01)I | 岳鹏;李栋梁;刘亚飞;陈彦彬;李建忠 | 北京当升材料科技股份有限公司; 北京润平知识产权代理有限公司 | 北京润平知识产权代理有限公司 | 本发明涉及锂离子电池正极材料技术领域,具体涉及一种钴酸锂正极材料及其制备方法和应用。该钴酸锂正极材料包括基体和包覆在所述基体外表面的包覆层,所述基体为金属元素掺杂的钴酸锂基体,其中,所述包覆层的组成表示通式为LiAlO2/LiF。本发明提供的钴酸锂正极材料具有优异的结构稳定性和电化学性能,尤其在高电压下具有较高的克比容量和良好的循环性能,延长了高压下钴酸锂正极材料的实际使用寿命。
130 | 一种高镍长寿命多元正极材料及其制备方法 | CN109755512A | 发明专利 | 驳回 | 2018-12-25 | 2019-05-14 | H01M4/36(2006.01)I;H01M4/485(2010.01)I;H01M4/505(2010.01)I;H01M4/525(2010.01)I;H01M10/0525(2010.01)I;H01M10/0562(2010.01)I | 邵宗普;刘亚飞;陈彦彬;李建忠 | 北京当升材料科技股份有限公司 | -- | 本发明提供一种高镍长寿命多元正极材料及其制备方法,所述正极材料是由化学式为Li1+a[(Ni1‑2xCoxMnx)1‑yMy]1‑zM′zO2的基体以及包覆在所述基体表面的固态电解质LiuM″vM″′γM″″βM″″′αOw组成,其中M和M′为La、Cr、Mo、Ca、Fe、Hf、Ti、Zn、Y、Zr、Si、W、Nb、Sm、V、Mg、B、Al中的至少一种元素,M″、M″′、M″″、M″″′为Zr、Ti、Cr、Al、Si、Mn、Sn、W、Nb、P、La、Ta、Ge、Ga、Y、Sc中的至少一种元素;固态电解质包覆总量为基体摩尔量的0.01~5%。本发明的正极材料具有较高的能量密度和循环稳定性,可用于锂离子动力电池。该材料的制备方法工艺简单,成本低廉,适于大规模生产。
131 | 一种锂电正极材料前驱体合成装置及方法 | CN110723758A | 发明专利 | 驳回 | 2018-12-25 | 2020-01-24 | C01G53/00(2006.01)I | 陈彦彬;张朋立;宋顺林;刘帅;刘亚飞;李建忠 | 北京当升材料科技股份有限公司 | -- | 本发明涉及一种锂电正极材料前驱体的合成装置和方法,所述装置包括反应釜和浓密釜;反应釜顶部中心设有搅拌电机,顶部有釜盖,并设有进液管道;浓密釜顶部中心设有搅拌电机,上部设有排气口;打液泵通过抽液口、抽液管道、进液口将反应釜内料液打到浓密釜,料液经过滤装置过滤后,清液随排液管道排出,浓密后的浆料通过排浓浆口、排浓浆管道返回反应釜。基于该装置的制备锂电正极材料前驱体的方法,是在不缩短反应液的平均反应停留时间的基础上,增加进入反应釜的原料量,提高了生产效率;同时,进一步改善了前驱体颗粒的球形度,增加前驱体产品密度。另外,本发明够满足不同排清液量的要求,适用范围广,操作简单,适于工业化生产。
132 | 一种锂电正极材料前驱体合成装置 | CN209526157U | 实用新型 | 有效-授权 | 2018-12-25 | 2019-10-22 | H01M4/139(2010.01)I;B01J19/18(2006.01)I | 陈彦彬;张朋立;宋顺林;刘帅;刘亚飞;李建忠 | 北京当升材料科技股份有限公司 | -- | 本实用新型涉及一种锂电正极材料前驱体合成装置,包括反应釜和浓密釜;反应釜顶部中心设有搅拌电机,通过釜内搅拌轴与搅拌桨连接,顶部有釜盖,并设有进液管道;浓密釜顶部中心设有搅拌电机,通过搅拌轴与搅拌桨连接,上部设有排气口;打液泵通过抽液口、抽液管道、进液口将反应釜内料液打到浓密釜,料液经过过滤装置过滤后,清液随排液管道排出,浓密后的浆料通过排浓浆口、排浓浆管道返回反应釜。该装置在不缩短反应液的平均反应停留时间的基础上,增加进入反应釜的原料量,提高了生产效率;同时,进一步改善了前驱体颗粒的球形度,增加前驱体产品密度。另外,本实用新型能够满足不同排清液量的要求,适用范围广,操作简单,适于工业化生产。
133 | 一种去除细粉物料中导电杂质的装置 | CN109675718A | 发明专利 | 实审 | 2018-12-19 | 2019-04-26 | B03C1/26(2006.01)I;B03C1/005(2006.01)I | 李斌;李博;李建忠 | 北京当升材料科技股份有限公司; 北京路浩知识产权代理有限公司 | 北京路浩知识产权代理有限公司 | 本发明涉及粉料杂质去除领域,公开了一种去除细粉物料中导电杂质的装置,包括:物料下落通道和移动磁场发生器;在物料下落通道一侧或两侧设置移动磁场发生器,移动磁场发生器在物料下落通道内形成沿水平方向移动的移动磁场。本发明提供的一种去除细粉物料中导电杂质的装置,通过设置移动磁场实现导电杂质与正常物料在下落过程中运动轨迹的偏转,从而实现分离去除导电杂质,该去除过程操作简单、有效;且该装置利用移动磁场不仅可去除铁杂质,还可去除铜、锌等不能被极化的金属颗粒,可提高导电杂质的去除效果。
134 | 一种去除细粉物料中导电杂质的装置 | CN209953044U | 实用新型 | 有效-授权 | 2018-12-19 | 2020-01-17 | B03C1/26(2006.01)I;B03C1/005(2006.01)I | 李斌;李博;李建忠 | 北京当升材料科技股份有限公司; 北京路浩知识产权代理有限公司 | 北京路浩知识产权代理有限公司 | 本实用新型涉及粉料杂质去除领域,公开了一种去除细粉物料中导电杂质的装置,包括:物料下落通道和移动磁场发生器;在物料下落通道一侧或两侧设置移动磁场发生器,移动磁场发生器在物料下落通道内形成沿水平方向移动的移动磁场。本实用新型提供的一种去除细粉物料中导电杂质的装置,通过设置移动磁场实现导电杂质与正常物料在下落过程中运动轨迹的偏转,从而实现分离去除导电杂质,该去除过程操作简单、有效;且该装置利用移动磁场不仅可去除铁杂质,还可去除铜、锌等不能被极化的金属颗粒,可提高导电杂质的去除效果。
135 | 一种锂离子电池用梯度结构的多元材料及其制备方法 | CN109461930A | 发明专利 | 有效-授权 | 2018-10-09 | 2019-03-12 | H01M4/505(2010.01)I;H01M4/525(2010.01)I;H01M10/0525(2010.01)I | 刘亚飞;陈彦彬;李建忠 | 北京当升材料科技股份有限公司; 北京润平知识产权代理有限公司 | 北京润平知识产权代理有限公司 | 本发明提供一种锂离子电池用梯度结构的多元材料及其制备方法,平均组成如式(1):Li1+aA1‑x‑y‑z(Co1‑kJk)x(Ni0.5Mn0.5)yEzO2‑wFw,A为Ni或Mn的一种或多种,J为Fe、Cr、Mg、Ca、Al、Sr、Ba、B、Y、Yb、Sm、Ti、Zn、Zr中的一种或几种元素,E为Mo、Fe、Cr、Mg、Ca、Al、Sr、Ba、B、Y、Yb、Sm、Ti、Zn、Zr、V、Nb、Ta、W中的一种或几种元素。其中,Ni、Mn元素含量从颗粒中心到表面连续递减,Co、E和/或J元素从颗粒中心到表面连续递增。本发明提供的多元材料制备的锂离子电池容量高,同时能改善其循环性能和安全性能,成本低廉。
136 | 一种锂离子电池用梯度结构的多元材料及其制备方法 | CN109461930B | 发明授权 | 有效-授权 | 2018-10-09 | 2022-01-25 | H01M4/505(2010.01)I;H01M4/525(2010.01)I;H01M10/0525(2010.01)I | 刘亚飞;陈彦彬;李建忠 | 北京当升材料科技股份有限公司; 北京润平知识产权代理有限公司 | 北京润平知识产权代理有限公司 | 本发明提供一种锂离子电池用梯度结构的多元材料及其制备方法,平均组成如式(1):Li1+aA1‑x‑y‑z(Co1‑kJk)x(Ni0.5Mn0.5)yEzO2‑wFw,A为Ni或Mn的一种或多种,J为Fe、Cr、Mg、Ca、Al、Sr、Ba、B、Y、Yb、Sm、Ti、Zn、Zr中的一种或几种元素,E为Mo、Fe、Cr、Mg、Ca、Al、Sr、Ba、B、Y、Yb、Sm、Ti、Zn、Zr、V、Nb、Ta、W中的一种或几种元素。其中,Ni、Mn元素含量从颗粒中心到表面连续递减,Co、E和/或J元素从颗粒中心到表面连续递增。本发明提供的多元材料制备的锂离子电池容量高,同时能改善其循环性能和安全性能,成本低廉。
137 | 一种高能量密度多元正极材料及其制备方法 | CN109461928A | 发明专利 | 有效-授权 | 2018-09-19 | 2019-03-12 | H01M4/505(2010.01)I;H01M4/525(2010.01)I | 邵宗普;刘亚飞;陈彦彬;李建忠 | 北京当升材料科技股份有限公司; 北京润平知识产权代理有限公司 | 北京润平知识产权代理有限公司 | 本发明提供一种高能量密度多元正极材料及其制备方法,所述正极材料是由化学式为Li1+a[(Ni1‑2xCoxMnx)1‑yMy]1‑zM′zO2的基体以及包覆在所述基体表面的Li8ZrO6和锂离子导体LiuM″vOw组成,其中‑0.5≤a≤0.3,M和M′为La、Cr、Mo、Ca、Fe、Hf、Ti、Zn、Y、Zr、Si、W、Nb、Sm、V、Mg、B、Al中的至少一种元素,M″为Zr、Ti、Al、Si、Mn、Sn中的至少一种元素;复合氧化物包覆总量为基体摩尔量的0.01~3%。本发明的正极材料具有较高的能量密度和循环稳定性,可用于锂离子动力电池。该材料的制备方法工艺简单,成本低廉,适于大规模生产。
138 | 一种高能量密度多元正极材料及其制备方法 | CN109461928B | 发明授权 | 有效-授权 | 2018-09-19 | 2020-11-13 | H01M4/505(2010.01)I;H01M4/525(2010.01)I | 邵宗普;刘亚飞;陈彦彬;李建忠 | 北京当升材料科技股份有限公司; 北京润平知识产权代理有限公司 | 北京润平知识产权代理有限公司 | 本发明提供一种高能量密度多元正极材料及其制备方法,所述正极材料是由化学式为Li1+a[(Ni1‑2xCoxMnx)1‑yMy]1‑zM′zO2的基体以及包覆在所述基体表面的Li8ZrO6和锂离子导体LiuM″vOw组成,其中‑0.5≤a≤0.3,M和M′为La、Cr、Mo、Ca、Fe、Hf、Ti、Zn、Y、Zr、Si、W、Nb、Sm、V、Mg、B、Al中的至少一种元素,M″为Zr、Ti、Al、Si、Mn、Sn中的至少一种元素;复合氧化物包覆总量为基体摩尔量的0.01~3%。本发明的正极材料具有较高的能量密度和循环稳定性,可用于锂离子动力电池。该材料的制备方法工艺简单,成本低廉,适于大规模生产。
139 | 一种锂离子电池正极材料及其前驱体的制备方法 | CN108751265A | 发明专利 | 有效-授权 | 2018-09-04 | 2018-11-06 | C01G53/00(2006.01)I;H01M4/485(2010.01)I;H01M4/505(2010.01)I;H01M4/525(2010.01)I;H01M10/0525(2010.01)I | 陈彦彬;宋顺林;刘亚飞;李建忠;张朋立 | 北京当升材料科技股份有限公司; 北京润平知识产权代理有限公司 | 北京润平知识产权代理有限公司 | 本发明提供了一种锂离子电池正极材料及其前驱体的制备方法。将金属盐溶液、沉淀剂、络合剂并流加入到带有底液、带有溢流管道的沉淀反应釜中进行连续反应,反应浆液通过水力旋流器进行分级,细粉通过水力旋流器的溢流口进入浓密机提高浆液的固含量,然后流回沉淀反应釜中继续结晶长大,去除细粉的浆料通过水力旋流器的底流口进入带搅拌的陈化反应釜,再经过过滤洗涤、烘干、筛分,得到前驱体;然后将该前驱体与锂源混合、烧结、破碎、筛分,得到正极材料。该方法能够高效、稳定的消除正极材料以及前驱体的细粉,产品的粒度分布宽度适中,综合性能优异;并且工艺简单,反应体系易控制,产能高,自动化程度高,生产成本低,适于大规模工业化生产。
140 | 一种锂离子电池正极材料及其前驱体的制备方法 | CN108751265B | 发明授权 | 有效-授权 | 2018-09-04 | 2021-04-20 | C01G53/00(2006.01)I;H01M4/485(2010.01)I;H01M4/505(2010.01)I;H01M4/525(2010.01)I;H01M10/0525(2010.01)I | 陈彦彬;宋顺林;刘亚飞;李建忠;张朋立 | 北京当升材料科技股份有限公司; 北京润平知识产权代理有限公司 | 北京润平知识产权代理有限公司 | 本发明提供了一种锂离子电池正极材料及其前驱体的制备方法。将金属盐溶液、沉淀剂、络合剂并流加入到带有底液、带有溢流管道的沉淀反应釜中进行连续反应,反应浆液通过水力旋流器进行分级,细粉通过水力旋流器的溢流口进入浓密机提高浆液的固含量,然后流回沉淀反应釜中继续结晶长大,去除细粉的浆料通过水力旋流器的底流口进入带搅拌的陈化反应釜,再经过过滤洗涤、烘干、筛分,得到前驱体;然后将该前驱体与锂源混合、烧结、破碎、筛分,得到正极材料。该方法能够高效、稳定的消除正极材料以及前驱体的细粉,产品的粒度分布宽度适中,综合性能优异;并且工艺简单,反应体系易控制,产能高,自动化程度高,生产成本低,适于大规模工业化生产。
141 | 一种锂离子电池正极材料前驱体的合成装置 | CN208944088U | 实用新型 | 有效-授权 | 2018-07-16 | 2019-06-07 | B01J19/18(2006.01)I;H01M4/04(2006.01)I;H01M10/0525(2010.01)I | 陈彦彬;宋顺林;刘亚飞;李建忠;张朋立 | 北京当升材料科技股份有限公司 | -- | 本实用新型公开了一种锂离子电池正极材料前驱体的合成装置,该合成装置包括沉淀反应釜、中间罐、水力旋流器、陈化反应釜、浓密机。本实用新型的合成装置能够高效、稳定的消除前驱体中的细粉,并且制得的产品成品率高,成品率达到99%以上,产品性能一致性好。
142 | 一种单晶镍钴锰酸锂正极材料、前驱体及其制备方法 | CN109461925A | 发明专利 | 有效-授权 | 2018-06-29 | 2019-03-12 | H01M4/485(2010.01)I;H01M4/505(2010.01)I;H01M4/525(2010.01)I;H01M10/0525(2010.01)I | 孙立国;宋顺林;刘亚飞;陈彦彬;李建忠 | 北京当升材料科技股份有限公司; 北京润平知识产权代理有限公司 | 北京润平知识产权代理有限公司 | 本发明公开一种单晶镍钴锰酸锂正极材料、前驱体及其制备方法,所述正极材料分子式为LiaNixCoyMn1‑x‑yM’zM’’wO2‑δRδ(0.95≤a≤1.25,0≤x≤1,0≤y≤0.5,0≤z≤0.01,0≤w≤0.05,0≤δ≤0.02)。该方法通过加入分散剂和控制共沉淀反应络合剂的含量、合成pH值、反应温度,获得一种颗粒小、形貌疏松、密度较小、比表面积较大的镍钴锰氢氧化物前驱体。用此前驱体与锂盐和特定助熔元素添加剂混合烧结,得到了具有典型单晶形貌的镍钴锰酸锂正极材料。本发明工艺简单,过程控制容易,无需改造或添加原有设备;所得的前驱体易与锂盐反应结合,降低了烧结温度,简化了烧结流程,生产效率大大提高。
143 | 一种单晶镍钴锰酸锂正极材料、前驱体及其制备方法 | CN109461925B | 发明授权 | 有效-授权 | 2018-06-29 | 2022-01-25 | H01M4/485(2010.01)I;H01M4/505(2010.01)I;H01M4/525(2010.01)I;H01M10/0525(2010.01)I | 孙立国;宋顺林;刘亚飞;陈彦彬;李建忠 | 北京当升材料科技股份有限公司; 北京润平知识产权代理有限公司 | 北京润平知识产权代理有限公司 | 本发明公开一种单晶镍钴锰酸锂正极材料、前驱体及其制备方法,所述正极材料分子式为LiaNixCoyMn1‑x‑yM’zM’’wO2‑δRδ(0.95≤a≤1.25,0≤x≤1,0≤y≤0.5,0≤z≤0.01,0≤w≤0.05,0≤δ≤0.02)。该方法通过加入分散剂和控制共沉淀反应络合剂的含量、合成pH值、反应温度,获得一种颗粒小、形貌疏松、密度较小、比表面积较大的镍钴锰氢氧化物前驱体。用此前驱体与锂盐和特定助熔元素添加剂混合烧结,得到了具有典型单晶形貌的镍钴锰酸锂正极材料。本发明工艺简单,过程控制容易,无需改造或添加原有设备;所得的前驱体易与锂盐反应结合,降低了烧结温度,简化了烧结流程,生产效率大大提高。
144 | 窑炉进气降温及热能回收利用系统 | CN208520219U | 实用新型 | 有效-授权 | 2018-06-29 | 2019-02-19 | F27D17/00(2006.01)I | 陈彦彬;姜华伟;刘亚飞;李建忠;李晶晶 | 北京当升材料科技股份有限公司 | -- | 本实用新型发明公开了一种窑炉进气降温及热能回收系统,从炉头依次设有升温区、保温区和降温区。窑炉出料端为降温区,降温区为双层夹套结构。降温区上方设置有进气总管,进气总管与降温区之间设置若干气路管道,进气管道与降温区双层夹套结构相连,冷却气体直接射向夹套内侧壁。在降温区双层夹套设置有出气口,出气口与余热回收总管相连,从余热回收总管引出若干回流管通向窑炉升温区和保温区。本实用新型有效地利用炉尾余热,换热效果好,同时进入窑炉升温区和保温区的气体预热,提高了物料烧结的温度均匀性,适合广泛应用。
145 | 一种固态锂电池用表面改性正极材料及其制备方法 | CN109473636A | 发明专利 | 驳回 | 2018-05-03 | 2019-03-15 | H01M4/36(2006.01)I;H01M4/505(2010.01)I;H01M4/525(2010.01)I;H01M4/58(2010.01)I;H01M10/0525(2010.01)I | 王霄鹏;刘亚飞;陈彦彬;李晶晶;邵宗普 | 北京当升材料科技股份有限公司 | -- | 本发明公开了一种固态锂电池用表面改性正极材料及其制备方法,所述改性正极材料由正极活性物基体LiaNixCoyMn1‑x‑y‑zMzO2以及表面包覆层Li4‑αM'αTi5‑β‑γMβM'γO12‑δGδ组成。该包覆层可以有效避免正极活性物基体对聚合物固态电解质的催化腐蚀,同时具备良好的锂离子、电子传导能力,提高正极材料界面稳定性、降低界面阻抗。采用本发明正极材料制备的固态锂电池具有出色的电性能。
146 | 粉末压实测试设备 | CN208334155U | 实用新型 | 有效-授权 | 2018-03-06 | 2019-01-04 | G01N19/00(2006.01)I | 马瑞强;王文波;景燕;刘亚飞;陈彦彬 | 北京当升材料科技股份有限公司 | -- | 本实用新型应用于粉末压实密度的测试,粉末压实测试设备包括左右两个游标卡尺、压实模具、压力杆和压力表,其中压实模具包括砧柱塞、模具腔体、上砧片、下砧片、标尺砥柱、密封圈、排气孔、模具底座。通过对设备的优化和改进,使测试数据更准确可靠,提高了实验的准确性。
147 | 一种新型X射线衍射仪制样工具 | CN207742133U | 实用新型 | 有效-授权 | 2018-01-16 | 2018-08-17 | G01N23/2202(2018.01)I | 王文波;景燕;刘亚飞;陈彦彬 | 北京当升材料科技股份有限公司 | -- | 本实用新型公开了一种新型X射线衍射仪制样工具,该工具包括样品台、样品槽、筛网、和刮片,其中样品槽位于样品台内部;筛网平行于样品台之上,并与样品槽上下对应;刮片倾斜置于样品台上,并且一边与样品台紧密贴合。该工具制样更加均匀,减小测试带来的系统误差,提高测试结果的稳定性和重现性。
148 | 一种新型锂离子电池正极材料及其制备方法 | CN109461893A | 发明专利 | 有效-授权 | 2017-12-29 | 2019-03-12 | H01M4/36(2006.01)I;H01M4/505(2010.01)I;H01M4/525(2010.01)I;H01M4/62(2006.01)I;H01M10/0525(2010.01)I | 王竞鹏;张学全;李文慧;段宇豪;刘亚飞;陈彦彬 | 北京当升材料科技股份有限公司; 北京润平知识产权代理有限公司 | 北京润平知识产权代理有限公司 | 本发明公开了一种新型锂离子电池正极材料及其制备方法,该材料的平均组成如式:Li0.6+δNixCoyMnzO2·Eη,0≤δ≤0.6,0.6≤x≤1,0≤y≤0.4,0≤z≤0.4,0≤η≤0.1,E为Li2‑kMO3‑k/2,0≤k≤1.8,其中M为La、Cr、Mo、Ca、Fe、Hf、Zr、Zn、Ti、Y、Zr、W、Nb、Sm、V、Mg、B、Al中的一种或多种,其中掺杂物E的含量从颗粒核心到表面持续增大,并在表层富集。本发明通过控制材料中各元素含量及梯度掺杂物的合理分配,能够有效地提高高镍材料的循环寿命与安全性,材料制备工艺简单,连续可控,成本低廉。
149 | 一种新型锂离子电池正极材料及其制备方法 | CN109461893B | 发明授权 | 有效-授权 | 2017-12-29 | -- | H01M4/36;H01M4/505;H01M4/525;H01M4/62;H01M10/0525 | 王竞鹏;张学全;李文慧;段宇豪;刘亚飞;陈彦彬 | 北京当升材料科技股份有限公司; 北京润平知识产权代理有限公司 | 北京润平知识产权代理有限公司 | 本发明公开了一种新型锂离子电池正极材料及其制备方法,该材料的平均组成如式:Li<Sub>0.6+δ</Sub>Ni<Sub>x</Sub>Co<Sub>y</Sub>Mn<Sub>z</Sub>O<Sub>2</Sub>·E<Sub>η</Sub>,0≤δ≤0.6,0.6≤x≤1,0≤y≤0.4,0≤z≤0.4,0≤η≤0.1,E为Li<Sub>2‑k</Sub>MO<Sub>3‑k/2</Sub>,0≤k≤1.8,其中M为La、Cr、Mo、Ca、Fe、Hf、Zr、Zn、Ti、Y、Zr、W、Nb、Sm、V、Mg、B、Al中的一种或多种,其中掺杂物E的含量从颗粒核心到表面持续增大,并在表层富集。本发明通过控制材料中各元素含量及梯度掺杂物的合理分配,能够有效地提高高镍材料的循环寿命与安全性,材料制备工艺简单,连续可控,成本低廉。
150 | 一种固态锂离子电池用正极复合材料及其制备方法 | CN109461894B | 发明授权 | 有效-授权 | 2017-12-29 | 2020-04-07 | H01M4/36(2006.01)I;H01M4/505(2010.01)I;H01M4/525(2010.01)I;H01M4/62(2006.01)I;H01M10/0525(2010.01)I | 王霄鹏;邵宗普;张学全;刘亚飞;陈彦彬 | 北京当升材料科技股份有限公司; 北京润平知识产权代理有限公司 | 北京润平知识产权代理有限公司 | 本发明公开了一种固态锂离子电池用正极复合材料,所述正极复合材料是M元素掺杂的正极活性物基体以及包覆在所述基体表面并含有所述M元素的包覆层组成,其中所述包覆层化学式为Li1+xMxTi2‑x(PO4)3,掺杂元素M为Ga、Sc、In、Y、Ce、Co、La、Cr、Mo、Mn、Fe、Hf、Zr、W、Nb、Sm、Al中的至少一种。本发明的正极复合材料在全固态锂离子电池中呈现界面稳定性良好、阻抗低、离子传导能力强、电化学性能优异的特点。
151 | 一种固态锂离子电池用正极复合材料及其制备方法 | CN109461894A | 发明专利 | 有效-授权 | 2017-12-29 | 2019-03-12 | H01M4/36(2006.01)I;H01M4/505(2010.01)I;H01M4/525(2010.01)I;H01M4/62(2006.01)I;H01M10/0525(2010.01)I | 王霄鹏;邵宗普;张学全;刘亚飞;陈彦彬 | 北京当升材料科技股份有限公司; 北京润平知识产权代理有限公司 | 北京润平知识产权代理有限公司 | 本发明公开了一种固态锂离子电池用正极复合材料,所述正极复合材料是M元素掺杂的正极活性物基体以及包覆在所述基体表面并含有所述M元素的包覆层组成,其中所述包覆层化学式为Li1+xMxTi2‑x(PO4)3,掺杂元素M为Ga、Sc、In、Y、Ce、Co、La、Cr、Mo、Mn、Fe、Hf、Zr、W、Nb、Sm、Al中的至少一种。本发明的正极复合材料在全固态锂离子电池中呈现界面稳定性良好、阻抗低、离子传导能力强、电化学性能优异的特点。
152 | 一种改性的锂离子电池用前驱体、正极材料及该前驱体和正极材料的制备方法 | CN109455772A | 发明专利 | 有效-授权 | 2017-12-28 | 2019-03-12 | C01G53/00(2006.01)I;H01M4/485(2010.01)I;H01M4/505(2010.01)I;H01M4/525(2010.01)I;H01M10/0525(2010.01)I | 宋顺林;张朋立;郑长春;刘亚飞;陈彦彬 | 北京当升材料科技股份有限公司; 北京润平知识产权代理有限公司 | 北京润平知识产权代理有限公司 | 本发明提供一种锂离子电池用前驱体、正极材料及该前驱体和正极材料的制备方法。所述前驱体为球形金属氢氧化物,分子式为NixCoyMzM1aM2d(OH)2+e,M为Mn或Al,M1为离子半径大于0.76Å的元素,M2为离子半径小于等于0.76Å的元素,其中0.55≤x≤0.96,0.02≤y≤0.25,0.01≤z≤0.25,0.0005≤a≤0.005,0.0002≤d≤0.005,x+y+z+a+d=1,0≤e≤0.06;M1元素均匀分布于材料体相,M2元素均匀分布于材料表面;该前驱体结构新颖,制成的正极材料具有更优异的容量、循环和安全性能。制备方法容易稳定控制,成本低,适于大规模工业生产。
153 | 一种改性的锂离子电池用前驱体、正极材料及该前驱体和正极材料的制备方法 | CN109455772B | 发明授权 | 有效-授权 | 2017-12-28 | -- | C01G53/00;H01M4/485;H01M4/505;H01M4/525;H01M10/0525 | 宋顺林;张朋立;郑长春;刘亚飞;陈彦彬 | 北京当升材料科技股份有限公司; 北京润平知识产权代理有限公司 | 北京润平知识产权代理有限公司 | 本发明提供一种锂离子电池用前驱体、正极材料及该前驱体和正极材料的制备方法。所述前驱体为球形金属氢氧化物,分子式为Ni<Sub>x</Sub>Co<Sub>y</Sub>M<Sub>z</Sub>M<Sup>1</Sup><Sub>a</Sub>M<Sup>2</Sup><Sub>d</Sub>(OH)<Sub>2+e</Sub>,M为Mn或Al,M<Sup>1</Sup>为离子半径大于0.76Å的元素,M<Sup>2</Sup>为离子半径小于等于0.76Å的元素,其中0.55≤x≤0.96,0.02≤y≤0.25,0.01≤z≤0.25,0.0005≤a≤0.005,0.0002≤d≤0.005,x+y+z+a+d=1,0≤e≤0.06;M<Sup>1</Sup>元素均匀分布于材料体相,M<Sup>2</Sup>元素均匀分布于材料表面;该前驱体结构新颖,制成的正极材料具有更优异的容量、循环和安全性能。制备方法容易稳定控制,成本低,适于大规模工业生产。
154 | 一种电池材料合成装置 | CN207913755U | 实用新型 | 有效-授权 | 2017-12-28 | 2018-09-28 | B01J19/18(2006.01)I;B01J4/00(2006.01)I;B01D36/04(2006.01)I | 张朋立;宋顺林;刘帅;刘亚飞;陈彦彬 | 北京当升材料科技股份有限公司 | -- | 本实用新型涉及一种新型电池材料的合成装置,包括反应釜和沉降罐两个部分。其特征是沉降罐与反应釜分离,减少了反应釜搅拌对浆料内固体颗粒在沉降罐中沉降效果的影响,优化固体颗粒沉降效果,可以更有效地提高反应固体颗粒含量。同时,在清液排出管道设置视镜可以实时观察液体排出的情况,出现异常能够及时发现,可靠性强。此外,沉降罐与反应釜分离,具有加工方便、工艺简单、成本低等优点。
155 | 一种锂离子电池用复合正极材料及其制备方法 | CN109461892A | 发明专利 | 驳回 | 2017-12-26 | 2019-03-12 | H01M4/36(2006.01)I;H01M4/505(2010.01)I;H01M4/525(2010.01)I;H01M4/62(2006.01)I;H01M10/0525(2010.01)I | 张彬;郑长春;侯雪原;宋顺林;张学全;刘亚飞;陈彦彬 | 北京当升材料科技股份有限公司 | -- | 本发明公开了一种锂离子电池用复合正极材料及其制备方法,该材料为石墨烯改性的高镍材料,组成为Li1+αNi1‑x‑yCoxMyO2‑bG,其中,M为Ca、Zn、Fe、Mn、Al、Mg、Ti、Zr、B、Ba、Ce、Y中的一种或几种,G为石墨烯,0≤α≤0.1,0.05≤x≤0.20,0.01≤y≤0.20,b≤0.1。本发明通过液相均匀包覆、负压干燥和低温富氧热处理,降低材料表面LiOH、Li2CO3,将石墨烯牢固包覆在材料表面。该方法得到的复合正极材料表面残余碱低,加工性能优异,电子导电率高,倍率性能好,循环稳定性优异,安全性高;制备方法连续可控,操作简单,成本低,适合大规模生产。
156 | 一种新型粉体材料球磨罐 | CN208340626U | 实用新型 | 有效-授权 | 2017-12-26 | 2019-01-08 | B01F13/00(2006.01)I | 沈军局;景燕;刘亚飞;陈彦彬 | 北京当升材料科技股份有限公司 | -- | 本实用新型公开了一种新型粉体材料球磨罐,包括罐体、和罐盖,其中所述罐体内壁上设有数个挡板,挡板两侧为凹型坡面,挡板顶部为锥形、弧形、或平面中的一种。该球磨罐可以有效解决粉体材料混料过程中的打滑现象,具有混料时间短,混料均匀,结构简单,不漏料,混料过程中不会产生角落积料等特点。
157 | 一种高倍率复合镍钴锰多元正极材料及其制备方法 | CN109461927A | 发明专利 | 驳回 | 2017-12-21 | 2019-03-12 | H01M4/505(2010.01)I;H01M4/525(2010.01)I;H01M4/62(2006.01)I | 刘亚飞;邵宗普;王宵鹏;陈彦彬;宋顺林 | 北京当升材料科技股份有限公司 | -- | 本发明提供一种高倍率复合镍钴锰多元正极材料及其制备方法,所述正极材料是由化学式为Li(Ni1‑2xCoxMnx)1‑yMyO2的基体以及包覆在所述基体表面的石墨烯组成,其中M为La、Cr、Mo、Ca、Fe、Hf、Ti、Zn、Y、Zr、W、Nb、Sm、V、Mg、B、Al中的至少一种元素,石墨烯包覆量为基体重量的0.01~3%。本发明的正极材料具有良好的倍率性能和循环稳定性,可用于锂离子动力电池。该材料的制备方法工艺简单,成本低廉,适于大规模生产。
158 | 一种锂离子电池正极材料热存储稳定性的快捷评价方法 | CN109459463A | 发明专利 | 有效-授权 | 2017-12-05 | 2019-03-12 | G01N25/16(2006.01)I | 于振兴;刘亚飞;陈彦彬;张学全;姜华伟 | 北京当升材料科技股份有限公司; 北京润平知识产权代理有限公司 | 北京润平知识产权代理有限公司 | 本发明属提供一种结合示差扫描量热法来快捷评价锂离子电池正极材料高温存储稳定性的方法:a)以几种同类型正极材料制备扣式半电池,循环活化后充电到满电态;b)拆解半电池并将正极片刮粉与电解液一起进行DSC测试,得到起峰温度T0和起峰点与放热峰顶点间的斜率K;c);采用相同电极工艺将上述几种正极材料制成软包全电池,并测试高温存储鼓胀率SR;d)根据上述材料的SR、T0和K值,求出本发明的公式中系数。e)在与上述半电池和DSC测试完全相同的条件下测试得到材料的T0和K值,通过公式即可得到其高温存储鼓胀率SR。本发明的方法可以简单快捷地评价锂电正极材料的热存储稳定性。
159 | 一种锂离子电池正极材料热存储稳定性的快捷评价方法 | CN109459463B | 发明授权 | 有效-授权 | 2017-12-05 | 2021-06-22 | G01N25/16(2006.01)I | 于振兴;刘亚飞;陈彦彬;张学全;姜华伟 | 北京当升材料科技股份有限公司; 北京润平知识产权代理有限公司 | 北京润平知识产权代理有限公司 | 本发明属提供一种结合示差扫描量热法来快捷评价锂离子电池正极材料高温存储稳定性的方法:a)以几种同类型正极材料制备扣式半电池,循环活化后充电到满电态;b)拆解半电池并将正极片刮粉与电解液一起进行DSC测试,得到起峰温度T0和起峰点与放热峰顶点间的斜率K;c);采用相同电极工艺将上述几种正极材料制成软包全电池,并测试高温存储鼓胀率SR;d)根据上述材料的SR、T0和K值,求出本发明的公式中系数。e)在与上述半电池和DSC测试完全相同的条件下测试得到材料的T0和K值,通过公式即可得到其高温存储鼓胀率SR。本发明的方法可以简单快捷地评价锂电正极材料的热存储稳定性。
160 | 一种高电压钴酸锂正极材料及其制备方法 | CN109461891A | 发明专利 | 有效-授权 | 2017-11-02 | 2019-03-12 | H01M4/36(2006.01)I;H01M4/485(2010.01)I;H01M4/505(2010.01)I;H01M4/525(2010.01)I;H01M4/62(2006.01)I;H01M10/0525(2010.01)I | 李栋梁;刘亚飞;陈彦彬;岳鹏;陈宝海 | 北京当升材料科技股份有限公司; 北京润平知识产权代理有限公司 | 北京润平知识产权代理有限公司 | 本发明公开一种新型高电压钴酸锂材料及其制备方法,属于锂离子电池正极材料领域。该材料具有核壳结构,内核为梯度镍锰掺杂的钴酸锂颗粒,外壳为原位生成的具有稀土掺杂的尖晶石LiNi0.5Mn1.5O4包覆层。本发明还涉及该材料的制备方法,一次烧结即可获得内核梯度掺杂,表面原位包覆的钴酸锂材料,工艺简单,操作过程可控,制备的钴酸锂材料在高电压下具有更好的结构稳定性、更高的放电容量和优异的循环性能。
161 | 一种高电压钴酸锂正极材料及其制备方法 | CN109461891B | 发明授权 | 有效-授权 | 2017-11-02 | 2020-01-10 | H01M4/36(2006.01)I;H01M4/485(2010.01)I;H01M4/505(2010.01)I;H01M4/525(2010.01)I;H01M4/62(2006.01)I;H01M10/0525(2010.01)I | 李栋梁;刘亚飞;陈彦彬;岳鹏;陈宝海 | 北京当升材料科技股份有限公司; 北京润平知识产权代理有限公司 | 北京润平知识产权代理有限公司 | 本发明公开一种新型高电压钴酸锂材料及其制备方法,属于锂离子电池正极材料领域。该材料具有核壳结构,内核为梯度镍锰掺杂的钴酸锂颗粒,外壳为原位生成的具有稀土掺杂的尖晶石LiNi0.5Mn1.5O4包覆层。本发明还涉及该材料的制备方法,一次烧结即可获得内核梯度掺杂,表面原位包覆的钴酸锂材料,工艺简单,操作过程可控,制备的钴酸锂材料在高电压下具有更好的结构稳定性、更高的放电容量和优异的循环性能。
162 | 锂离子电池用前驱体、正极材料及其制备方法 | CN109473667B | 发明授权 | 有效-授权 | 2017-10-23 | -- | H01M4/485;H01M4/525;H01M4/46;H01M4/36;H01M10/0525 | 宋顺林;陈彦彬;刘亚飞;侯雪原 | 北京当升材料科技股份有限公司; 北京润平知识产权代理有限公司 | 北京润平知识产权代理有限公司 | 本发明提供了一种锂离子电池用前驱体、正极材料及该前驱体和正极材料的制备方法。所述前驱体为镍钴铝氢氧化物,材料中的铝元素一部分均匀分布于材料体相,另一部分均匀分布于材料表面,颗粒内部结构为由内向外呈放射状定向生长。该前驱体结构新颖,制成正极材料的容量、循环和安全性能得到改善,使材料具有更优异的综合性能。该前驱体和正极材料的制备方法,工艺简单,过程容易稳定控制,生产成本低,适于大规模工业化生产。
163 | 锂离子电池用前驱体、正极材料及其制备方法 | CN109473667A | 发明专利 | 有效-授权 | 2017-10-23 | 2019-03-15 | H01M4/485(2010.01)I;H01M4/525(2010.01)I;H01M4/46(2006.01)I;H01M4/36(2006.01)I;H01M10/0525(2010.01)I | 宋顺林;陈彦彬;刘亚飞;侯雪原 | 北京当升材料科技股份有限公司; 北京润平知识产权代理有限公司 | 北京润平知识产权代理有限公司 | 本发明提供了一种锂离子电池用前驱体、正极材料及该前驱体和正极材料的制备方法。所述前驱体为镍钴铝氢氧化物,材料中的铝元素一部分均匀分布于材料体相,另一部分均匀分布于材料表面,颗粒内部结构为由内向外呈放射状定向生长。该前驱体结构新颖,制成正极材料的容量、循环和安全性能得到改善,使材料具有更优异的综合性能。该前驱体和正极材料的制备方法,工艺简单,过程容易稳定控制,生产成本低,适于大规模工业化生产。
164 | 一种锰包覆改性锂电池三元正极材料及其制备方法 | CN107039650A | 发明专利 | 驳回 | 2017-06-09 | 2017-08-11 | H01M4/36(2006.01)I;H01M4/505(2010.01)I;H01M4/525(2010.01)I;H01M4/62(2006.01)I;H01M10/0525(2010.01)I;H01M10/42(2006.01)I | 陈彦彬;张超;刘亚飞 | 北京凯特来知识产权代理有限公司; 北京当升材料科技股份有限公司 | 北京凯特来知识产权代理有限公司 | 本发明公开了一种锰包覆改性锂电池三元正极材料及其制备方法,该锰包覆改性锂电池三元正极材料由三元正极材料、锰源、添加剂和锂源混合在一起后烧结而成;其中,所述添加剂为氧化物、氢氧化物、羟基氧化物、羧酸基氧化物、草酸盐或碳酸盐中的至少一种,并且所述添加剂的阳离子为B、Na、Mg、Al、Si、Ti、Fe、Co、Ni、Zn、Cr、Zr、Ce、Mo、Y、V、Ga、Ge、Sc、Nb、Sn、Te、La、W中的至少一种元素的阳离子。本发明不仅能够使锂电池三元正极材料的循环性能、热稳定性、电化学性能和安全性能得到大幅提高,而且能够吸收材料表面的LiOH和Li<sub>2</sub>CO<sub>3</sub>,改善电池制备过程中的加工性能,简化制备工艺,节约生产成本。
165 | 一种锂离子电池用富锂锰基固溶体正极材料及其制备方法 | CN107221656A | 发明专利 | 有效-授权 | 2017-06-07 | 2017-09-29 | H01M4/36(2006.01)I;H01M4/505(2010.01)I;H01M4/525(2010.01)I;H01M10/0525(2010.01)I | 宋顺林;刘亚飞;陈彦彬 | 北京凯特来知识产权代理有限公司; 北京当升材料科技股份有限公司 | 北京凯特来知识产权代理有限公司 | 本发明公开了一种锂离子电池用富锂锰基固溶体正极材料及其制备方法,所述富锂锰基固溶体正极材料的化学通式为:xLi<sub>2</sub>MnO<sub>3</sub>·(1‑x)LiNi<sub>a</sub>Co<sub>b</sub>Mn<sub>c</sub>O<sub>2</sub>,其中0.2≤x≤0.7,a+b+c=1,0.2≤a≤0.8,0.1≤c≤0.5;该富锂锰基固溶体正极材料的颗粒内部密实,无空心现象,振实密度TD&gt;2.0g/cm<sup>3</sup>,粒度分布系数K<sub>90</sub>为0.6~0.9,其中K<sub>90</sub>=(D<sub>90</sub>‑D<sub>10</sub>)/D<sub>50</sub>。本发明球形度好、颗粒内部密实、颗粒粒度分布窄,其容量、循环寿命等电化学性能能够得到显著改善,而其制备方法无需使用络合剂,制备工艺简单、过程容易稳定控制、生产成本低、环保无污染,适合大规模工业化生产。
166 | 一种锂离子电池用富锂锰基固溶体正极材料及其制备方法 | CN107221656B | 发明授权 | 有效-授权 | 2017-06-07 | 2020-12-29 | H01M4/36(2006.01)I;H01M4/505(2010.01)I;H01M4/525(2010.01)I;H01M10/0525(2010.01)I | 宋顺林;刘亚飞;陈彦彬 | 北京凯特来知识产权代理有限公司; 北京当升材料科技股份有限公司 | 北京凯特来知识产权代理有限公司 | 本发明公开了一种锂离子电池用富锂锰基固溶体正极材料及其制备方法,所述富锂锰基固溶体正极材料的化学通式为:xLi<sub>2</sub>MnO<sub>3</sub>·(1‑x)LiNi<sub>a</sub>Co<sub>b</sub>Mn<sub>c</sub>O<sub>2</sub>,其中0.2≤x≤0.7,a+b+c=1,0.2≤a≤0.8,0.1≤c≤0.5;该富锂锰基固溶体正极材料的颗粒内部密实,无空心现象,振实密度TD&gt;2.0g/cm<sup>3</sup>,粒度分布系数K<sub>90</sub>为0.6~0.9,其中K<sub>90</sub>=(D<sub>90</sub>‑D<sub>10</sub>)/D<sub>50</sub>。本发明球形度好、颗粒内部密实、颗粒粒度分布窄,其容量、循环寿命等电化学性能能够得到显著改善,而其制备方法无需使用络合剂,制备工艺简单、过程容易稳定控制、生产成本低、环保无污染,适合大规模工业化生产。
167 | 一种掺钠的富锂锰基固溶体正极材料及其制备方法 | CN107180959B | 发明授权 | 有效-授权 | 2017-06-07 | -- | H01M4/36;H01M4/505;H01M4/525;H01M10/0525 | 宋顺林;刘亚飞;陈彦彬 | 北京凯特来知识产权代理有限公司; 北京当升材料科技股份有限公司 | 北京凯特来知识产权代理有限公司 | 本发明公开了一种掺钠的富锂锰基固溶体正极材料及其制备方法,该掺钠的富锂锰基固溶体正极材料中,掺杂的钠元素的质量含量为0.1%~1%,并且钠元素均匀分布在富锂锰基固溶体正极材料颗粒中;所述的富锂锰基固溶体正极材料的化学通式为:xLi<Sub>2</Sub>MnO<Sub>3</Sub>·(1‑x)LiNi<Sub>a</Sub>Co<Sub>b</Sub>Mn<Sub>c</Sub>O<Sub>2</Sub>,其中0.2≤x≤0.7,a+b+c=1,0.3≤a≤0.7,0.2≤c≤0.5。本发明能够实现钠元素的均匀掺杂,有效提升正极材料的容量和循环性能。
168 | 一种掺钠的富锂锰基固溶体正极材料及其制备方法 | CN107180959A | 发明专利 | 有效-授权 | 2017-06-07 | 2017-09-19 | H01M4/36(2006.01)I;H01M4/505(2010.01)I;H01M4/525(2010.01)I;H01M10/0525(2010.01)I | 宋顺林;刘亚飞;陈彦彬 | 北京凯特来知识产权代理有限公司; 北京当升材料科技股份有限公司 | 北京凯特来知识产权代理有限公司 | 本发明公开了一种掺钠的富锂锰基固溶体正极材料及其制备方法,该掺钠的富锂锰基固溶体正极材料中,掺杂的钠元素的质量含量为0.1%~1%,并且钠元素均匀分布在富锂锰基固溶体正极材料颗粒中;所述的富锂锰基固溶体正极材料的化学通式为:xLi<sub>2</sub>MnO<sub>3</sub>·(1‑x)LiNi<sub>a</sub>Co<sub>b</sub>Mn<sub>c</sub>O<sub>2</sub>,其中0.2≤x≤0.7,a+b+c=1,0.3≤a≤0.7,0.2≤c≤0.5。本发明能够实现钠元素的均匀掺杂,有效提升正极材料的容量和循环性能。
169 | 一种锂离子电池多元正极材料的制备方法 | CN108269998A | 发明专利 | 驳回 | 2017-01-16 | 2018-07-10 | H01M4/505(2010.01)I;H01M4/525(2010.01)I;H01M4/36(2006.01)I;H01M10/0525(2010.01)I | 茹敏朝;张学全;刘亚飞;陈彦彬;李珊珊 | 北京当升材料科技股份有限公司 | -- | 本发明公开了一种锂离子电池多元正极材料的制备方法,制备得到的正极材料平均化学组成为:Li[NixCoyMnzMm]O2·n[M´wO],x+y+z+m=1,0.0005≤m≤0.03,0.0005≤n≤0.05,M为Al、Y、Si、Zr、Ti、Mg元素中的一种或多种,M´为Al、Ce、Zr、Y、Yb、W、Ti、Si、B、Mg、La元素中的一种或多种。本发明通过优化元素掺杂来稳定晶粒层状结构,改善多元正极材料的倍率性能;通过表面附着的氧化物层避免了电解液对多元材料基体的腐蚀,提高了循环性能和热存储性能。此制备过程设备要求低,工艺简单,成本相对低廉,适于工业化生产。
170 | 一种锂电池正极材料高温存储性能的快速评价方法 | CN108267693B | 发明授权 | 有效-授权 | 2017-01-16 | 2019-07-26 | G01R31/385(2019.01)I;G01R31/378(2019.01)I;G01R31/367(2019.01)I | 于鹏;景燕;刘亚飞;陈彦彬;凡培红;崔健;雷雨 | 北京当升材料科技股份有限公司 | -- | 本发明提供一种锂离子电池正极材料高温存储性能的评价方法,该方法首先将正极材料制作成锂离子扣式半电池,进行预充活化、分容后,对半电池进行浮充测试,得到测试结果。本发明通过分析半电池的测试数据,可以推测正极材料在锂离子全电池中高温存储性能的发挥。该评价方法简单易行,成本低廉,为正极材料的高温存储性能提供一种快速有效的评价方法。
171 | 一种锂电池正极材料高温存储性能的快速评价方法 | CN108267693A | 发明专利 | 有效-授权 | 2017-01-16 | 2018-07-10 | G01R31/385(2019.01)I;G01R31/378(2019.01)I;G01R31/367(2019.01)I | 于鹏;景燕;刘亚飞;陈彦彬;凡培红;崔健;雷雨 | 北京当升材料科技股份有限公司 | -- | 本发明提供一种锂离子电池正极材料高温存储性能的评价方法,该方法首先将正极材料制作成锂离子扣式半电池,进行预充活化、分容后,对半电池进行浮充测试,得到测试结果。本发明通过分析半电池的测试数据,可以推测正极材料在锂离子全电池中高温存储性能的发挥。该评价方法简单易行,成本低廉,为正极材料的高温存储性能提供一种快速有效的评价方法。
172 | 一种多功能真空干燥机 | CN206496609U | 实用新型 | 有效-授权 | 2017-01-16 | 2017-09-15 | F26B11/06(2006.01)I;F26B5/04(2006.01)I;F26B25/00(2006.01)I;B08B3/06(2006.01)I | 冯海兰;赵爱国;刘亚飞;陈彦彬;王竞鹏;张学全 | 北京当升材料科技股份有限公司 | -- | 本实用新型涉及多功能真空干燥机,具体为一种过滤洗涤烘干一体化的双锥回转真空干燥机,由罐体(1)、散热片(2)、真空过滤器(3)、进气口(4)进料口(5)、热媒夹套(6)、热媒进口(7)、热媒出口(8)、支架(9)、过滤介质(10)、排液口(11)、真空排气管(12)等部件组成。本实用新型所公开的多功能真空干燥机可以在同一设备内完成过滤、洗涤和干燥,全过程连续操作,且通入罐体的热媒接口及散热片增大了材料干燥过程中的受热面积,节约干燥时间,可以有效降低粉体材料制备周期,提高生产效率。
173 | 一种多层次协同改性的锂电池正极材料及其制备方法 | CN108269974B | 发明授权 | 有效-授权 | 2017-01-13 | 2019-10-25 | H01M4/36(2006.01)I;H01M4/505(2010.01)I;H01M4/525(2010.01)I | 张学全;刘亚飞;陈彦彬;茹敏朝 | 北京当升材料科技股份有限公司; 北京润平知识产权代理有限公司 | 北京润平知识产权代理有限公司 | 本发明公开一种多层次协同改性的锂电池正极材料镍钴锰酸锂及其制备方法。所制备的锂电池正极材料镍钴锰酸锂由以通式LiaMn1‑x‑y‑zNixCoyM1zM2wO2▪(M3tOmt/2)表示的锂过渡金属复合氧化物粒子构成,其中,M1元素主要分布于材料一次颗粒内部,M2元素主要存在于一次颗粒表面,M3元素主要存在于材料二次颗粒表面。该方法可以实现对材料二次颗粒表面、一次颗粒表面以及一次颗粒内部的多层次改性,所制备的材料具有良好的存储特性、输出特性和循环特性,满足锂离子电池特别是车用动力电池的使用要求。
174 | 一种多层次协同改性的锂电池正极材料及其制备方法 | CN108269974A | 发明专利 | 有效-授权 | 2017-01-13 | 2018-07-10 | H01M4/36(2006.01)I;H01M4/505(2010.01)I;H01M4/525(2010.01)I | 张学全;刘亚飞;陈彦彬;茹敏朝 | 北京当升材料科技股份有限公司; 北京润平知识产权代理有限公司 | 北京润平知识产权代理有限公司 | 本发明公开一种多层次协同改性的锂电池正极材料镍钴锰酸锂及其制备方法。所制备的锂电池正极材料镍钴锰酸锂由以通式LiaMn1‑x‑y‑zNixCoyM1zM2wO2▪(M3tOmt/2)表示的锂过渡金属复合氧化物粒子构成,其中,M1元素主要分布于材料一次颗粒内部,M2元素主要存在于一次颗粒表面,M3元素主要存在于材料二次颗粒表面。该方法可以实现对材料二次颗粒表面、一次颗粒表面以及一次颗粒内部的多层次改性,所制备的材料具有良好的存储特性、输出特性和循环特性,满足锂离子电池特别是车用动力电池的使用要求。
175 | 一种锂离子电池正极材料用大颗粒前驱体的制备方法 | CN108264097A | 发明专利 | 驳回 | 2016-12-31 | 2018-07-10 | C01G53/00(2006.01)I;H01M4/525(2010.01)I;H01M4/505(2010.01)I | 宋顺林;张朋立;郑长春;刘亚飞;陈彦彬 | 北京当升材料科技股份有限公司 | -- | 本发明提供了一种锂离子电池正极材料用大颗粒前驱体的制备方法。将金属混合盐溶液、沉淀剂溶液、络合剂溶液三种溶液分别通过各自进液管道并流加入到带溢流管道的反应釜1中进行连续反应1,溢流液进入反应釜2中,同时将金属混合盐溶液、沉淀剂溶液、络合剂溶液三种溶液分别通过各自进液管道并流加入到反应釜2中进行连续反应2;反应1实现前驱体粒度分布、结晶等性能的稳定控制,反应2实现反应1溢流浆液中小颗粒的快速生长,以此实现前驱体颗粒的长大和窄粒度分布。反应2溢流得到的前驱体浆料经过固液分离、洗涤、烘干、筛分后,得到颗粒尺寸大、粒度分布窄的前驱体。该方法不但能够制备出颗粒尺寸大、粒度分布窄的前驱体,并且工艺简单,过程控制容易,产能高,生产成本低,更适于大规模工业化生产。
176 | 一种新型锂离子电池梯度正极材料及其制备方法 | CN108269970A | 发明专利 | 有效-授权 | 2016-12-31 | 2018-07-10 | H01M4/36(2006.01)I;H01M4/505(2010.01)I;H01M4/525(2010.01)I;H01M4/62(2006.01)I;H01M10/0525(2010.01)I;H01M10/42(2006.01)I | 王竞鹏;刘亚飞;陈彦彬;张学全;冯海兰 | 北京当升材料科技股份有限公司; 北京润平知识产权代理有限公司 | 北京润平知识产权代理有限公司 | 本发明公开了一种新型锂离子电池梯度正极材料及其制备方法,该材料的平均组成如式:Li0.3+δNixCoyMnzG1‑x‑y‑zO2,0≤δ≤0.9,0.6≤x≤1,0≤y≤0.4,0≤z≤0.4,G为La、Cr、Mo、Ca、Fe、Hf、Ti、Zn、Y、Zr、W、Nb、Sm、V、Mg、B、Al中的一种或多种,其中掺杂元素G的含量从颗粒核心到表面持续增大,并在表面富集。本发明根据不同元素的沉淀规律进行掺杂元素优化分配,在前驱体制备过程中,通过调整不同沉淀阶段掺杂元素含量来保证材料内部晶体结构达到最优化,提高现有高镍材料的加工性能与循环寿命。此过程连续可控,操作简单,成本低,适合大规模生产。
177 | 一种新型锂离子电池梯度正极材料及其制备方法 | CN108269970B | 发明授权 | 有效-授权 | 2016-12-31 | 2020-01-03 | H01M4/36(2006.01)I;H01M4/505(2010.01)I;H01M4/525(2010.01)I;H01M4/62(2006.01)I;H01M10/0525(2010.01)I;H01M10/42(2006.01)I | 王竞鹏;刘亚飞;陈彦彬;张学全;冯海兰 | 北京当升材料科技股份有限公司; 北京润平知识产权代理有限公司 | 北京润平知识产权代理有限公司 | 本发明公开了一种新型锂离子电池梯度正极材料及其制备方法,该材料的平均组成如式:Li0.3+δNixCoyMnzG1‑x‑y‑zO2,0≤δ≤0.9,0.6≤x≤1,0≤y≤0.4,0≤z≤0.4,G为La、Cr、Mo、Ca、Fe、Hf、Ti、Zn、Y、Zr、W、Nb、Sm、V、Mg、B、Al中的一种或多种,其中掺杂元素G的含量从颗粒核心到表面持续增大,并在表面富集。本发明根据不同元素的沉淀规律进行掺杂元素优化分配,在前驱体制备过程中,通过调整不同沉淀阶段掺杂元素含量来保证材料内部晶体结构达到最优化,提高现有高镍材料的加工性能与循环寿命。此过程连续可控,操作简单,成本低,适合大规模生产。
178 | 一种锂离子电池富锰正极材料及其制备方法 | CN108269996B | 发明授权 | 有效-授权 | 2016-12-31 | -- | H01M4/505;H01M4/525 | 王竞鹏;冯海兰;刘亚飞;陈彦彬;张学全 | 北京当升材料科技股份有限公司; 北京润平知识产权代理有限公司 | 北京润平知识产权代理有限公司 | 本发明公开了一种锂离子电池富锰正极材料及其制备方法,该材料的平均组成如式:Li[Li<Sub>δ</Sub>Mn<Sub>x</Sub>Ni<Sub>y</Sub>Co<Sub>z</Sub>M<Sub>1‑x‑y‑z</Sub>]O<Sub>2</Sub>,0.1≤δ≤0.3,0.4≤x≤0.8,0≤y≤0.2,0≤z≤0.2,M为Nb、Sm、La、Mo、Ca、Y、W、V、Mg、Fe、Zr、Ti、Zn、B、Al、Cr中的一种或多种,其中掺杂元素M的含量从颗粒核心到表面持续增大。本发明根据碳酸盐体系下不同元素的沉淀规律进行掺杂元素优化分配,在前驱体制备过程中,通过调整不同沉淀阶段掺杂元素含量来保证材料内部晶体结构达到最优化,解决现有富锂锰基材料的电压降问题,并提升倍率性能。此过程连续可控,操作简单,成本低,适合大规模生产。
179 | 一种锂离子电池富锰正极材料及其制备方法 | CN108269996A | 发明专利 | 有效-授权 | 2016-12-31 | 2018-07-10 | H01M4/505(2010.01)I;H01M4/525(2010.01)I | 王竞鹏;冯海兰;刘亚飞;陈彦彬;张学全 | 北京当升材料科技股份有限公司; 北京润平知识产权代理有限公司 | 北京润平知识产权代理有限公司 | 本发明公开了一种锂离子电池富锰正极材料及其制备方法,该材料的平均组成如式:Li[LiδMnxNiyCozM1‑x‑y‑z]O2,0.1≤δ≤0.3,0.4≤x≤0.8,0≤y≤0.2,0≤z≤0.2,M为Nb、Sm、La、Mo、Ca、Y、W、V、Mg、Fe、Zr、Ti、Zn、B、Al、Cr中的一种或多种,其中掺杂元素M的含量从颗粒核心到表面持续增大。本发明根据碳酸盐体系下不同元素的沉淀规律进行掺杂元素优化分配,在前驱体制备过程中,通过调整不同沉淀阶段掺杂元素含量来保证材料内部晶体结构达到最优化,解决现有富锂锰基材料的电压降问题,并提升倍率性能。此过程连续可控,操作简单,成本低,适合大规模生产。
180 | 一种锂离子电池梯度正极材料及其制备方法 | CN108269997A | 发明专利 | 有效-授权 | 2016-12-31 | 2018-07-10 | H01M4/505(2010.01)I;H01M4/525(2010.01)I;H01M10/0525(2010.01)I | 王竞鹏;刘亚飞;陈彦彬;张学全;冯海兰 | 北京当升材料科技股份有限公司; 北京润平知识产权代理有限公司 | 北京润平知识产权代理有限公司 | 本发明公开了一种锂离子电池梯度正极材料及其制备方法,该材料的平均组成如式:Li0.3+δNixCoyMnzD1‑x‑y‑zO2,0≤δ≤0.9,0.3≤x≤1,0≤y≤0.4,0≤z≤0.4,D为Mo、Ca、Mg、Fe、Zr、Ti、Zn、Y、W、V、Nb、Sm、La、B、Al、Cr中的一种或多种,其中掺杂元素D的含量从颗粒核心到表面逐渐增大。本发明根据球形材料中不同区域的倍率不同,对掺杂元素进行优化分配;在沉淀过程中通过改变不同阶段掺杂元素的含量,来提升材料内部晶体结构中锂离子传输速率,进而提高现有多元材料的倍率性能与循环寿命。此过程连续可控,操作简单,成本低,适合大规模生产制备。
181 | 一种锂离子电池梯度正极材料及其制备方法 | CN108269997B | 发明授权 | 有效-授权 | 2016-12-31 | 2019-08-30 | H01M4/505(2010.01)I;H01M4/525(2010.01)I;H01M10/0525(2010.01)I | 王竞鹏;刘亚飞;陈彦彬;张学全;冯海兰 | 北京当升材料科技股份有限公司; 北京润平知识产权代理有限公司 | 北京润平知识产权代理有限公司 | 本发明公开了一种锂离子电池梯度正极材料及其制备方法,该材料的平均组成如式:Li0.3+δNixCoyMnzD1‑x‑y‑zO2,0≤δ≤0.9,0.3≤x≤1,0≤y≤0.4,0≤z≤0.4,D为Mo、Ca、Mg、Fe、Zr、Ti、Zn、Y、W、V、Nb、Sm、La、B、Al、Cr中的一种或多种,其中掺杂元素D的含量从颗粒核心到表面逐渐增大。本发明根据球形材料中不同区域的倍率不同,对掺杂元素进行优化分配;在沉淀过程中通过改变不同阶段掺杂元素的含量,来提升材料内部晶体结构中锂离子传输速率,进而提高现有多元材料的倍率性能与循环寿命。此过程连续可控,操作简单,成本低,适合大规模生产制备。
182 | 一种新型梯度掺杂正极材料及其制备方法 | CN108269971B | 发明授权 | 有效-授权 | 2016-12-31 | 2019-09-10 | H01M4/36(2006.01)I;H01M4/525(2010.01)I;H01M10/0525(2010.01)I | 李栋梁;岳鹏;雷雨;陈宝海;刘亚飞 | 北京当升材料科技股份有限公司; 北京润平知识产权代理有限公司 | 北京润平知识产权代理有限公司 | 本发明公开一种新型梯度掺杂正极材料及其制备方法,该材料为具有Ni梯度掺杂的钴酸锂颗粒,其制备方法为将镍盐溶液以一定流速逐步加入钴盐溶液中,同时将镍钴混合溶液与碱液并流加入反应釜中进行反应。将沉淀物分离、洗涤、烘干后与锂源混合,经过高温处理后得到最终产物。本发明的制备方法工艺简单,操作过程可控,一次烧结即可获得Ni梯度掺杂的钴酸锂材料,制备的钴酸锂材料在高电压下具有更好的结构稳定性、更高的放电容量和优异的循环性能。
183 | 一种新型梯度掺杂正极材料及其制备方法 | CN108269971A | 发明专利 | 有效-授权 | 2016-12-31 | 2018-07-10 | H01M4/36(2006.01)I;H01M4/525(2010.01)I;H01M10/0525(2010.01)I | 李栋梁;岳鹏;雷雨;陈宝海;刘亚飞 | 北京当升材料科技股份有限公司; 北京润平知识产权代理有限公司 | 北京润平知识产权代理有限公司 | 本发明公开一种新型梯度掺杂正极材料及其制备方法,该材料为具有Ni梯度掺杂的钴酸锂颗粒,其制备方法为将镍盐溶液以一定流速逐步加入钴盐溶液中,同时将镍钴混合溶液与碱液并流加入反应釜中进行反应。将沉淀物分离、洗涤、烘干后与锂源混合,经过高温处理后得到最终产物。本发明的制备方法工艺简单,操作过程可控,一次烧结即可获得Ni梯度掺杂的钴酸锂材料,制备的钴酸锂材料在高电压下具有更好的结构稳定性、更高的放电容量和优异的循环性能。
184 | 一种新型高电压钴酸锂正极材料及其制备方法 | CN108269972B | 发明授权 | 有效-授权 | 2016-12-31 | 2020-01-17 | H01M4/36(2006.01)I;H01M4/525(2010.01)I;H01M4/505(2010.01)I;H01M10/0525(2010.01)I | 岳鹏;李栋梁;刘亚飞;雷雨;陈宝海 | 北京当升材料科技股份有限公司; 北京润平知识产权代理有限公司 | 北京润平知识产权代理有限公司 | 本发明公开一种新型高电压钴酸锂材料及其制备方法,属于锂离子电池正极材料领域。该材料具有核壳结构,内核为梯度Mn掺杂的钴酸锂颗粒,外壳为原位生成的Li2MnO3包覆层。该材料的制备方法为:将锰盐溶液以一定流速逐步加入钴盐溶液中,同时将锰钴混合溶液与碱液并流加入反应釜中,反应一定时间后将剩余锰盐溶液和碱液继续并流加入反应釜反应;将沉淀物分离、洗涤、烘干后与锂源混合,经过高温处理后得到最终产物。本发明的制备方法工艺简单,操作过程可控,一次烧结即可获得内核梯度掺杂,表面原位包覆的钴酸锂材料,制备的钴酸锂材料在高电压下具有更好的结构稳定性、更高的放电容量和优异的循环性能。
185 | 一种新型高电压钴酸锂正极材料及其制备方法 | CN108269972A | 发明专利 | 有效-授权 | 2016-12-31 | 2018-07-10 | H01M4/36(2006.01)I;H01M4/525(2010.01)I;H01M4/505(2010.01)I;H01M10/0525(2010.01)I | 岳鹏;李栋梁;刘亚飞;雷雨;陈宝海 | 北京当升材料科技股份有限公司; 北京润平知识产权代理有限公司 | 北京润平知识产权代理有限公司 | 本发明公开一种新型高电压钴酸锂材料及其制备方法,属于锂离子电池正极材料领域。该材料具有核壳结构,内核为梯度Mn掺杂的钴酸锂颗粒,外壳为原位生成的Li2MnO3包覆层。该材料的制备方法为:将锰盐溶液以一定流速逐步加入钴盐溶液中,同时将锰钴混合溶液与碱液并流加入反应釜中,反应一定时间后将剩余锰盐溶液和碱液继续并流加入反应釜反应;将沉淀物分离、洗涤、烘干后与锂源混合,经过高温处理后得到最终产物。本发明的制备方法工艺简单,操作过程可控,一次烧结即可获得内核梯度掺杂,表面原位包覆的钴酸锂材料,制备的钴酸锂材料在高电压下具有更好的结构稳定性、更高的放电容量和优异的循环性能。
186 | 一种锂离子电池正极材料前驱体的合成设备 | CN206435198U | 实用新型 | 有效-授权 | 2016-12-31 | 2017-08-25 | B01J19/18(2006.01)I;B01J4/00(2006.01)I | 赵爱国;宋顺林;景燕;刘亚飞;陈彦彬;郑长春 | 北京当升材料科技股份有限公司 | -- | 本实用新型涉及一种合成锂离子正极材料前驱体的反应釜,包括釜体、搅拌部分、导流筒三部分组成。其特征在于搅拌桨、导流筒的设计和安装,以及进料管安装位置都做了很大改进。本实用新型结构设计合理,完全可以满足锂离子电池正极材料前驱体生产的工艺要求,并且设备的生产连续性及合成技术指标都高于同类产品水平。
187 | 一种锂离子电池正极材料及其前驱体的制备方法 | CN107968201A | 发明专利 | 驳回 | 2016-12-30 | 2018-04-27 | H01M4/505(2010.01)I;H01M4/525(2010.01)I;H01M10/0525(2010.01)I;C01G53/04(2006.01)I | 宋顺林;姚静;郑长春;张朋立 | 北京当升材料科技股份有限公司 | -- | 本发明提供了一种锂离子电池正极材料及其前驱体的制备方法。将盐溶液、含有铝元素、氨水的碱性溶液一起并流加入到带溢流口的反应釜中进行反应,溢流得到的前驱体浆料经过固液分离、洗涤、烘干、筛分,得到均匀掺铝的前驱体,然后将该前驱体与锂源混合、烧结、破碎、筛分,得到均匀掺铝的正极材料。该方法能够实现铝元素的均匀掺杂,并且工艺简单,过程容易稳定控制,生产成本低,适于大规模工业化生产。
188 | 一种高密度小颗粒镍钴锰氢氧化物的制备方法 | CN108264096B | 发明授权 | 有效-授权 | 2016-12-30 | 2021-03-09 | C01G53/00(2006.01)I;H01M4/50(2010.01)I;H01M4/52(2010.01)I | 张朋立;宋顺林;姚静;郑长春 | 北京当升材料科技股份有限公司; 北京润平知识产权代理有限公司 | 北京润平知识产权代理有限公司 | 本发明涉及一种连续制备高密度小颗粒镍钴锰氢氧化物的方法。本发明通过优化工艺参数,选择合适的进液时间、氨含量、温度、pH、搅拌转速等条件,连续进液进行沉淀,溢流液经过滤、洗涤、烘干后,制备得到的镍钴锰氢氧化物为球形或类球形单一颗粒,D50为3.0~5.0μm,松装密度(AD)≥1.2g/cm3,振实密度(TD)≥1.8 g/cm3,S≤1200ppm,Na≤200ppm。本发明方法在制备过程中未添加表面活性剂和分散剂,并且无需提前制造晶核,提高了生产效率和产品一致性,得到的产品结晶性能好且杂质含量低。
189 | 一种高密度小颗粒镍钴锰氢氧化物的制备方法 | CN108264096A | 发明专利 | 有效-授权 | 2016-12-30 | 2018-07-10 | C01G53/00(2006.01)I;H01M4/50(2010.01)I;H01M4/52(2010.01)I | 张朋立;宋顺林;姚静;郑长春 | 北京当升材料科技股份有限公司; 北京润平知识产权代理有限公司 | 北京润平知识产权代理有限公司 | 本发明涉及一种连续制备高密度小颗粒镍钴锰氢氧化物的方法。本发明通过优化工艺参数,选择合适的进液时间、氨含量、温度、pH、搅拌转速等条件,连续进液进行沉淀,溢流液经过滤、洗涤、烘干后,制备得到的镍钴锰氢氧化物为球形或类球形单一颗粒,D50为3.0~5.0μm,松装密度(AD)≥1.2g/cm3,振实密度(TD)≥1.8 g/cm3,S≤1200ppm,Na≤200ppm。本发明方法在制备过程中未添加表面活性剂和分散剂,并且无需提前制造晶核,提高了生产效率和产品一致性,得到的产品结晶性能好且杂质含量低。
190 | 一种高容量锂离子电池复合正极材料及其制备方法 | CN108269992A | 发明专利 | 有效-授权 | 2016-12-30 | 2018-07-10 | H01M4/485(2010.01)I;H01M4/505(2010.01)I;H01M4/525(2010.01)I;H01M4/36(2006.01)I;H01M4/60(2006.01)I;H01M10/0525(2010.01)I | 李文慧;陈彦彬;刘亚飞;李珊珊;陈橙 | 北京当升材料科技股份有限公司; 北京润平知识产权代理有限公司 | 北京润平知识产权代理有限公司 | 本发明公开了一种高容量锂离子电池正极材料及其制备方法。所述正极材料由内核和包覆层两部分组成,内核为镍钴锰多元正极材料,包覆层由一种或多种具有伸缩性的有机聚合物组成。本发明采用有机相和无机相的混合溶液作为溶剂洗涤包覆正极材料。该方法可在降低碱性的同时,提升材料的稳定性、安全性能和存储性能,有效控制后期制作的软包电池的膨胀,并且工艺简单,效果显著,适合工业化生产。
191 | 一种高容量锂离子电池复合正极材料及其制备方法 | CN108269992B | 发明授权 | 有效-授权 | 2016-12-30 | 2020-09-11 | H01M4/485(2010.01)I;H01M4/505(2010.01)I;H01M4/525(2010.01)I;H01M4/36(2006.01)I;H01M4/60(2006.01)I;H01M10/0525(2010.01)I | 李文慧;陈彦彬;刘亚飞;李珊珊;陈橙 | 北京当升材料科技股份有限公司; 北京润平知识产权代理有限公司 | 北京润平知识产权代理有限公司 | 本发明公开了一种高容量锂离子电池正极材料及其制备方法。所述正极材料由内核和包覆层两部分组成,内核为镍钴锰多元正极材料,包覆层由一种或多种具有伸缩性的有机聚合物组成。本发明采用有机相和无机相的混合溶液作为溶剂洗涤包覆正极材料。该方法可在降低碱性的同时,提升材料的稳定性、安全性能和存储性能,有效控制后期制作的软包电池的膨胀,并且工艺简单,效果显著,适合工业化生产。
192 | 一种锂电正极材料及其制备方法 | CN107968200A | 发明专利 | 视为撤回 | 2016-12-23 | 2018-04-27 | H01M4/485(2010.01)I;H01M4/505(2010.01)I;H01M4/36(2006.01)I;H01M4/38(2006.01)I;H01M10/0525(2010.01)I | 李珊珊;刘亚飞;陈彦彬;张学全;茹敏朝;陈橙;李文慧 | 北京当升材料科技股份有限公司 | -- | 本发明提供一种锂电池正极材料,以及该锂电池正极材料的制备方法。本发明提供的锂电正极材料,包括内核和包覆层,所述内核为含锂复合氧化物颗粒,所述包覆层吸附在材料表面或与材料表面的部分锂反应后形成快离子导体,降低材料的碱性,提高材料的电性能。而且该包覆层还减缓了其对操作环境湿气的敏感性,使高镍锂电正极材料可以在环境相对湿度较高的情况下仍可使用,并且不会出现因残碱和湿度造成电池溶胀问题,保持电池制作中浆料的稳定性。此外,该制备方法简单易行,成本低廉,有利于大规模生产。
193 | 一种锂离子电池正极材料的制备方法 | CN106935803B | 发明授权 | 有效-授权 | 2015-12-31 | -- | H01M4/139;H01M4/62;H01M10/0525 | 宋顺林;姚静;郑长春;张朋立 | 北京当升材料科技股份有限公司; 北京润平知识产权代理有限公司 | 北京润平知识产权代理有限公司 | 本发明提供了一种锂离子电池正极材料的制备方法。将铝溶液逐渐加入到氢氧化钠溶液中并搅拌得到混合碱性溶液,同时将该混合碱性溶液与盐溶液、络合剂溶液一起并流加入反应器中进行反应,得到的前驱体浆料经过固液分离、洗涤、烘干、筛分,然后与锂源混合、烧结、破碎、筛分,得到铝梯度结构的正极材料,其铝元素含量从颗粒中心到表面连续递增。该方法工艺简单,对设备要求低,成本相对低廉,适于工业化生产。
194 | 一种锂离子电池正极材料的制备方法 | CN106935803A | 发明专利 | 有效-授权 | 2015-12-31 | 2017-07-07 | H01M4/139(2010.01)I;H01M4/62(2006.01)I;H01M10/0525(2010.01)I | 宋顺林;姚静;郑长春;张朋立 | 北京当升材料科技股份有限公司; 北京润平知识产权代理有限公司 | 北京润平知识产权代理有限公司 | 本发明提供了一种锂离子电池正极材料的制备方法。将铝溶液逐渐加入到氢氧化钠溶液中并搅拌得到混合碱性溶液,同时将该混合碱性溶液与盐溶液、络合剂溶液一起并流加入反应器中进行反应,得到的前驱体浆料经过固液分离、洗涤、烘干、筛分,然后与锂源混合、烧结、破碎、筛分,得到铝梯度结构的正极材料,其铝元素含量从颗粒中心到表面连续递增。该方法工艺简单,对设备要求低,成本相对低廉,适于工业化生产。
195 | 一种锂离子电池正极材料的制备方法 | CN106935844A | 发明专利 | 驳回 | 2015-12-31 | 2017-07-07 | H01M4/505(2010.01)I;H01M4/525(2010.01)I;H01M4/131(2010.01)I;H01M4/1391(2010.01)I;H01M10/0525(2010.01)I | 宋顺林;姚静;郑长春;张朋立 | 北京当升材料科技股份有限公司 | -- | 本发明提供了一种锂离子电池正极材料的制备方法。将盐溶液、含铝的碱性溶液、络合剂溶液一起并流加入到带溢流口的反应釜中进行反应,溢流得到的前驱体浆料经过固液分离、洗涤、烘干、筛分,然后与锂源混合、烧结、破碎、筛分,得到均匀掺铝的正极材料。该方法能够实现铝元素的均匀掺杂,并且工艺简单,流程顺畅,生产成本低,适于大规模工业化生产。
196 | 一种锂离子电池用前驱体、正极材料、锂离子电池正极以及锂离子电池 | CN106935797B | 发明授权 | 有效-授权 | 2015-12-31 | -- | H01M4/131;H01M4/133;H01M4/1391 | 宋顺林;刘亚飞;姚静 | 北京同立钧成知识产权代理有限公司; 北京当升材料科技股份有限公司 | 北京同立钧成知识产权代理有限公司 | 本发明提供了一种锂离子电池用前驱体、正极材料、锂离子电池正极以及锂离子电池。本发明提供的锂离子电池正极材料的平均组成为:LiNi<Sub>x</Sub>Co<Sub>y</Sub>Mn<Sub>z</Sub>Al<Sub>d</Sub>O<Sub>2</Sub> 式(Ⅱ),其中,0≤x&lt;1,0≤y&lt;1,0≤z&lt;1,0.001≤d≤0.05,x+y+z+d=1,所述锂离子电池正极材料为球形颗粒,Al元素含量从颗粒中心到表面连续递增。该材料制作成的锂离子电池比容量高、循环性能优良、安全性能好,且成本相对低廉。
197 | 一种锂离子电池用前驱体、正极材料、锂离子电池正极以及锂离子电池 | CN106935797A | 发明专利 | 有效-授权 | 2015-12-31 | 2017-07-07 | H01M4/131(2010.01)I;H01M4/133(2010.01)I;H01M4/1391(2010.01)I | 宋顺林;刘亚飞;姚静 | 北京同立钧成知识产权代理有限公司; 北京当升材料科技股份有限公司 | 北京同立钧成知识产权代理有限公司 | 本发明提供了一种锂离子电池用前驱体、正极材料、锂离子电池正极以及锂离子电池。本发明提供的锂离子电池正极材料的平均组成为:LiNi<sub>x</sub>Co<sub>y</sub>Mn<sub>z</sub>Al<sub>d</sub>O<sub>2</sub> 式(Ⅱ),其中,0≤x&lt;1,0≤y&lt;1,0≤z&lt;1,0.001≤d≤0.05,x+y+z+d=1,所述锂离子电池正极材料为球形颗粒,Al元素含量从颗粒中心到表面连续递增。该材料制作成的锂离子电池比容量高、循环性能优良、安全性能好,且成本相对低廉。
198 | 一种内循环冷凝的双锥干燥机系统 | CN205332705U | 实用新型 | 有效-授权 | 2015-12-31 | 2016-06-22 | F26B11/04(2006.01)I;F26B23/10(2006.01)I;F26B5/06(2006.01)I | 沈军局;李伟 | 北京当升材料科技股份有限公司 | -- | 本实用新型涉及一种内循环冷凝的双锥干燥机系统,具体由真空干燥机(1)、导热油泵(2)、加热油油箱(3)、冷凝管(4)、储水罐(5)、冷却水水箱(6)、循环水泵(7)、冷凝器(8)、铜管(9)、循环降温管(10)等部件组成。本实用新型所公开的内循环冷凝的双锥干燥机系统可有效降低锂离子电池正极材料生产过程中的时间,节约了大量的水资源,并且可有效避免烫伤事故的发生。
199 | 一种锂离子二次电池正极片中活性物质和铝片的分离回收方法 | CN106876818A | 发明专利 | 视为撤回 | 2015-12-14 | 2017-06-20 | H01M10/54(2006.01)I;H01M10/0525(2010.01)I | 陈卫东;孙国平;刘大亮 | 北京当升材料科技股份有限公司 | -- | 本发明提供一种锂离子二次电池正极片中活性物质和铝片的分离回收方法。本发明是通过针对不同活性物质的二次电池正极片进行特定温度的热处理来达到活性物质与铝片的有效分离。该方法工艺简单、成本低廉,可以使正极片上活性物质与纯铝片有效分离,并且活性物质保持原有性质,铝片不熔融粉化、不氧化。
200 | 锂离子电池用梯度结构的多元材料、其制备方法、锂离子电池正极以及锂离子电池 | CN107004851A | 发明专利 | 驳回 | 2015-09-30 | 2017-08-01 | H01M4/505(2006.01)I;H01M4/525(2006.01)I;H01M4/131(2006.01)I | 宋顺林;刘亚飞;陈彦彬;郑长春 | 北京同立钧成知识产权代理有限公司; 北京当升材料科技股份有限公司 | 北京同立钧成知识产权代理有限公司 | 本发明提供一种锂离子电池用梯度结构的多元材料、其制备方法、锂离子电池正极以及锂离子电池。本发明提供的锂离子电池用梯度结构的多元材料的平均组成如式(Ⅰ):LiNi<sub>x</sub>Co<sub>y</sub>Mn<sub>z</sub>G<sub>d</sub>O<sub>2</sub> 式(Ⅰ)其中,0.4≤x≤0.9,0≤y+z≤0.6,0≤d≤0.1,x+y+z+d=1,G为Li、Cr、Fe、Mg、Ca、Sr、Ba、B、Al、Y、Sm、Ti、Zn、Zr、V、Nb、Ta、Mo、W中的一种或几种元素,所述锂离子电池用梯度结构的多元材料,Ni元素含量从颗粒中心到表面连续递减。本发明提供的锂离子电池用梯度结构的多元材料用于锂离子电池容量高,同时改善其循环性能和安全性能,且成本相对低廉。
201 | 一种高镍材料表面降碱包覆的制备方法 | CN105810896A | 发明专利 | 驳回 | 2014-12-31 | 2016-07-27 | H01M4/36(2006.01)I;H01M4/525(2010.01)I | 冯海兰;刘大亮;刘亚飞 | 北京当升材料科技股份有限公司 | -- | 本发明公开了一种高镍材料表面降碱包覆的制备方法,本发明是将高镍材料用含在碱性环境中能够直接形成沉淀的悬浮液进行洗涤,固液分离后的固相经干燥后得到最终产品。用本发明的方法,洗涤过程在高镍材料表面形成一层包覆层,可以迅速降低表面残碱,同时包覆层补缺了由于洗涤过程中造成的颗粒间隙增大问题,从而改善了材料的加工性能,进一步提高了材料的电化学性能。
202 | 一种降低高镍材料表面残碱的处理方法 | CN105810929A | 发明专利 | 视为撤回 | 2014-12-31 | 2016-07-27 | H01M4/505(2010.01)I;H01M4/525(2010.01)I | 冯海兰;刘大亮;刘亚飞 | 北京当升材料科技股份有限公司 | -- | 本发明公开了一种降低高镍材料表面残碱的处理方法。本发明的降低高镍表面残碱的处理方法是将高镍材料进行洗涤,在洗涤过程中严格控制固液比,洗涤时间和搅拌速度,固液分离后的固相经干燥后并通过一定温度条件下烧结使体系中残留的Li重新返回到材料晶格结构中,得到最终高镍材料。该方法能快速有效的降低高镍材料的表面残碱,是一种便捷有效的处理手段,能有效的改善高镍的材料的加工性能和电化学性能。
203 | 一种梯度结构多元材料的制备方法 | CN105810930A | 发明专利 | 驳回 | 2014-12-31 | 2016-07-27 | H01M4/505(2010.01)I;H01M4/525(2010.01)I | 宋顺林;张朋立;欧阳林;张学全 | 北京当升材料科技股份有限公司 | -- | 本发明公开了一种梯度结构多元材料的制备方法,将至少含有Ni元素的初始盐溶液R1、络合剂、沉淀剂并流注入反应器,同时将含有Co、Mn、G元素的一种或几种的盐溶液R2按一定的流速加入带有搅拌的盐溶液R1中,进行沉淀反应,对反应浆液进行过滤、洗涤、烘干,然后与锂源混合、烧结、破碎,得到梯度结构的多元材料。该方法流程简单,能耗低,对设备要求低,所产材料制作成锂离子电池容量高,鼓胀小,循环性能和安全性能好。
204 | 一种锂离子电池用梯度结构的多元材料 | CN105810931A | 发明专利 | 驳回 | 2014-12-31 | 2016-07-27 | H01M4/505(2010.01)I;H01M4/525(2010.01)I;H01M4/131(2010.01)I | 宋顺林;张朋立;郑长春;姚静 | 北京当升材料科技股份有限公司 | -- | 本发明公开了一种锂离子电池用梯度结构的多元材料,所述梯度结构的多元材料组成为LiNi
205 | 一种低硫多元正极材料的制备方法 | CN105810939A | 发明专利 | 视为撤回 | 2014-12-31 | 2016-07-27 | H01M4/58(2010.01)I;H01M4/1397(2010.01)I | 宋顺林;郑长春;刘亚飞;张学全 | 北京当升材料科技股份有限公司 | -- | 本发明公开了一种低硫多元正极材料的制备方法,向带有搅拌装置的反应器皿中并流加入镍、钴、锰的混合硫酸盐溶液与沉淀剂、络合剂,进行沉淀反应,将反应产物进行固液分离、洗涤处理得到滤饼,通过煅烧得到低硫含量的镍钴锰氧化物,然后与锂盐混合配料、烧结,制得低硫多元正极材料。该方法对设备要求低,流程简单,高效、实用,所得正极材料的硫含量达到800ppm以下,制作成锂离子电池使用寿命长、循环性能和安全性能好。
206 | 一种多层包覆结构的锂离子电池正极材料的制备方法 | CN105810894A | 发明专利 | 视为撤回 | 2014-12-31 | 2016-07-27 | H01M4/1397(2010.01)I;H01M4/139(2010.01)I;H01M4/62(2006.01)I | 宋顺林;刘亚飞;陈彦彬 | 北京当升材料科技股份有限公司 | -- | 本发明公开了一种多层包覆结构的锂离子电池正极材料的制备方法。采用液相沉积法,反应制得球形内核,同时将不同配方的反应溶液并流加入,沉淀在内核的球形表面包覆生长,通过球形化制备装置和方法实现一层至多层的包覆,得到多层包覆结构的球形前驱体材料,然后与锂盐混合烧结获得锂离子电池正极材料。该方法减化了设备及操作工序,降低了成本,工艺流程比较顺畅,能够比较容易的控制反应体系和产品指标的稳定性,且产品性能得到了明显提升。
207 | 一种锂离子电池极片压实密度测试仪 | CN204374045U | 实用新型 | 有效-授权 | 2014-12-31 | 2015-06-03 | G01N19/00(2006.01)I | 谢永修 | 北京当升材料科技股份有限公司 | -- | 本实用新型公开了一种锂离子电池极片压实密度测试仪,主要运用于测试锂离子电池正极极片压实密度。装置包括顶板、支柱弹簧、支柱、液压阀、压力表、底座、液压杆、上下压板等部分。
208 | 一种低硫的锰钴镍氢氧化物的制备处理方法 | CN105304864A | 发明专利 | 驳回 | 2014-07-15 | 2016-02-03 | H01M4/1391(2010.01)I;H01M4/505(2010.01)I;H01M4/525(2010.01)I | 张学全;刘亚飞;宋顺林 | 北京当升材料科技股份有限公司 | -- | 本发明公开了一种低硫的锰钴镍氢氧化物的制备处理方法。本发明中,通过控制合成过程的pH值等参数来提高产品的结晶程度,降低晶体结构中杂项的存在,并通过特殊的碱液淋洗和水洗相结合的方式达到降低产品S含量的效果,所制得的材料S低达0.1%,以此前驱体制备的正极材料具有优良的电化学性能。
209 | 一种含磷锂离子电池正极材料及其制备方法 | CN105280910A | 发明专利 | 驳回 | 2014-07-11 | 2016-01-27 | H01M4/505(2010.01)I;H01M4/525(2010.01)I;H01M4/62(2006.01)I | 李珊珊;陈彦彬;李栋梁;刘亚飞 | 北京当升材料科技股份有限公司 | -- | 本发明公开了一种含磷锂离子电池正极材料及其制备方法,本发明的锂电正极材料包括复合氧化物内核与包覆层两部分。内核是单一或掺杂改性的钴酸锂、镍钴锰或镍钴铝等三元材料、锰酸锂、磷酸铁锂、富锂锰基等,包覆层是含有磷氧键高分子聚合物。本发明所公开的复合锂电正极材料的制备工艺方法简单、过程控制容易、便于工业化生产。
210 | 一种含硅锂离子电池正极材料及其制备方法 | CN105304890A | 发明专利 | 驳回 | 2014-07-11 | 2016-02-03 | H01M4/505(2010.01)I;H01M4/525(2010.01)I;H01M4/62(2006.01)I | 李珊珊;刘亚飞;陈彦彬;李栋梁 | 北京当升材料科技股份有限公司 | -- | 本发明公开了一种含硅锂离子电池正极材料及其制备方法,本发明的锂电正极材料包括复合氧化物内核与包覆层两部分。内核是单一或掺杂改性的钴酸锂、镍钴锰或镍钴铝等三元材料、锰酸锂、磷酸铁锂、富锂锰基等,包覆层是含有硅氧键高分子聚合物。本发明所公开的复合锂电正极材料的制备工艺方法简单、过程控制容易、便于工业化生产。
211 | 一种高镍正极材料及其制备方法 | CN105244490A | 发明专利 | 驳回 | 2014-07-11 | 2016-01-13 | H01M4/48(2010.01)I;H01M4/1391(2010.01)I | 陈彦彬;李栋梁;李珊珊;刘亚飞 | 北京当升材料科技股份有限公司 | -- | 本发明公开了一种高镍正极材料及其制备方法,具体涉及一种钴锰包覆的高镍正极材料及其制备方法。包覆层的化学组成为Li<sub>1+d</sub>(Co<sub>0.5+a</sub>Mn<sub>0.5-a</sub>)<sub>b</sub>O<sub>2+</sub><sub>ζ</sub>(-0.025≤a≤0.025、-0.1&lt;d≤0.1、-0.1≤ζ≤0.1)。该高镍正极材料能够在较高的充电截止电压(4.4V-4.7V)下正常使用,具有较高的热稳定性,使得采用该正极材料的锂离子电池具有更高的放电容量和较好的循环性能。本发明高镍正极材料的制备方法是将高镍正极材料内核与含有一定浓度的氨水溶液混合,然后盐液(Co和Mn)和碱液并流滴加进行反应,在正极材料表面的至少一部分上形成至少含有Li、Co和Mn的氧化物包覆层,最后热处理得到所述的高镍正极材料。
212 | 一种氯化钴溶液的制备方法 | CN104743614B | 发明授权 | 有效-授权 | 2013-12-30 | 2018-08-21 | C01G51/08(2006.01)I | 李珊珊;宋顺林;刘亚飞;陈彦彬 | 北京当升材料科技股份有限公司 | -- | 本发明公开了一种氯化钴溶液的制备方法,通过选用电子捕获剂的方法,大大提高了金属钴在酸中的溶解速度,从而实现了金属钴快速制备氯化钴溶液的目的。方法易于工业化生产、成本低廉,过程环保,产品杂质含量低,减轻了正极材料后续生产过程中的除杂负荷。
213 | 一种氯化钴溶液的制备方法 | CN104743614A | 发明专利 | 有效-授权 | 2013-12-30 | 2015-07-01 | C01G51/08(2006.01)I | 李珊珊;宋顺林;刘亚飞;陈彦彬 | 北京当升材料科技股份有限公司 | -- | 本发明公开了一种氯化钴溶液的制备方法,通过选用电子捕获剂的方法,大大提高了金属钴在酸中的溶解速度,从而实现了金属钴快速制备氯化钴溶液的目的。方法易于工业化生产、成本低廉,过程环保,产品杂质含量低,减轻了正极材料后续生产过程中的除杂负荷。
214 | 一种锂离子电池正极材料及其制备方法 | CN104752690A | 发明专利 | 驳回 | 2013-12-30 | 2015-07-01 | H01M4/36(2006.01)I;H01M4/505(2010.01)I;H01M4/525(2010.01)I | 陈彦彬;李珊珊;王汝娜;刘亚飞 | 北京当升材料科技股份有限公司 | -- | 本发明公开了一种锂离子电池正极材料及其制备方法,具体涉及一种磷酸盐包覆的锂离子电池正极材料及其制备方法。包覆层的化学组成为M1<sub>a</sub>M2<sub>b</sub>PO<sub>4</sub>(M1=Ni、Mn、Co;M2=Cr、Al、Mg、Fe、Ti、V、Ga、Cu、Zn、Be、Sc、Ca、Sr、Ba、Zr、Li、La)。该正极材料能够在较高的充电截止电压(4.4V~4.7V)下正常使用,具有较高的热稳定性,使得采用该正极材料的锂离子电池具有更高的体积能量密度和较好的循环性能。本发明正极材料的制备方法是将正极材料内核与至少含有Ni、Mn或Co的盐溶液混合,然后加入磷酸盐反应,在正极材料表面的至少一部分上形成至少含有Ni、Mn或Co的磷酸盐包覆层,最后热处理得到所述的锂离子电池正极材料。
215 | 一种镍钴铝酸锂正极材料制备方法 | CN104752712A | 发明专利 | 驳回 | 2013-12-30 | 2015-07-01 | H01M4/525(2010.01)I;H01M4/485(2010.01)I | 刘大亮 | 北京当升材料科技股份有限公司 | -- | 本发明公开了一种镍钴铝酸锂正极材料制备方法,将铝、锂元素在湿法混料的过程中一步引入并均匀的包覆在镍钴化合物中间体上,规避镍钴铝元素难以在前驱体制备过程中均匀沉淀的工艺难题。方法易实现工业化生产,而且生产过程无污染、能耗低。
216 | 一种锂离子电池正极材料及其制备方法 | CN104752685A | 发明专利 | 驳回 | 2013-12-30 | 2015-07-01 | H01M4/131(2010.01)I;H01M4/1391(2010.01)I;H01M4/525(2010.01)I | 王汝娜;陈彦彬;刘亚飞 | 北京当升材料科技股份有限公司 | -- | 本发明公开了一种锂离子电池正极材料及其制备方法,具体涉及一种正硅酸盐包覆的锂离子电池正极材料及其制备方法。包覆层的化学组成为Li<sub>1+a</sub>Mn<sub>b</sub>M<sub>c</sub>SiO<sub>4</sub>(M=Co、Ni、Fe、Mg、Al、Ti、Zr,并且-0.1≤a≤0.1,0<b≤1.0,0≤c≤1.0)。该正极材料具有较好的抗过充性能和热稳定性。本发明正极材料的制备方法是将正硅酸酯与含有Mn(和M)的盐溶液混合形成溶胶,然后加入正极材料内核,在正极材料内核表面的至少一部分上形成含有Mn(和M)的正硅酸盐包覆层,最后热处理得到所述的锂离子电池正极材料。
217 | 一种锂离子电池复合正极材料及其制备方法 | CN104752713B | 发明授权 | 有效-授权 | 2013-12-30 | 2019-01-25 | H01M4/525(2010.01)I;H01M4/505(2010.01)I | 龚金保;乐俊成;李栋梁;刘亚飞;陈彦彬 | 北京当升材料科技股份有限公司 | -- | 本发明公开了一种锂离子电池复合正极材料及其制备方法,具体涉及一种具有包覆层和表面层的锂离子电池正极材料及其制备方法。该复合材料的包覆层为至少包括含有锂Li、镍Ni和锰Mn的氧化物,表面层为至少包括含有锂Li和稀土元素R的氧化物。该锂离子电池复合正极材料在全电池充电至4.4V下循环时具有结构稳定、与电解液的反应活性低及高的锂离子导电率等特点,因而全电池在高电压下循环稳定、倍率性能好、高(低)温性能好的优点。
218 | 一种锂离子电池复合正极材料及其制备方法 | CN104752713A | 发明专利 | 有效-授权 | 2013-12-30 | 2015-07-01 | H01M4/525(2010.01)I;H01M4/505(2010.01)I | 龚金保;乐俊成;李栋梁;刘亚飞;陈彦彬 | 北京当升材料科技股份有限公司 | -- | 本发明公开了一种锂离子电池复合正极材料及其制备方法,具体涉及一种具有包覆层和表面层的锂离子电池正极材料及其制备方法。该复合材料的包覆层为至少包括含有锂Li、镍Ni和锰Mn的氧化物,表面层为至少包括含有锂Li和稀土元素R的氧化物。该锂离子电池复合正极材料在全电池充电至4.4V下循环时具有结构稳定、与电解液的反应活性低及高的锂离子导电率等特点,因而全电池在高电压下循环稳定、倍率性能好、高(低)温性能好的优点。
219 | 一种层状富锂固溶体正极材料的制备方法 | CN104518214A | 发明专利 | 有效-授权 | 2013-09-27 | 2015-04-15 | H01M4/505(2010.01)I;H01M4/525(2010.01)I | 冯海兰;龚金保;陈彦彬;刘亚飞 | 北京同立钧成知识产权代理有限公司; 北京当升材料科技股份有限公司 | 北京同立钧成知识产权代理有限公司 | 本发明公开了一种层状富锂固溶体正极材料的制备方法,通过采用过量锂源烧结后水洗处理并对处理后的中间品进行表面修饰的制备方法,有效的降低材料中Li<sup>+</sup>/Ni<sup>2+</sup>混排的同时降低材料表面残碱量并提高了材料的稳定性。根据本发明方法制备得到的正极材料具有高温循环与存储性能良好,倍率性能好、制备过程简易、成本低廉等特点。
220 | 一种层状富锂固溶体正极材料的制备方法 | CN104518214B | 发明授权 | 有效-授权 | 2013-09-27 | 2019-07-26 | H01M4/505(2010.01)I;H01M4/525(2010.01)I | 冯海兰;龚金保;陈彦彬;刘亚飞 | 北京同立钧成知识产权代理有限公司; 北京当升材料科技股份有限公司 | 北京同立钧成知识产权代理有限公司 | 本发明公开了一种层状富锂固溶体正极材料的制备方法,通过采用过量锂源烧结后水洗处理并对处理后的中间品进行表面修饰的制备方法,有效的降低材料中Li<sup>+</sup>/Ni<sup>2+</sup>混排的同时降低材料表面残碱量并提高了材料的稳定性。根据本发明方法制备得到的正极材料具有高温循环与存储性能良好,倍率性能好、制备过程简易、成本低廉等特点。
221 | 一种复合钛酸锂材料的制备方法 | CN104518210A | 发明专利 | 有效-授权 | 2013-09-27 | 2015-04-15 | H01M4/485(2010.01)I;H01M4/62(2006.01)I | 冯海兰;龚金保 | 北京同立钧成知识产权代理有限公司; 北京当升材料科技股份有限公司 | 北京同立钧成知识产权代理有限公司 | 本发明公开了一种复合钛酸锂材料的制备方法,具体的讲是公开了一种含锆掺杂和碳包覆的锂离子电池负极材料钛酸锂的制备方法。通过改性添加剂的作用达到一次完成掺杂和包覆的双重效果,方法简单易于工业化生产。所制得的产品具有良好的电话线性能。
222 | 一种复合钛酸锂材料的制备方法 | CN104518210B | 发明授权 | 有效-授权 | 2013-09-27 | 2018-07-03 | H01M4/485(2010.01)I;H01M4/62(2006.01)I | 冯海兰;龚金保 | 北京同立钧成知识产权代理有限公司; 北京当升材料科技股份有限公司 | 北京同立钧成知识产权代理有限公司 | 本发明公开了一种复合钛酸锂材料的制备方法,具体的讲是公开了一种含锆掺杂和碳包覆的锂离子电池负极材料钛酸锂的制备方法。通过改性添加剂的作用达到一次完成掺杂和包覆的双重效果,方法简单易于工业化生产。所制得的产品具有良好的电话线性能。
223 | 一种用于锂电正极材料的新型气流输送装置 | CN204310500U | 实用新型 | 终止 | 2013-09-27 | 2015-05-06 | B65G53/24(2006.01)I;H01M4/139(2010.01)I | 许树强;宋长松;郑传伟 | 北京当升材料科技股份有限公司 | -- | 本实用新型公开了用于锂电正极材料的新型气流输送装置,装置主要运用于物料输送系统中。装置包括腔体、物料输送管、弯头、真空发生部分,底阀等部分,通过改变物料输送管进入腔体的位置结构等设计来达到减小磨损杜绝物料中引入金属杂质的目的。
224 | 一种复合钴酸锂材料的制备方法 | CN103915619A | 发明专利 | 驳回 | 2013-03-29 | 2014-07-09 | H01M4/525(2010.01)I;H01M4/62(2006.01)I | 雷雨;刘杰;张浩俊 | 北京当升材料科技股份有限公司 | -- | 本发明公开了一种复合钴酸锂材料的制备方法,通过混合钴酸锂正极材料和多种金属化合物纳米悬浊液,对混合浆料进行干燥焙烧而达到对钴酸锂进行表面改性的目的。该方法操作简单、安全,成本较低;通过该方法改性得到的正极材料具有较好的高压循环特性和高温安全性能,比容量较高。
225 | 一种多元正极材料的制备方法 | CN104078669B | 发明授权 | 有效-授权 | 2013-03-29 | 2018-07-27 | H01M4/505(2010.01)I;H01M4/525(2010.01)I | 朴雪松;姜华伟;刘亚飞 | 北京同立钧成知识产权代理有限公司; 北京当升材料科技股份有限公司 | 北京同立钧成知识产权代理有限公司 | 本发明公开了一种多元正极材料的制备方法,通过优良的过程控制制得低碱量、综合性能优异的多元材料,再通过掺杂、包覆手段制得最终的多元正极材料。通过本发明方法制得的正极材料能量密度及安全性能优异。
226 | 一种多元正极材料的制备方法 | CN104078669A | 发明专利 | 有效-授权 | 2013-03-29 | 2014-10-01 | H01M4/505(2010.01)I;H01M4/525(2010.01)I | 朴雪松;姜华伟;刘亚飞 | 北京同立钧成知识产权代理有限公司; 北京当升材料科技股份有限公司 | 北京同立钧成知识产权代理有限公司 | 本发明公开了一种多元正极材料的制备方法,通过优良的过程控制制得低碱量、综合性能优异的多元材料,再通过掺杂、包覆手段制得最终的多元正极材料。通过本发明方法制得的正极材料能量密度及安全性能优异。
227 | 一种球形羟基氧化钴的制备方法 | CN103904323B | 发明授权 | 有效-授权 | 2012-12-28 | 2018-06-22 | H01M4/52(2010.01)I | 宋顺林;郑长春;刘亚飞;陈彦彬 | 北京同立钧成知识产权代理有限公司; 北京当升材料科技股份有限公司 | 北京同立钧成知识产权代理有限公司 | 本发明公开了一种球形羟基氧化钴的制备方法,该产品可直接作为钴酸锂制备的原材料。采用湿法工艺并同时通过掺杂微量金属元素提高产品循环、电压等相关性能,方法简单、过程无污染,且产品掺杂元素分布均匀、密度高、球形度好。
228 | 一种球形羟基氧化钴的制备方法 | CN103904323A | 发明专利 | 有效-授权 | 2012-12-28 | 2014-07-02 | H01M4/52(2010.01)I | 宋顺林;郑长春;刘亚飞;陈彦彬 | 北京同立钧成知识产权代理有限公司; 北京当升材料科技股份有限公司 | 北京同立钧成知识产权代理有限公司 | 本发明公开了一种球形羟基氧化钴的制备方法,该产品可直接作为钴酸锂制备的原材料。采用湿法工艺并同时通过掺杂微量金属元素提高产品循环、电压等相关性能,方法简单、过程无污染,且产品掺杂元素分布均匀、密度高、球形度好。
229 | 一种混合镍钴锰酸锂材料制备方法 | CN103904310A | 发明专利 | 驳回 | 2012-12-28 | 2014-07-02 | H01M4/48(2010.01)I | 张林;刘亚飞;陈彦彬 | 北京当升材料科技股份有限公司 | -- | 本发明公开了一种混合镍钴锰酸锂材料制备方法,通过大小颗粒掺混制得低比表面积、高压实、高倍率的锂电正极材料。方法工艺简单,操作方便,容易实现工业化生产,而且生产过程无污染。
230 | 一种增强物料与空气接触面积的装置 | CN203228423U | 实用新型 | 终止 | 2012-12-28 | 2013-10-09 | B30B15/00(2006.01)I | 刘大亮 | 北京当升材料科技股份有限公司 | -- | 本实用新型公开了一种增强物料与空气接触面积的装置,包括分块器与匣钵,其特征在于分块器盖板底部有突出物。通过对分块器底部增加突出物的改进优化,在保证烧结气氛一致的情况下有效增加物料与空气接触面积。在锂电粉体材料烧结的运用中可以在烧结过程中有效降低锂电材料可挥发性杂质残余量。
231 | 一种球形锰酸锂材料的制备方法 | CN103700831A | 发明专利 | 视为撤回 | 2012-09-28 | 2014-04-02 | H01M4/505(2010.01)I | 杜立成;刘亚飞;刘大亮 | 北京当升材料科技股份有限公司 | -- | 本发明公开了一种球形掺杂锰酸锂的制备方法,将掺杂元素和锰盐的混合溶液与碱性溶液加入反应釜中,通空气反应后,将产物过滤、洗涤得浆液,加入一定配比的锂源、掺杂剂和分散剂、机械磨碎后喷雾干燥制得球形前驱体,煅烧该前驱体的球形锰酸锂材料。该锰酸锂正极材料球形度好,粒度分布窄,D50为5~25um,具有较好的电性能。
232 | 一种纳米级磷酸铁锂的制备方法 | CN103715428A | 发明专利 | 视为撤回 | 2012-09-28 | 2014-04-09 | H01M4/62(2006.01)I;H01M4/58(2010.01)I | 戴思琦;龚金保;冯海兰 | 北京当升材料科技股份有限公司 | -- | 本发明涉及一种合成纳米级磷酸铁锂正极材料的方法,具体涉及到合成氢氧化铁作为反应原料在液相中合成磷酸亚铁锂材料,减少材料杂质离子,降低粒径的方法,并且引入液相C包覆全面提升材料性能。
233 | 一种球形四氧化三钴的制备方法 | CN103715418A | 发明专利 | 视为撤回 | 2012-09-28 | 2014-04-09 | H01M4/52(2010.01)I;C01G51/04(2006.01)I | 郑长春;宋顺林;刘亚飞 | 北京当升材料科技股份有限公司 | -- | 本发明公开了一种球形四氧化三钴的制备方法,其步骤是通过将钴盐及其他微量金属元素混合,并流加入沉淀剂、氧化剂制得合成产物,再经固液分离、洗涤、煅烧得到球形四氧化三钴材料。本发明所披露的方法工艺简单,操作方便,所得产品掺杂元素分布均匀,粒度分布较窄,球形度好,密度高。
234 | 一种钴酸锂材料的制备方法 | CN103570082A | 发明专利 | 视为撤回 | 2012-08-01 | 2014-02-12 | C01G51/00(2006.01)I;H01M4/525(2010.01)I | 赵佳;佘圣贤;关慧 | 北京当升材料科技股份有限公司 | -- | 本发明属锂离子电池正极材料的技术领域,具体涉及一种钴酸锂材料的制备方法,通过配混、烧结、破碎,得到两种不同粒径的钴酸锂,按照一定的方法混合后制得高性能的钴酸锂材料。本发明所公开的方法可操作性强,便于工业化生产,产品性能优异稳定。?
235 | 一种高精度检测磷酸铁中磷和铁含量的方法 | CN103528973A | 发明专利 | 视为撤回 | 2012-07-04 | 2014-01-22 | G01N21/31(2006.01)I | 戴思琦;龚金保 | 北京当升材料科技股份有限公司 | -- | 本发明公开了一种高精度检测磷酸铁中磷和铁含量的方法,包括:样品的前处理,制样及一种利用分光光度仪的检测方法。本发明的检测方法可排除P、Fe离子间的相互影响,提高了测试的精确性,且操作相对简单,结果得出迅速、大大节约时间,对产品质量控制的具有决定性的帮助作用。
236 | 一种前驱体废料溶解回收方法 | CN103526028A | 发明专利 | 驳回 | 2012-07-04 | 2014-01-22 | C22B7/00(2006.01)I;C22B3/06(2006.01)I | 刘亚飞;宋顺林;郑长春 | 北京当升材料科技股份有限公司 | -- | 本发明属于锂离子电池材料领域,具体涉及一种前驱体废料溶解回收方法,通过助溶剂的作用完成对废料的预处理,向废料中加入强酸,反应得到最终可二次利用产物。本发明所公开的方法流程短、工艺简单,易于工业化生产,有效提高了锂电池正极材料制备的收率和品质的稳定性。
237 | 一种锂电池正极材料烧结窑炉 | CN202973849U | 实用新型 | 终止 | 2012-07-04 | 2013-06-05 | F27B9/04(2006.01)I;F27B9/10(2006.01)I;F27B9/14(2006.01)I;F27B9/36(2006.01)I;F27B9/40(2006.01)I;F27B9/30(2006.01)I | 许树强;谭先能;郑传伟 | 北京当升材料科技股份有限公司 | -- | 本实用新型公开了一种锂电池正极材料烧结窑炉,包括有炉体、加热控温装置、物料推进装置、气氛控制系统,物料推进装置中物料匣钵摆放形式为3列2层,炉体内部有分散的加热元件和分散的通风装置。通过增加分散的单点控制的加热元件、改变物料推进装置布局和增加分散通风装置等手段来优化窑炉中的加热控温系统、物料推进系统和气氛控制系统,使窑炉单位能耗大大降低,并解决了窑炉烧结中气氛不一致的问题,烧结的产品各种物化指标均匀一致,大大提高了产品的质量与产能。
238 | 一种球形四氧化三钴的制备方法 | CN103359794A | 发明专利 | 有效-授权 | 2012-03-30 | 2013-10-23 | C01G51/04(2006.01)I | 宋顺林;王汝娜;刘亚飞;陈彦彬;汤贺军 | 北京当升材料科技股份有限公司 | -- | 本发明公开了一种球形四氧化三钴及其制备方法,液相合成过程采用盐、沉淀剂、氧化剂同时并流加入反应釜内反应,经陈化、离心、洗涤及二次离心、煅烧的方法连续的制备出球形四氧化三钴,粒度大小可控、D50为2~20μm,粒度分布均匀,致密度高,产品一致性高;其制备方法简单,无需添加络合剂,过程无有害的物质排放,安全友好。
239 | 一种球形四氧化三钴的制备方法 | CN103359794B | 发明授权 | 有效-授权 | 2012-03-30 | 2016-09-14 | C01G51/04(2006.01)I | 宋顺林;王汝娜;刘亚飞;陈彦彬;汤贺军 | 北京当升材料科技股份有限公司 | -- | 本发明公开了一种球形四氧化三钴及其制备方法,液相合成过程采用盐、沉淀剂、氧化剂同时并流加入反应釜内反应,经陈化、离心、洗涤及二次离心、煅烧的方法连续的制备出球形四氧化三钴,粒度大小可控、D50为2~20μm,粒度分布均匀,致密度高,产品一致性高;其制备方法简单,无需添加络合剂,过程无有害的物质排放,安全友好。
240 | 一种炭包覆磷酸铁锂材料的制备方法 | CN103367750A | 发明专利 | 驳回 | 2012-03-30 | 2013-10-23 | H01M4/62(2006.01)I;H01M4/58(2010.01)I | 秦波;龚金保;戴思琦 | 北京当升材料科技股份有限公司 | -- | 本发明涉及一种炭包覆磷酸铁锂材料的制备方法,具体地讲是涉及一种能够实现炭均匀包覆的磷酸铁锂材料的制备方法。其步骤为在锂源化合物、铁源化合物和磷源化合物的混合物中加入炭源化合物和溶剂,球磨至浆料中固体不溶物平均粒径为20-500nm;将所述浆料进行喷雾干燥,在惰性气氛下热处理即得。其中炭源化合物为本身粘性低或能在干燥受热瞬间固化收缩均匀包覆在干燥微粉的表面的有机化合物。本发明工艺相对简单,避免了原材料浆料干燥时粘壁导致包覆剂配比精度低等问题,实现炭源在磷酸铁锂表面的均匀包覆,提高了产品质量的一致性并使大生产能够顺利进行。
241 | 一种锂离子电池富锂Mn基正极材料前驱体的制备方法 | CN103187565A | 发明专利 | 有效-授权 | 2011-12-29 | 2013-07-03 | H01M4/505(2010.01)I;H01M4/525(2010.01)I | 冯海兰;龚金保 | 北京同立钧成知识产权代理有限公司; 北京当升材料科技股份有限公司 | 北京同立钧成知识产权代理有限公司 | 本发明涉及一种锂离子电池富锂Mn基正极材料前驱体的制备方法,具体地讲是涉及一种锂离子电池高球形度、高密度富锂Mn基正极材料前驱体的制备方法。该方法为配制Mn、Ni、Co的混合金属盐溶液,以碳酸盐为沉淀剂,使用柠檬酸盐和/或铵盐作为络合剂,三者并流加入装有去离子水的反应釜,在一定温度和搅拌下反应,用上部溢流的方式收集产物,陈化,固液分离,洗涤、干燥即得该前驱体。本发明方法工艺简单,能够制备出密度和球形度高、流动性好的富锂Mn基正极材料前驱体,且成球速度快,产量高,环境友好,适合于大批量工业生产。
242 | 一种锂离子电池富锂Mn基正极材料前驱体的制备方法 | CN103187565B | 发明授权 | 有效-授权 | 2011-12-29 | 2017-08-25 | H01M4/505(2010.01)I;H01M4/525(2010.01)I | 冯海兰;龚金保 | 北京同立钧成知识产权代理有限公司; 北京当升材料科技股份有限公司 | 北京同立钧成知识产权代理有限公司 | 本发明涉及一种锂离子电池富锂Mn基正极材料前驱体的制备方法,具体地讲是涉及一种锂离子电池高球形度、高密度富锂Mn基正极材料前驱体的制备方法。该方法为配制Mn、Ni、Co的混合金属盐溶液,以碳酸盐为沉淀剂,使用柠檬酸盐和/或铵盐作为络合剂,三者并流加入装有去离子水的反应釜,在一定温度和搅拌下反应,用上部溢流的方式收集产物,陈化,固液分离,洗涤、干燥即得该前驱体。本发明方法工艺简单,能够制备出密度和球形度高、流动性好的富锂Mn基正极材料前驱体,且成球速度快,产量高,环境友好,适合于大批量工业生产。
243 | 一种材料极片最大压实密度的测试方法 | CN102564894A | 发明专利 | 视为撤回 | 2011-12-29 | 2012-07-11 | G01N9/24(2006.01)I | 白厚善;杨柳;陈彦彬;于微;雷雨;佘圣贤;潘雯宇 | 北京当升材料科技股份有限公司 | -- | 本发明涉及一种材料的极片最大压实密度的测试方法,具体地讲涉及一种精准化的锂离子电池材料极片最大压实密度的测试方法。该方法包括为:在碾压后的极片上沿与极片短边平行方向取若干个点,若其厚度差≤1μm,则沿通过该若干点的直线对极片进行对折测试;取若干压实密度的数据进行分析,直至某一压实密度P1下,其对折测试有至少10次结果为通过而从未出现未通过的情况,且P1+0.01g/cm3的情况下在至多10次以内的对折测试中出现了未通过的结果,则P1值为该材料的极片最大压实密度。该方法操作简单,测量结果准确、稳定、可靠,有效避免了极片最大压实密度测量误差带来的对材料性能的错误判断。
244 | 一种自动压钵机 | CN202434636U | 实用新型 | 终止 | 2011-12-29 | 2012-09-12 | H01M4/48(2010.01)I | 宋长松;潘雯宇;谭先能;高建新;徐海东 | 北京当升材料科技股份有限公司 | -- | 本实用新型涉及一种自动压钵机,具体的讲涉及一种用于固体粉体材料压实填装的防物料外溢和扬尘的自动压钵机。该自动压钵机包括匣钵、液压控制系统、液压控制系统控制的压实部件,其特征在于还包括匣钵罩,匣钵罩顶部中央开有孔,液压控制系统穿过该孔与位于匣钵罩下方的压实部件连接;液压控制系统穿过该孔的部位与该孔密闭间隙配合。本实用新型可有效的防止匣钵内固体粉体物料压实过程中物料外溢和粉尘外扬,具有物料回收率高、防扬尘效果好的优点,且结构简单,生产成本较低。
245 | 采用溶剂热法制备纳米级磷酸亚铁锂的工业生产方法 | CN103030128A | 发明专利 | 视为撤回 | 2011-09-29 | 2013-04-10 | C01B25/45(2006.01)I;H01M4/58(2010.01)I;B82Y40/00(2011.01)I | 秦波;龚金保;陈彦彬;李鸿儒 | 北京当升材料科技股份有限公司 | -- | 本发明公开了一种采用溶剂热法制备纳米级磷酸亚铁锂的工业生产方法,其步骤为将磷源化合物、铁源化合物、锂源化合物、碳源、溶剂按一定比例依次加入密闭反应釜中,混合搅拌均匀,在惰性气氛下搅拌升温反应,得到磷酸亚铁锂初级产品后,固液分离,洗涤干燥,在惰性气氛下焙烧,得到磷酸亚铁锂产品。生产过程中产生的废水、废有机溶剂经减压蒸馏回收再利用。得到的磷酸亚铁锂材料产品得到一次颗粒粒径细小、粒径分布狭窄且分布均匀、导电性能好、产品电化学性能优良、产品批次一致性较好,回收方法操作简单易于控制、能耗低、适合于工业生产和应用。
246 | 一种出料板可拉出型压滤机 | CN202289610U | 实用新型 | 终止 | 2011-09-29 | 2012-07-04 | B01D25/21(2006.01)I;B01D25/30(2006.01)I | 李鸿儒;陈彦彬;刘亚飞;杜贺宝 | 北京当升材料科技股份有限公司 | -- | 本实用新型公开了一种出料板可拉出型压滤机,包括由滤板、滤框、拉板机构组成的压滤机主体,设置在压滤机主体下方的出料箱,出料箱中设置横向一侧可拉出的出料板。本实用新型一方面在压滤机接料后,将出料板拉出,可以充分利用出料板上方空间,方便工人操作,降低劳动强度;另一方面出料箱中的出料板也可对物料中的水分起到二次脱除的作用,有利于物料的使用。
247 | 一种新型温度均化装置 | CN202350533U | 实用新型 | 终止 | 2011-09-29 | 2012-07-25 | F27D5/00(2006.01)I | 杜贺宝;陈彦彬 | 北京当升材料科技股份有限公司 | -- | 本实用新型公开了一种新型温度均化装置,包括基底、基底上的凹槽。本温度均化装置可以在窑炉中使用,一方面能够提高窑炉中高温区物料受热温度的均匀性,另一方面能够扩展窑炉高温区的面积,有利于满足大批量、均匀性良好的工业生产及实验室应用的要求。
248 | 一种表面处理的锰酸锂材料及其制备方法 | CN103022467B | 发明授权 | 有效-授权 | 2011-09-28 | 2018-01-05 | H01M4/505(2010.01)I | 韩坤明;刘大亮;陈彦彬;刘亚飞;张杰;李鸿儒 | 北京同立钧成知识产权代理有限公司; 北京当升材料科技股份有限公司 | 北京同立钧成知识产权代理有限公司 | 本发明公开了一种表面处理的锰酸锂材料及其制备方法,所述表面处理的锰酸锂材料以掺杂改性后的锰酸锂为基体,基体经表面处理材料包覆处理后形成表面包覆层,所述表面包覆层为表面处理材料、表面处理材料部分分解或表面处理材料完全分解的产物,且其浓度由外向内呈逐渐降低的梯度分布;所述基体通式为LixMn2‑yMyO4‑zXz,其中0.95≤x≤1.15,0<y≤0.2,0≤z≤0.4,M为Li、Cr、Co、Ni、Mg、Ca、Sr、Ba、Na、K、Al、Be、B、Ti、Zr、Cu、Zn、Ga、Sn或V中的一种或几种,掺杂元素X为F、Cl、Br、I或S中一种或几种,所述表面处理材料为含Ti和/或含Al有机物中的一种或几种。通过对掺杂改性后的锰酸锂的表面处理,增加了锰酸锂材料与电解液的相容性,减少了Mn在电解液中的溶出,提高锰酸锂材料的高温存储及高温循环性能,材料的体相稳定性和表面稳定性同时得到提高。
249 | 一种表面处理的锰酸锂材料及其制备方法 | CN103022467A | 发明专利 | 有效-授权 | 2011-09-28 | 2013-04-03 | H01M4/505(2010.01)I | 韩坤明;刘大亮;陈彦彬;刘亚飞;张杰;李鸿儒 | 北京同立钧成知识产权代理有限公司; 北京当升材料科技股份有限公司 | 北京同立钧成知识产权代理有限公司 | 本发明公开了一种表面处理的锰酸锂材料及其制备方法,所述表面处理的锰酸锂材料以掺杂改性后的锰酸锂为基体,基体经表面处理材料包覆处理后形成表面包覆层,所述表面包覆层为表面处理材料、表面处理材料部分分解或表面处理材料完全分解的产物,且其浓度由外向内呈逐渐降低的梯度分布;所述基体通式为LixMn2-yMyO4-zXz,其中0.95≤x≤1.15,0<y≤0.2,0≤z≤0.4,M为Li、Cr、Co、Ni、Mg、Ca、Sr、Ba、Na、K、Al、Be、B、Ti、Zr、Cu、Zn、Ga、Sn或V中的一种或几种,掺杂元素X为F、Cl、Br、I或S中一种或几种,所述表面处理材料为含Ti和/或含Al有机物中的一种或几种。通过对掺杂改性后的锰酸锂的表面处理,增加了锰酸锂材料与电解液的相容性,减少了Mn在电解液中的溶出,提高锰酸锂材料的高温存储及高温循环性能,材料的体相稳定性和表面稳定性同时得到提高。
250 | 一种粉末材料在溶液中腐蚀溶解的装置 | CN202149873U | 实用新型 | 终止 | 2011-07-08 | 2012-02-22 | G01N17/02(2006.01)I | 刘大亮;陈彦彬;韩坤明;张杰 | 北京当升材料科技股份有限公司 | -- | 本实用新型公开了一种粉末材料在溶液中腐蚀溶解的装置,包括温度控制器底座、位于温度控制器底座上方的电加热槽体、连接温度控制器底座以及电加热槽体的设备支架系统。本实用新型提供的粉末材料腐蚀溶解的装置,可以实现粉末材料在不同气氛环境、不同温度溶液中的腐蚀溶解试验,确保了试验的稳定性和可靠性,同时缩短了试验周期、简化了流程,降低了操作人员的劳动强度。
251 | 一种锂离子电池正极材料的制备方法 | CN102544447A | 发明专利 | 视为撤回 | 2010-12-30 | 2012-07-04 | H01M4/1397(2010.01)I | 秦波;蔡智 | 北京当升材料科技股份有限公司 | -- | 本发明公开了一种锂离子电池正极材料的制备方法,具体地讲涉及LiFe1-xMxPO4(0≤x≤0.1,M为掺杂元素)的制备方法。采用铁粉、柠檬酸、氧化剂、磷酸或磷酸盐反应先制备磷酸铁,再制备磷酸铁锂,避免了杂质的引入;同时在制备磷酸铁的过程中掺杂金属元素,克服了掺杂元素不能均匀地掺杂到磷酸铁锂中去的问题。该工艺流程简化了生产过程,降低了生产成本,提高了磷酸铁原料的生产效率,制备的磷酸铁锂性能优异。
252 | 一种锂电正极材料的制备方法 | CN102544448A | 发明专利 | 视为撤回 | 2010-12-30 | 2012-07-04 | H01M4/1397(2010.01)I | 魏媛媛 | 北京当升材料科技股份有限公司 | -- | 本发明公开了一种锂电正极材料的制备方法,具体地讲涉及一种应用于锂离子电池的磷酸铁锂材料的制备方法。该方法为将Li∶Fe∶P摩尔比为(1-1.04)∶1∶1的锂源、铁源和磷源以及占混合物总量1-10%的有机碳源,以分散剂混合均匀,在惰性气氛保护下升温到300-400℃进行一次烧结,然后加入占总量1-10%的碳源,升温至650-750℃进行二次烧结即得。本发明制备方法简单,可较大幅度的提高材料的导电率,进而提高材料的放电比容量。
253 | 一种锰酸锂前驱体的制备方法 | CN102544442A | 发明专利 | 视为撤回 | 2010-12-30 | 2012-07-04 | H01M4/1391(2010.01)I;H01M4/131(2010.01)I;H01M10/0525(2010.01)I | 陈彦彬;张杰;韩坤明;刘大亮 | 北京当升材料科技股份有限公司 | -- | 本发明公开了一种锰酸锂前驱体的制备方法,具体地讲涉及一种锂离子电池用锰酸锂正极材料前驱体的制备方法,还涉及采用此前驱体制备出的锂离子电池锰酸锂正极材料以及采用此正极材料制备的锂离子电池。该制备方法为将锰的化合物进行烧结,破碎,其特征在于烧结温度为650-950℃,烧结时间为3-15h。本发明的制备方法简单,以此为前躯体在保持锰酸锂的能量密度和循环性能的同时,大大的降低了锰酸锂材料的金属杂质含量。
254 | 一种磷酸铁锂材料的制备方法 | CN102569738A | 发明专利 | 视为撤回 | 2010-12-30 | 2012-07-11 | H01M4/1397(2010.01)I | 龚金保 | 北京当升材料科技股份有限公司 | -- | 本发明公开了一种磷酸铁锂材料的制备方法,具体地讲涉及一种应用于锂离子电池的改性磷酸铁锂材料的制备方法。所述制备方法为将包括锂源化合物、铁源化合物、磷源化合物、含硼化合物和含氟化合物的原料粉碎后混合均匀,烘干,在惰性气氛保护下,于300-850℃下进行一次或二次烧结,经破碎后得到二次颗粒粒径小于20μm的材料。与纯橄榄石结构的LiFePO4相比,该材料具有以下特征的至少一种:1、较高的电子、离子导电率;2、晶体结晶度相同的条件下,烧结温度下降,容易得到粒径细小且分布集中的产品;3、材料的振实密度和电极的压实密度较高。整套制备方法简单易行。
255 | 一种磷酸铁锂材料 | CN102569790A | 发明专利 | 视为撤回 | 2010-12-30 | 2012-07-11 | H01M4/58(2010.01)I | 龚金保 | 北京当升材料科技股份有限公司 | -- | 本发明公开了一种磷酸铁锂材料,具体地讲涉及一种应用于锂离子电池的改性磷酸铁锂材料。所述材料通式为:Li1-αFe1-(y/2-x)P1-xBxO4-yFy(y>2x)或者Li1-αFeP1-xBxO4-yFy(y≤2x),其中0<x≤0.1,0<y≤0.1,0≤α<1。与纯橄榄石结构的LiFePO4相比,该材料具有以下特征的至少一种:1、较高的电子、离子导电率;2、晶体结晶度相同的条件下,烧结温度下降,容易得到粒径细小且分布集中的产品;3、材料的振实密度和电极的压实密度较高。本发明的材料还可以在其表面包覆导电材料或在体相掺杂金属离子,进一步提高电子、离子导电率。
256 | 反应速率测控装置 | CN201930782U | 实用新型 | 终止 | 2010-12-30 | 2011-08-17 | B01J19/00(2006.01)I | 杜贺宝;陈彦彬;刘亚飞 | 北京当升材料科技股份有限公司 | -- | 本实用新型公开了反应速率测控装置,包括箱体,箱体的气体入口,箱体的气体出口,设于箱体内的反应台,从箱体上探入箱内的气体探测装置、温湿度探测装置,气体探测装置、温湿度探测装置通过数据线与计算机连接。本实用新型提供反应速率测控装置,能够直接测控给定温度、湿度、压力的环境下,物质与某种气体反应的反应速率。本实用新型简化了反应速率的测控过程,结果直观,易于操作,同时可以控制物质与气体间反应的条件,为反应提供特定的温度、湿度和压力环境。
257 | 一种锂离子电池正极材料前驱体及其制备方法 | CN102456879A | 发明专利 | 有效-授权 | 2010-10-22 | 2012-05-16 | H01M4/505(2010.01)I;H01M4/131(2010.01)I;C01G45/12(2006.01)I | 白厚善;陈彦彬;张杰;韩坤明 | 北京当升材料科技股份有限公司 | -- | 本发明公开了一种锂离子电池正极材料前驱体及其制备方法,具体地讲涉及一种合成锰酸锂正极材料用高密度锰氧化物及其制备方法,本发明还涉及采用此前驱体制备出的锰酸锂材料以及采用此正极材料制备的锂离子电池。该锰氧化物通式为Mn1-xMxOa-yLy,其中,0≤x≤0.5,0≤y≤0.5,且x、y不同时为0,1.2≤a≤2.0,M为Sb、Cr、Co、Ni、Mg、Ca、Sr、Ba、Na、K、Al、Be、B、Ti、Zr、Y、Cu、Zn、Ga、Sn、V、Fe、Bi、Si、Sc、Sm、Ce、Mo、Nb、Pr或La等中的一种或几种,L为F、S、Cl、Br或I等的一种或几种。本发明制备的锰氧化物及锰酸锂正极材料具有高密度的特点,可用于制备高能量密度锂离子电池;材料的制备方法简单,易于工业化生产。
258 | 一种锂离子电池正极材料前驱体及其制备方法 | CN102456879B | 发明授权 | 有效-授权 | 2010-10-22 | 2015-08-19 | H01M4/505(2010.01)I;H01M4/131(2010.01)I;C01G45/12(2006.01)I | 白厚善;陈彦彬;张杰;韩坤明 | 北京当升材料科技股份有限公司 | -- | 本发明公开了一种锂离子电池正极材料前驱体及其制备方法,具体地讲涉及一种合成锰酸锂正极材料用高密度锰氧化物及其制备方法,本发明还涉及采用此前驱体制备出的锰酸锂材料以及采用此正极材料制备的锂离子电池。该锰氧化物通式为Mn1-xMxOa-yLy,其中,0≤x≤0.5,0≤y≤0.5,且x、y不同时为0,1.2≤a≤2.0,M为Sb、Cr、Co、Ni、Mg、Ca、Sr、Ba、Na、K、Al、Be、B、Ti、Zr、Y、Cu、Zn、Ga、Sn、V、Fe、Bi、Si、Sc、Sm、Ce、Mo、Nb、Pr或La等中的一种或几种,L为F、S、Cl、Br或I等的一种或几种。本发明制备的锰氧化物及锰酸锂正极材料具有高密度的特点,可用于制备高能量密度锂离子电池;材料的制备方法简单,易于工业化生产。
259 | 一种多层包覆结构的球形材料的制备方法 | CN102339984A | 发明专利 | 有效-授权 | 2010-07-28 | 2012-02-01 | H01M4/139(2010.01)I | 白厚善;陈彦彬;王汝娜;李凤娟;宋顺林;卢洪刚;刘亚飞 | 北京当升材料科技股份有限公司 | -- | 本发明公开了一种多层包覆结构的球形材料的制备方法,具体地讲涉及一种锂离子电池用多层包覆结构的球形多元材料前驱体的连续式制备方法。采用液相沉积法,反应制得球形内核,同时将不同配方的反应溶液并流加入,沉淀在内核的球形表面包覆生长,通过连续式制备装置和方法实现一层至多层的包覆,最终得到多层包覆结构的球形材料。该方法简化了设备及操作工序,降低了成本,工艺流程比较顺畅,能够比较容易地控制反应体系和产品指标的稳定性,且产品性能得到了明显提升。
260 | 一种多层包覆结构的球形材料的制备方法 | CN102339984B | 发明授权 | 有效-授权 | 2010-07-28 | 2015-03-25 | H01M4/139(2010.01)I | 白厚善;陈彦彬;王汝娜;李凤娟;宋顺林;卢洪刚;刘亚飞 | 北京当升材料科技股份有限公司 | -- | 本发明公开了一种多层包覆结构的球形材料的制备方法,具体地讲涉及一种锂离子电池用多层包覆结构的球形多元材料前驱体的连续式制备方法。采用液相沉积法,反应制得球形内核,同时将不同配方的反应溶液并流加入,沉淀在内核的球形表面包覆生长,通过连续式制备装置和方法实现一层至多层的包覆,最终得到多层包覆结构的球形材料。该方法简化了设备及操作工序,降低了成本,工艺流程比较顺畅,能够比较容易地控制反应体系和产品指标的稳定性,且产品性能得到了明显提升。
261 | 一种锂离子电池正极材料及其制备方法 | CN102339998A | 发明专利 | 有效-授权 | 2010-07-21 | 2012-02-01 | H01M4/525(2010.01)I;H01M4/131(2010.01)I;H01M4/1391(2010.01)I;H01M10/0525(2010.01)I | 陈彦彬;于微;魏媛媛;刘亚飞 | 北京凯特来知识产权代理有限公司; 北京当升材料科技股份有限公司 | 北京凯特来知识产权代理有限公司 | 本发明公开了一种锂离子电池正极材料及其制备方法,具体地讲涉及一种改性钴酸锂材料及其制备方法,还涉及一种含该材料的锂离子电池。该材料通式为LiMxLyNwCozO2,其中0.001≤x≤0.1,0.005≤y≤0.05,0≤w≤0.05,1-x-y-w≤z≤1,M为Mn、Ni、Ti、Zr、Cr、Fe、Cu、Zn、Y、Ce、Sm、Pr、La、Mo或Nb等副族过渡金属中的一种或几种,L为Na、K、Ca、Mg、Sr、Ba、B、Ga、Sn、Sb、Bi或Al等主族金属元素中的一种或几种;N为Li、Mn、Ni、Zr、Ti、Y、Ce、Sm、Mo、Nb、Na、K、Ca、Mg、Sr、Ba、B、Al中的一种或几种。该材料在保持较高的比容量的同时,具有优异的循环性能和热稳定性,制备方法简单,易于工业化生产。
262 | 一种锂离子电池正极材料及其制备方法 | CN102339998B | 发明授权 | 有效-授权 | 2010-07-21 | 2016-06-22 | H01M4/525(2010.01)I;H01M4/131(2010.01)I;H01M4/1391(2010.01)I;H01M10/0525(2010.01)I | 陈彦彬;于微;魏媛媛;刘亚飞 | 北京凯特来知识产权代理有限公司; 北京当升材料科技股份有限公司 | 北京凯特来知识产权代理有限公司 | 本发明公开了一种锂离子电池正极材料及其制备方法,具体地讲涉及一种改性钴酸锂材料及其制备方法,还涉及一种含该材料的锂离子电池。该材料通式为LiMxLyNwCozO2,其中0.001≤x≤0.1,0.005≤y≤0.05,0≤w≤0.05,1-x-y-w≤z≤1,M为Mn、Ni、Ti、Zr、Cr、Fe、Cu、Zn、Y、Ce、Sm、Pr、La、Mo或Nb等副族过渡金属中的一种或几种,L为Na、K、Ca、Mg、Sr、Ba、B、Ga、Sn、Sb、Bi或Al等主族金属元素中的一种或几种;N为Li、Mn、Ni、Zr、Ti、Y、Ce、Sm、Mo、Nb、Na、K、Ca、Mg、Sr、Ba、B、Al中的一种或几种。该材料在保持较高的比容量的同时,具有优异的循环性能和热稳定性,制备方法简单,易于工业化生产。
263 | 一种重金属化合物生产过程中的废水处理方法 | CN102336494A | 发明专利 | 视为撤回 | 2010-07-21 | 2012-02-01 | C02F9/10(2006.01)I;C02F1/52(2006.01)N;C02F1/04(2006.01)N;C02F101/20(2006.01)N | 刘亚飞;李凤娟;陈彦彬;邰万兵 | 北京当升材料科技股份有限公司 | -- | 本发明公开了一种重金属化合物生产过程中的废水处理方法,具体地讲涉及一种锂离子电池正极材料制备过程中产生的重金属废水的处理方法。重金属化合物生产废水中加入沉淀剂、絮凝剂,过滤分离成重金属沉淀和高浓度盐溶液,后者经多效蒸发浓缩、分离得到无机盐结晶,剩余废水可进入城市污水处理系统。该方法既可有效地沉淀回收重金属离子,又可去除回收氨氮及其它高浓度盐离子,方法简单、成本较低,可使废水达到进入城市污水处理系统的标准。
264 | 一种粉体进料装置 | CN201647672U | 实用新型 | 终止 | 2009-12-30 | 2010-11-24 | B65G65/32(2006.01)I;B65G69/18(2006.01)I | 陈彦彬 | 北京当升材料科技股份有限公司 | -- | 本实用新型公开了一种粉体进料装置,具体地讲涉及一种均匀分料、防扬尘的粉体进料装置。所述粉体进料装置,包括料箱、进料口,进料口下方设有可均匀分料的分料装置,分料装置架设于料箱内。该粉体进料装置具有分料均匀、防扬尘效果好、受环境气氛影响小等优点,且结构简单,生产成本较低。??
265 | 一种锰酸锂材料及其制备方法 | CN102054985A | 发明专利 | 视为撤回 | 2009-10-27 | 2011-05-11 | H01M4/505(2010.01)I;H01M4/525(2010.01)I;H01M4/1391(2010.01)I;H01M4/13915(2010.01)I | 白厚善;陈彦彬;韩坤明;张杰;杨克迪 | 北京当升材料科技股份有限公司 | -- | 本发明公开了一种锰酸锂材料及其制备方法,具体地讲涉及一种应用于锂离子电池的包覆的高结晶度锰酸锂材料及其制备方法。所述锰酸锂材料,为在一次晶体粒子大小为0.01μm~20μm的锰酸锂前驱体上进行包覆所得的锰酸锂改性材料;其通式为LiaMn2-b-cMbGcO4-d-eXdZe,其中M与X为掺杂元素;G与Z为包覆元素,包覆元素的浓度由外向内呈逐渐降低的梯度分布;0.9≤a≤1.2,0≤b≤0.2,0<c≤0.2,0≤d≤0.2,0≤e≤0.2。该材料用作锂离子电池正极材料,具有较好的常温及高温循环性能和优异的高温存储性能,材料的制备方法简单,易于操作和控制,易于工业化生产。
266 | 一种锂离子电池用多层包覆结构的多元材料及其制备方法 | CN101997113A | 发明专利 | 视为撤回 | 2009-08-17 | 2011-03-30 | H01M4/36(2006.01)I;H01M4/48(2006.01)I;H01M4/50(2006.01)I;H01M4/52(2006.01)I;C01G53/00(2006.01)I;H01M4/04(2006.01)I;H01M10/36(2006.01)I;H01M10/40(2006.01)I | 白厚善;刘亚飞;陈彦彬;沙金;王汝娜;宋顺林 | 北京当升材料科技股份有限公司 | -- | 本发明公开了一种锂离子电池用多元材料及其制备方法,具体地讲涉及一种锂离子电池用多层包覆结构的多元材料及其制备方法。所述多层包覆结构的多元材料包括内核和包覆层,内核与包覆层均包括含锂的金属氧化物,包覆层数n为1-5。该多层包覆结构的多元材料制备工艺简单,成本相对低廉,加工性能好,使用该材料制作的锂离子电池鼓胀小,容量高,高温循环稳定性和安全性能好。
数据来源：同花顺iFinD