## 知识产权_专利
知识产权_专利
序号 | 专利名称 | 申请公布号 | 专利类型 | 法律状态 | 申请日 | 申请公布日 | 分类 | 发明人 | 所属公司 | 专利代理机构 | 摘要
1 | 一种硼掺杂还原氧化石墨烯包覆磷酸锰铁锂复合材料及其制备方法 | CN116190612A | 发明专利 | 实审 | 2023-03-13 | 2023-05-30 | H01M4/36(2006.01)I;H01M4/38(2006.01)I;H01M4/48(2010.01)I;H01M4/58(2010.01)I | 陈涛;练平;王跃林;余锋磊;廖财斌;龙志林;王付;林桃;肖禹迪 | 北京三聚阳光知识产权代理有限公司; 湖南裕能新能源电池材料股份有限公司 | 北京三聚阳光知识产权代理有限公司 | 本发明属于锂离子电池正极材料合成及应用领域,具体提供了一种硼掺杂还原氧化石墨烯包覆磷酸锰铁锂复合材料及其制备方法,包括如下步骤:将锂源、铁源、锰源、磷源、硼源、有机碳源与水混合,研磨,加入氧化石墨烯,干燥,在氮气或惰性气体的气氛下煅烧、破碎即得。通过硼掺杂还原氧化石墨烯与磷酸锰铁锂复合,一方面硼掺杂可增加还原氧化石墨烯的边缘缺陷,再者还可充分借助还原氧化石墨烯比表面积大、导电性强、柔韧性好等特性,使磷酸锰铁锂颗粒由点聚面,形成二维导电网络,增强复合材料电导率。
2 | 磷酸铁锂电池提锂后磷铁渣的除铝、铜杂质的方法 | CN114920226A | 发明专利 | 实审 | 2022-04-24 | 2022-08-19 | C01B25/37(2006.01)I;H01M10/54(2006.01)I | 陈涛;廖财斌;王跃林;龙志林;练平;杨志诚;余锋磊 | 北京超凡宏宇专利代理事务所(特殊普通合伙); 湖南裕能新能源电池材料股份有限公司 | 北京超凡宏宇专利代理事务所(特殊普通合伙) | 本申请提供一种磷酸铁锂电池提锂后磷铁渣的除铝、铜杂质的方法,涉及锂离子电池材料回收处理技术领域。本申请的技术方案包括如下步骤:将磷酸铁锂电池提锂后的磷铁渣与氟盐混合,进行焙烧,得到含铝、铜氟化物的焙烧渣;将所述焙烧渣与水混合,在一定pH值条件下进行浸出反应,固液分离,得到含铝、铜络合物的浸出液和除杂后的磷铁渣。本申请通过该方法实现了Al、Cu杂质的深度去除,除杂后的磷铁渣满足再制备电池级磷酸铁的要求,可用于再制备电池级磷酸铁;而且工艺简单、除杂效果好、适应性强,解决了废旧磷酸铁锂电池回收过程产生的磷铁渣再制备电池级磷酸铁时Al、Cu杂质含量高、影响产品性能的问题。
3 | 从废旧锂离子电池材料中提取有价金属的方法 | CN114480854A | 发明专利 | 实审 | 2022-02-18 | 2022-05-13 | C22B7/00(2006.01)I;C22B1/02(2006.01)I;C22B23/00(2006.01)I;C22B47/00(2006.01)I;C22B26/12(2006.01)I;H01M10/54(2006.01)I | 陈涛;廖财斌;王跃林;龙志林;练平;杨志诚;余锋磊 | 北京超凡宏宇专利代理事务所(特殊普通合伙); 湖南裕能新能源电池材料股份有限公司 | 北京超凡宏宇专利代理事务所(特殊普通合伙) | 本申请提供一种从废旧锂离子电池材料中提取有价金属的方法,涉及固体废弃物回收领域。从废旧锂离子电池材料中提取有价金属的方法,包括:将包括废旧锂离子电池材料和单质硫在内的原料混合得到混合物料,然后将所述混合物料在富氧环境下焙烧得到焙烧料;将所述焙烧料粉碎后用水进行第一浸出,然后进行第一固液分离,得到含锂溶液和滤渣;将所述滤渣、水和酸混合进行第二浸出,然后进行第二固液分离,得到有价金属溶液。本申请提供的从废旧锂离子电池材料中提取有价金属的方法,操作简单、对环境影响小、成本低。
4 | 一种含Al、Cu杂质磷铁渣混合物的纯化处理方法及系统 | CN114421044A | 发明专利 | 实审 | 2022-01-29 | 2022-04-29 | H01M10/54(2006.01)I;C01B25/37(2006.01)I;B09B3/00(2022.01)I;B09B5/00(2006.01)I;B09B101/16(2022.01)N | 陈涛;廖财斌;王跃林;龙志林;练平;杨志诚;余锋磊 | 北京超凡宏宇专利代理事务所(特殊普通合伙); 湖南裕能新能源电池材料股份有限公司 | 北京超凡宏宇专利代理事务所(特殊普通合伙) | 本发明提供一种含Al、Cu杂质磷铁渣混合物的纯化处理方法及系统。本发明所述方法通过采用弱酸环境下对磷酸铁锂电池废粉提锂后磷铁渣进行机械活化处理,得到Al、Cu杂质含量均低于100ppm的磷铁渣,磷、铁元素几乎不被浸出,实现了Al、Cu杂质的深度去除,P、Fe元素损失少,该磷铁渣可直接用于再制备电池级磷酸铁;该方法处理工艺简单、成本低、除杂效率高、流程短且更加环保,具有非常好的工业应用前景。
5 | 多元结晶型磷酸铁锂正极材料及其制备方法、锂离子电池和涉电设备 | CN114426265A | 发明专利 | 实审 | 2022-01-27 | 2022-05-03 | C01B25/45(2006.01)I;H01M4/58(2010.01)I;H01M10/0525(2010.01)I | 陈涛;王跃林;龙志林;练平;杨志诚;余锋磊 | 北京超凡宏宇专利代理事务所(特殊普通合伙); 湖南裕能新能源电池材料股份有限公司 | 北京超凡宏宇专利代理事务所(特殊普通合伙) | 本申请提供一种多元结晶型磷酸铁锂正极材料及其制备方法、锂离子电池和涉电设备。多元结晶型磷酸铁锂正极材料的制备方法,包括:将包括锂源、磷源、水和多种粒径的铁源在内的原料混合,第一球磨得到第一固液混合物;将所述第一固液混合物进行砂磨得到第二固液混合物;将所述第二固液混合物和碳源混合,进行水热反应得到第三固液混合物;将所述第三固液混合物干燥得到正极材料前驱体,然后在还原性气氛中煅烧得到所述多元结晶型磷酸铁锂正极材料。锂离子电池,其原料包括所述的多元结晶型磷酸铁锂正极材料。涉电设备,包括所述的锂离子电池。本申请提供的制备方法,工艺简单、适用于工业化生产,所得磷酸铁锂正极材料压实密度高,电化学性能优异。
6 | 内嵌型磷酸铁锰锂正极材料及其制备方法、锂离子电池和涉电设备 | CN114497540A | 发明专利 | 实审 | 2022-01-26 | 2022-05-13 | H01M4/58(2010.01)I;H01M4/36(2006.01)I;H01M4/62(2006.01)I;H01M10/0525(2010.01)I | 陈涛;练平;王跃林;龙志林;杨志诚;余锋磊;廖财斌 | 北京超凡宏宇专利代理事务所(特殊普通合伙); 湖南裕能新能源电池材料股份有限公司 | 北京超凡宏宇专利代理事务所(特殊普通合伙) | 本申请提供一种内嵌型磷酸铁锰锂正极材料及其制备方法、锂离子电池和涉电设备。内嵌型磷酸铁锰锂正极材料的制备方法,包括:将包括锂源、铁源、锰源、磷源、碳源、添加剂和溶剂在内的原料混合得到第一混合浆料;所述添加剂包括表面活性剂;将所述第一混合浆料磨制得到第二混合浆料;将所述第二混合浆料干燥得到前驱体;将所述前驱体在保护气氛中煅烧得到所述内嵌型磷酸铁锰锂正极材料。内嵌型磷酸铁锰锂正极材料,使用所述的内嵌型磷酸铁锰锂正极材料的制备方法制得。锂离子电池,其原料包括所述的内嵌型磷酸铁锰锂正极材料。涉电设备,包括所述的锂离子电池。本申请提供的内嵌型磷酸铁锰锂正极材料,电化学性能优异。
7 | 快速评估磷酸铁锂正极材料循环性能的方法 | CN114397351A | 发明专利 | 有效-授权 | 2022-01-19 | 2022-04-26 | G01N27/48(2006.01)I;G01N27/12(2006.01)I | 陈涛;练平;王跃林;龙志林;杨志诚;余锋磊 | 北京超凡宏宇知识产权代理有限公司; 湖南裕能新能源电池材料股份有限公司 | 北京超凡宏宇知识产权代理有限公司 | 本申请提供一种快速评估磷酸铁锂正极材料循环性能的方法。该方法包括:将磷酸铁锂正极材料待测样和磷酸铁锂正极材料标准样分别按照相同工艺制备得到待测样电池和标准样电池;在相同条件下进行活化定容处理,分别充电至第一目标电压,通过各自的充电曲线得到待测样充电平台电压和标准样充电平台电压,并在第一静置后分别采集EIS谱图,得到待测样第一电阻和标准样第一电阻;将电池进行充放电循环,然后在满电状态下分别采集EIS谱图,得到待测样第二电阻和标准样第二电阻;比较并根据比较结果判断待测样与标准样的循环性能之间的关系。本申请提供的快速评估磷酸铁锂正极材料循环性能的方法,评估简单、准确,成本低。
8 | 快速评估磷酸铁锂正极材料循环性能的方法 | CN114397351B | 发明授权 | 有效-授权 | 2022-01-19 | 2024-01-12 | G01N27/48(2006.01)I;G01N27/12(2006.01)I; | 陈涛;练平;王跃林;龙志林;杨志诚;余锋磊 | 北京超凡宏宇知识产权代理有限公司; 湖南裕能新能源电池材料股份有限公司 | 北京超凡宏宇知识产权代理有限公司 | 本申请提供一种快速评估磷酸铁锂正极材料循环性能的方法。该方法包括将磷酸铁锂正极材料待测样和磷酸铁锂正极材料标准样分别按照相同工艺制备得到待测样电池和标准样电池;在相同条件下进行活化定容处理,分别充电至第一目标电压,通过各自的充电曲线得到待测样充电平台电压和标准样充电平台电压,并在第一静置后分别采集EIS谱图,得到待测样第一电阻和标准样第一电阻;将电池进行充放电循环,然后在满电状态下分别采集EIS谱图,得到待测样第二电阻和标准样第二电阻;比较并根据比较结果判断待测样与标准样的循环性能之间的关系。本申请提供的快速评估磷酸铁锂正极材料循环性能的方法,评估简单、准确,成本低。
9 | 一种三元锂电池材料及其制备方法 | CN110970594A | 发明专利 | 驳回 | 2019-12-19 | 2020-04-07 | H01M4/04(2006.01)I;H01M4/62(2006.01)I;H01M10/0525(2010.01)I | 梁凯;黄辛龙 | 湖南裕能新能源电池材料有限公司 | -- | \N本发明公开了一种三元锂电池材料及其制备方法,由以下成分组成:内核和包覆层,所述制备方法包括以下步骤:混合、压实、加剂和烧结,所述烧结是对注入催化剂后的混合物进行烧结,烧结温度为180‑700°,制得高镍三元锂电池正极材料。该三元锂电池材料及其制备方法,将混合物采用液压装置进行压实,使得电池正极材料更加的硬实,而且通过注入催化剂可以使得电池正极材料充分反应,进而提高了三元锂电池材料的能量,提高了三元锂电池的使用寿命。
10 | 一种铁锂电池材料及其制备方法 | CN110970608A | 发明专利 | 驳回 | 2019-12-19 | 2020-04-07 | H01M4/36(2006.01)I;H01M4/58(2010.01)I;H01M4/04(2006.01)I;H01M10/0525(2010.01)I | 梁凯;黄辛龙 | 湖南裕能新能源电池材料有限公司 | -- | \N本发明公开了一种铁锂电池材料及其制备方法,由以下成分组成:磷酸铁和碳酸锂,所述制备方法包括以下步骤:混合、研磨、过滤、烧结和破碎。该铁锂电池材料及其制备方法,对研磨后混合物采用过滤器进行过滤,对于过滤出未充分研磨的产物再返回研磨步骤进行重新研磨,从而保证铁锂电池材料研磨充分,进而提高了锂铁电池的功率,以小幅度长时间的破碎方式进行操作,保持物质破碎的均匀和全面性。
11 | 一种用于锂离子正极材料生产的压实装置 | CN210200860U | 实用新型 | 有效-授权 | 2019-08-22 | 2020-03-27 | H01M4/04(2006.01)I;H01M4/139(2010.01)I | 梁凯;黄辛龙 | 湖南裕能新能源电池材料有限公司 | -- | 本实用新型公开了一种用于锂离子正极材料生产的压实装置,包括主体和支撑架,所述主体的内部左侧焊接有斜板,且斜板的表面嵌合安装有移动台,所述移动台的底部连接有液压杆,所述主体的上方中间嵌合安装有工作台,且工作台的上方放置有防护框,所述支撑架的内部顶部中间安装有定位轮,且支撑架位于主体的上方左右两侧,所述定位轮的表面设置有拉绳,且拉绳的上端连接有液压推杆,所述拉绳的下端连接有压实机构。该用于锂离子正极材料生产的压实装置设有主体,主体上设置有斜板,斜板能够利用自身的倾斜结构,进而将材料输送至移动台上,而移动台可以借助液压杆来进行高度的调节,大大增加了移动台的灵活性。
12 | 一种锂电池正极材料烧结窑炉 | CN210569989U | 实用新型 | 有效-授权 | 2019-08-22 | 2020-05-19 | F27D1/18(2006.01)I;F27D11/02(2006.01)I;F27D5/00(2006.01)I;F27D9/00(2006.01)I | 梁凯;黄辛龙 | 湖南裕能新能源电池材料有限公司 | -- | 本实用新型公开了一种锂电池正极材料烧结窑炉,包括机体和滑槽,所述机体四周边缘设置有金属边框,且金属边框一端设置有锁环,所述机体内壁两侧设置有滑槽,且机体内壁中部贴合有电热丝,所述机体内壁上端设置有拆卸式砖块,且拆卸式砖块的上端一侧设置有第二旋转轴,所述第二旋转轴一端安装有风扇,所述机体外壁一侧设置有第一旋转轴,且第一旋转轴另一侧安装有门体,所述门体内壁贴合有密封层,所述门体外壁一端设置有第三旋转轴,且第三旋转轴另一端设置有扣锁。该锂电池正极材料烧结窑炉设置有可以拿出拆卸式砖块,通过第二旋转轴使得风扇进行旋转,开启风扇从上方将窑炉内的热空气逐渐抽出去,有利于快速降温,同时能让窑炉保持空气循环。
13 | 一种电池正极材料加工用便于安装的高速混合机 | CN210752207U | 实用新型 | 有效-授权 | 2019-08-22 | 2020-06-16 | B01F7/16(2006.01)I;B01F15/00(2006.01)I | 梁凯;黄辛龙 | 湖南裕能新能源电池材料有限公司 | -- | 本实用新型公开了一种电池正极材料加工用便于安装的高速混合机,包括底座和限位机构,所述底座的前端安装有储放机构,且储放机构的一侧安装有控制箱,所述限位机构均位于控制箱的上下两侧,所述底座的上方安装有罐体,且罐体的另一侧安装有出料口,所述罐体的上方安装有罐盖,且罐盖的左右两侧均安装有推送机构。该电池正极材料加工用便于安装的高速混合机设置有推送机构,螺杆在伸缩电机的作用下能够有效的推动罐盖上下移动,使得罐盖与罐体分离或对罐体进行闭合,以及能够有效的限制罐盖的位置,避免罐盖产生晃动,当罐盖与罐体闭合时,罐盖能够有效的密封罐体,以及避免罐体内部的物料飞溅,能够有效的提高罐体内部物料做功的安全性。
14 | 一种电池正极材料加工用多工位剪切装置 | CN211879507U | 实用新型 | 有效-授权 | 2019-08-22 | 2020-11-06 | H01M4/04(2006.01)I;B23D15/04(2006.01)I;B23D15/14(2006.01)I;B23D33/02(2006.01)I | 梁凯;黄辛龙 | 湖南裕能新能源电池材料有限公司 | -- | 本实用新型公开了一种电池正极材料加工用多工位剪切装置,包括步进电机、电动机和漏斗,所述步进电机的前端设置有支架,所述支架的右端设置有支撑板,所述工作台的前后两端设置有定位板,所述裁切板的右端设置有裁切刀,所述裁切刀的下端设置有液压柱,所述电动机的右端设置有主轴,所述曲轴的右端设置有轴承,所述活动轴的下端设置有模板,所述漏斗设置于工作台的下端,所述收集箱的下端设置有底座。该电池正极材料加工用多工位剪切装置,与现有的普通电池正极材料剪切装置相比,够以更快的速度进行裁切,提升了设备的可靠性和工厂的生产效率,简化了送料过程,缩短了设备的送料时间,提高了了操作人员的工作效率。
15 | 一种锂离子电池正极材料造粒机 | CN210200861U | 实用新型 | 有效-授权 | 2019-08-22 | 2020-03-27 | H01M4/04(2006.01)I;B01J2/20(2006.01)I;B01F7/18(2006.01)I;B07B1/28(2006.01)I;B07B1/42(2006.01)I;B07B1/46(2006.01)I | 梁凯;黄辛龙 | 湖南裕能新能源电池材料有限公司 | -- | 本实用新型公开了一种锂离子电池正极材料造粒机,包括搅拌箱体、筛分机构和防堵塞机构,所述搅拌箱体的顶端左右两侧均设置有进料口,所述防堵塞机构的下方连接有送料箱体,所述送料箱体的内部设置有螺旋送料杆,所述送料箱体的右端下方安装有送料口,所述造粒箱体的内部设置有造粒轴,所述筛分机构的前端设置有密封盖。该锂离子电池正极材料造粒机,与现有的普通锂离子电池正极材料造粒机相比,可以对挤压成型后的颗粒材料进行振动筛分,将其表面粘连的原料与其进行分离,便于颗粒材料进行后期的使用,同时也有利于对筛分后的原料残渣进行收集,便于对其进行集中收集及循环使用,从而节省了原料资源,避免了原料的浪费。
16 | 一种锂离子电池正极材料灼烧产物粉碎机 | CN210753100U | 实用新型 | 有效-授权 | 2019-08-22 | 2020-06-16 | B02C19/06(2006.01)I;B02C23/16(2006.01)I;B02C23/12(2006.01)I | 梁凯;黄辛龙 | 湖南裕能新能源电池材料有限公司 | -- | 本实用新型公开了一种锂离子电池正极材料灼烧产物粉碎机,包括粉碎仓和吸风管,所述粉碎仓的左侧上端设置有进料口,且粉碎仓的内部下端设置有喷气嘴,所述粉碎仓的右侧上端连接有连接管,且连接管的右端连接有分级箱,所述分级箱的下端连接有粗粒回管,且粗粒回管的上端外表壁设置有阀门,所述吸风管连接于分级箱的右端外表壁,且吸风管的右侧下端设置有隔音罩,所述隔音罩的内部设置有吸风机,所述粉碎仓的下端连接有机座,且机座的内部安装有空气压缩机。该锂离子电池正极材料灼烧产物粉碎机设置有滤网,这样的设计不仅便于针对性的取材使用,而且可以增加粉碎精度,并且分级后的粗颗粒也便于重复进行粉碎操作。
17 | 一种锂电池正极材料干燥装置 | CN210773180U | 实用新型 | 有效-授权 | 2019-08-22 | 2020-06-16 | F26B11/04(2006.01)I;F26B25/00(2006.01)I;F26B25/06(2006.01)I | 梁凯;黄辛龙 | 湖南裕能新能源电池材料有限公司 | -- | \N本实用新型公开了一种锂电池正极材料干燥装置,包括框架支架和活动板,所述框架支架的顶端设置有电机,且电机的一侧连接有主轴,所述主轴的内侧安装有干燥箱,且主轴的外部外壁与干燥箱的内部内壁之间紧密贴合,所述干燥箱的内部安置有混合桶,所述干燥箱的顶端一侧固定有进料口,所述干燥箱的底端设置有护罩架。该锂电池正极材料干燥装置,当锂电池正极材料干燥装置中原料过于少量时,通过卡扣在垫板和夹持柱之间的零部件,能够延长混合桶的两侧长度,通过启动框架支架中的电机带动主轴,依靠电机的动力,能够使得混合桶在干燥箱之间进行混合加工,有效的将锂电池正极材料干燥装置中的原料进行均匀混合,便于使用者进行零部件更换。
18 | 一种电池正极材料加工用具有混合摇匀结构的供料装置 | CN210752397U | 实用新型 | 有效-授权 | 2019-08-22 | 2020-06-16 | B01F11/00(2006.01)I;B01F15/02(2006.01)I | 梁凯;黄辛龙 | 湖南裕能新能源电池材料有限公司 | -- | 本实用新型公开了一种电池正极材料加工用具有混合摇匀结构的供料装置,包括支架和连接架,所述支架的内壁活动设置有缸体,且缸体的顶部活动安置有密封机构,所述连接架活动设置于密封机构的顶部,且连接架的一端安置有混合机构,所述缸体的底部活动连接有出料管,且出料管的一端设置有连接头,所述缸体的外壁左侧安置有活动机构,且缸体的外壁一侧设置有刻度线,所述刻度线的一侧安置有视窗,且视窗的一侧活动设置有记录板。该电池正极材料加工用具有混合摇匀结构的供料装置设置有支架,顶盖与卡条之间为固定连接,使得顶盖在装置上长期活动工作后,卡条依然可保持高强度连接性连接于顶盖之上,提高顶盖与卡条之间的连接强度。
数据来源：同花顺iFinD