## 知识产权_专利
知识产权_专利
序号 | 专利名称 | 申请公布号 | 专利类型 | 法律状态 | 申请日 | 申请公布日 | 分类 | 发明人 | 所属公司 | 专利代理机构 | 摘要
1 | 一种锂离子电池集流体及其制备方法和一种锂离子电池 | CN105375034A | 发明专利 | 有效-授权 | 2015-10-30 | 2016-03-02 | H01M4/66(2006.01)I;H01M10/0525(2010.01)I;C22C21/00(2006.01)I | 陈卫 | 上海璞泰来新能源科技股份有限公司; 北京慧诚智道知识产权代理事务所(特殊普通合伙) | 北京慧诚智道知识产权代理事务所(特殊普通合伙) | 本发明属于锂离子电池技术领域,公开了一种锂离子电池集流体,集流体由铝锂合金材料制成,其中,锂的含量为0.5wt%~5wt%,铝的含量为95wt%~99.5wt%。本发明的有益效果在于:本发明采用锂含量为0.5wt%~5wt%,铝含量为95wt%~99.5wt%的铝锂合金作为集流体,随着锂元素的氧化进入电解液,集流体上会出现微孔缺陷,电解液会进入微孔缺陷,让集流体体相中的锂接触到电解液从而被氧化以锂离子态进入电解液,反复这个过程可以持续提供电池循环中消耗的可逆的锂,从而达到提供电池能量密度以及循环寿命的目的。
2 | 一种锂离子电池集流体及其制备方法和一种锂离子电池 | CN105375034B | 发明授权 | 有效-授权 | 2015-10-30 | -- | H01M4/66;H01M10/0525;C22C21/00 | 陈卫 | 上海璞泰来新能源科技股份有限公司; 北京慧诚智道知识产权代理事务所(特殊普通合伙) | 北京慧诚智道知识产权代理事务所(特殊普通合伙) | 本发明属于锂离子电池技术领域,公开了一种锂离子电池集流体,集流体由铝锂合金材料制成,其中,锂的含量为0.5wt%~5wt%,铝的含量为95wt%~99.5wt%。本发明的有益效果在于:本发明采用锂含量为0.5wt%~5wt%,铝含量为95wt%~99.5wt%的铝锂合金作为集流体,随着锂元素的氧化进入电解液,集流体上会出现微孔缺陷,电解液会进入微孔缺陷,让集流体体相中的锂接触到电解液从而被氧化以锂离子态进入电解液,反复这个过程可以持续提供电池循环中消耗的可逆的锂,从而达到提供电池能量密度以及循环寿命的目的。
数据来源：同花顺iFinD