## 知识产权_专利
知识产权_专利
序号 | 专利名称 | 申请公布号 | 专利类型 | 法律状态 | 申请日 | 申请公布日 | 分类 | 发明人 | 所属公司 | 专利代理机构 | 摘要
1 | 改性沥青、该改性沥青的制备方法与沥青混凝土 | CN102993755B | 发明授权 | 终止 | 2011-09-14 | 2015-08-26 | C08L95/00(2006.01)I;C08L53/02(2006.01)I;C08L9/06(2006.01)I;C08K13/02(2006.01)I;C08K5/01(2006.01)I;C08K3/06(2006.01)I;C08K3/22(2006.01)I;C08K5/47(2006.01)I;C08K5/40(2006.01)I;C04B26/26(2006.01)I | 张肖宁;陈伟三;陈守明 | 北京北翔知识产权代理有限公司; 路翔股份有限公司 | 北京北翔知识产权代理有限公司 | 本发明涉及一种改性沥青及其制备方法,以及一种用于公路应力吸收中间层的沥青混凝土。该改性沥青以重量计,包括石油沥青100份,线型或星型SBS4-6份,粉末丁苯橡胶2-4份,相容剂5-10份和稳定剂0.30-0.50份。该改性沥青含有SBS与SBR形成的互穿网路结构,具有较强的弹性恢复能力和较大的粘韧性。该沥青混凝土包含该改性沥青,其具有较强的抗反射裂缝能力,可显著提高高速公路路面尤其是水泥路加铺沥青路面的使用寿命。
2 | 以低芳香分含量石油沥青制得的SBS改性沥青及其制备方法 | CN102040848B | 发明授权 | 终止 | 2010-12-27 | 2014-01-08 | C08L95/00(2006.01)I;C08L53/02(2006.01)I;C08K13/02(2006.01)I;C08K3/06(2006.01)I;C08K5/14(2006.01)I;E01C7/26(2006.01)I | 陈守明;陈伟三;黄锦华;邹异红 | 北京北翔知识产权代理有限公司; 路翔股份有限公司 | 北京北翔知识产权代理有限公司 | 本发明涉及一种以低芳香分含量石油沥青制得的SBS改性沥青。该SBS改性沥青可由以下方法制得混合100份市售90号道路沥青和2.5份伊朗产芳烃油相容剂,加热至140-190℃,搅拌5min-30min,该市售90号道路沥青的四组分分布为饱和分10.90%,芳香分38.80%,胶质31.74%,沥青质18.56%;其环与球法软化点42℃-52℃,25℃针入度为60-120(0.1mm),10℃延度为80-200cm,该相容剂的100℃运动粘度为35cst,芳香分含量91.27%;加入4.8份线型SBS,于185-200℃搅拌溶胀10-150min,该SBS的数均分子量为110000,其苯乙烯与丁二烯的比例为30:70;加入0.36份稳定剂,该稳定剂为硫磺与DCP的混合物,其中硫磺与DCP的重量比为45:55,于190℃下剪切研磨30min,于180-195℃下搅拌发育反应240min-360min。该方法克服了业界偏见,实现了将低芳香分含量石油沥青应用于制备热储存稳定性佳的改性沥青。
3 | 含氧化聚乙烯蜡的改性沥青、该改性沥青的制备方法与沥青混凝土 | CN102337036B | 发明授权 | 终止 | 2011-08-18 | 2013-03-27 | C08L95/00(2006.01)I;C08L53/02(2006.01)I;C08L23/30(2006.01)I;C08K13/02(2006.01)I;C08K3/06(2006.01)I;C08K5/14(2006.01)I;C04B26/26(2006.01)I;E01C7/26(2006.01)I | 陈守明;陈伟三;肖护兵;郭智 | 北京北翔知识产权代理有限公司; 路翔股份有限公司 | 北京北翔知识产权代理有限公司 | 本发明涉及一种改性沥青及其制备方法,以及一种沥青混凝土。该改性沥青以重量计,包括石油沥青100份、线型或星型SBS 3-5份、氧化聚乙烯蜡0.5-1.5份、相容剂1-3份和改性沥青稳定剂0.30-0.50份。该石油沥青的环与球法软化点为42℃-52℃,25℃针入度为60-100,10℃延度为80-150cm。该SBS的数均分子量在90000-300000,其苯乙烯与丁二烯的比例为28∶72-40∶60。该氧化聚乙烯蜡的数均分子量在1000-5000,酸值为5-15mgkOH/g。该相容剂为富含芳香分的石油馏分,其100℃运动粘度为30-50cst,芳香分含量75-100%。该改性沥青用于道路材料施工时,可较大幅度降低该沥青混凝土的拌合温度和摊铺温度,节约大量燃油,减少该沥青混凝土施工过程中的有毒烟气的排放,利于节能减排,还可提高道路的高温抗车辙能力。
4 | 改性沥青、该改性沥青的制备方法与沥青混凝土 | CN102993755A | 发明专利 | 终止 | 2011-09-14 | 2013-03-27 | C08L95/00(2006.01)I;C08L53/02(2006.01)I;C08L9/06(2006.01)I;C08K13/02(2006.01)I;C08K5/01(2006.01)I;C08K3/06(2006.01)I;C08K3/22(2006.01)I;C08K5/47(2006.01)I;C08K5/40(2006.01)I;C04B26/26(2006.01)I | 张肖宁;陈伟三;陈守明 | 北京北翔知识产权代理有限公司; 路翔股份有限公司 | 北京北翔知识产权代理有限公司 | 本发明涉及一种改性沥青及其制备方法,以及一种用于公路应力吸收中间层的沥青混凝土。该改性沥青以重量计,包括石油沥青100份,线型或星型SBS4-6份,粉末丁苯橡胶2-4份,相容剂5-10份和稳定剂0.30-0.50份。该改性沥青含有SBS与SBR形成的互穿网路结构,具有较强的弹性恢复能力和较大的粘韧性。该沥青混凝土包含该改性沥青,其具有较强的抗反射裂缝能力,可显著提高高速公路路面尤其是水泥路加铺沥青路面的使用寿命。
5 | 含氧化聚乙烯蜡的改性沥青、该改性沥青的制备方法与沥青混凝土 | CN102337036A | 发明专利 | 终止 | 2011-08-18 | 2012-02-01 | C08L95/00(2006.01)I;C08L53/02(2006.01)I;C08L23/30(2006.01)I;C08K13/02(2006.01)I;C08K3/06(2006.01)I;C08K5/14(2006.01)I;C04B26/26(2006.01)I;E01C7/26(2006.01)I | 陈守明;陈伟三;肖护兵;郭智 | 北京北翔知识产权代理有限公司; 路翔股份有限公司 | 北京北翔知识产权代理有限公司 | 本发明涉及一种改性沥青及其制备方法,以及一种沥青混凝土。该改性沥青以重量计,包括石油沥青100份、线型或星型SBS?3-5份、氧化聚乙烯蜡0.5-1.5份、相容剂1-3份和改性沥青稳定剂0.30-0.50份。该石油沥青的环与球法软化点为42℃-52℃,25℃针入度为60-100,10℃延度为80-150cm。该SBS的数均分子量在90000-300000,其苯乙烯与丁二烯的比例为28∶72-40∶60。该氧化聚乙烯蜡的数均分子量在1000-5000,酸值为5-15mgkOH/g。该相容剂为富含芳香分的石油馏分,其100℃运动粘度为30-50cst,芳香分含量75-100%。该改性沥青用于道路材料施工时,可较大幅度降低该沥青混凝土的拌合温度和摊铺温度,节约大量燃油,减少该沥青混凝土施工过程中的有毒烟气的排放,利于节能减排,还可提高道路的高温抗车辙能力。
6 | 以低芳香分含量石油沥青制得的SBS改性沥青及其制备方法 | CN102040848A | 发明专利 | 终止 | 2010-12-27 | 2011-05-04 | C08L95/00(2006.01)I;C08L53/02(2006.01)I;C08K13/02(2006.01)I;C08K3/06(2006.01)I;C08K5/14(2006.01)I;E01C7/26(2006.01)I | 陈守明;陈伟三;黄锦华;邹异红 | 北京北翔知识产权代理有限公司; 路翔股份有限公司 | 北京北翔知识产权代理有限公司 | 本发明涉及一种以低芳香分含量石油沥青制得的SBS改性沥青及其制备方法。该方法包括:混合100份低芳香分含量石油沥青和2.5-5份相容剂,加热至140-190℃,搅拌5min-30min,该低芳香分含量石油沥青的四组分分布为:饱和分5-15%,芳香分25-45%,胶质15-40%,沥青质5-25%;其环与球法软化点42℃-52℃,25℃针入度为60-120(0.1mm),10℃延度为80-200cm,该相容剂的100℃运动粘度为20-50cst,芳香分含量75-100%;加入4-6份线型或星型SBS,于185-200℃搅拌溶胀10-150min,该SBS的数均分子量在90000-300000,其苯乙烯与丁二烯的比例为28∶72-40∶60;加入0.36-0.5份稳定剂,该稳定剂为硫磺与DCP的混合物,其中硫磺与DCP的重量比为40∶60-70∶30,于185-195℃下剪切研磨10-60min,于180-195℃下搅拌发育反应240min.-360min.。该方法克服了业界偏见,实现了将低芳香分含量石油沥青应用于制备热储存稳定性佳的改性沥青。
7 | 一种芳香烃油脱桶设备 | CN201386012 | 实用新型 | 终止 | 2009-03-19 | 2010-01-20 | B67C9/00(2006.01)I;C10C3/12(2006.01)I | 柯荣卿;陈伟三 | 广州市一新专利商标事务所有限公司; 广州路翔股份有限公司 | 广州市一新专利商标事务所有限公司 | 本实用新型涉及一种芳香烃油脱桶设备。它包括基座、传动和加热三部分,基座部分包括加热箱(11)与支撑架(12),传动部分包括起升装置(21)、翻转装置(22)、大车装置(23)和小车装置(24),加热箱(11)固定安装在支撑架(12)一侧,支撑架(12)顶部设有与传动部分连接的顶轨(13),加热部分包括导热油盘管(31)和导热油半夹套管(32),导热油盘管(31)设于加热箱(11)内,导热油半夹套管(32)设于加热箱(11)底部。起升装置(21)固定连接在小车装置(24)上,小车装置(24)放置在大车装置(23)上,大车装置(23)与顶轨(13)连接固定,起升装置(22)通过吊臂与翻转装置(22)连接。本实用新型操作方便、能耗低、生产效率高,芳香烃油在脱桶过程中不易老化,利于广泛推广应用。
8 | 改性乳化沥青、其制备方法及包括该乳化沥青的CA砂浆 | CN101508848 | 发明授权 | 终止 | 2009-03-18 | 2009-08-19 | C08L95/00(2006.01)I;C08L53/00(2006.01)I;C08L23/16(2006.01)I;C08L7/00(2006.01)I;C08L9/02(2006.01)I;C08L11/00(2006.01)I;C08L53/02(2006.01)I;C08K5/17(2006.01)I;C08K5/10(2006.01)I;C04B26/26(2006.01)I;C04B24/36(2006.01)I | 陈守明;陈伟三;金士琦;黎以丰 | 北京市浩天知识产权代理事务所; 广州路翔股份有限公司 | 北京市浩天知识产权代理事务所 | 本发明涉及一种高速铁路或轻轨板式无碴轨道CA砂浆专用改性乳化沥青、其制备方法及包括该改性乳化沥青的CA砂浆。按重量百分比计,该改性乳化沥青包括如下组分:改性沥青45~65%、阳离子表面活性剂0.5%~10%、非离子表面活性剂0.5%~10%、助剂0.1%~10.0%、余量为水;该改性沥青包括基质沥青82.0~96.0%、粒径小于或等于5μm的聚合物改性剂2~6%、相容剂0~10.0%、改性沥青稳定剂0~2.0%,该聚合物改性剂选自SBS、SIS、SEBS、SBR、CR、EPDM、NBR、BR或NR。该改性乳化沥青稳定性好,采用该制备方法可提高CA砂浆的生产效率、质量稳定性并扩大CA砂浆专用改性乳化沥青的品种。
9 | 一种高弹性改性沥青的生产工艺 | CN101077935 | 发明专利 | 驳回 | 2007-04-13 | 2007-11-28 | C08L95/00(2006.01);C10C3/00(2006.01) | 张肖宁;陈伟三 | 广州市一新专利事务所有限公司; 广州路翔股份有限公司 | 广州市一新专利事务所有限公司 | 本发明涉及一种高弹性改性沥青的生产工艺。步骤为将100~140℃的基质沥青与芳香烃油、糠醛抽出油按比例混合搅拌,芳香烃油的重量相当于基质沥青重量的0.5~20%,糠醛抽出油的重量相当于基质沥青重量的1~10%;再加入相当于基质沥青重量6~10%的SBS混融,升温至160~200℃,反应时间100~150分钟;再加入相当于基质沥青重量1~16‰的稳定剂,反应30~60分钟,稳定剂的组分按重量百分比为:硫磺40~60%、过氧化二异丙苯40~60%;对反应后的物料进行高速剪切,剪切速率为10~60分钟/吨。本发明工艺的生产流程使各组分反应充分,保证了产品质量,使产品高温、低温性能优越,弹性恢复能力强。
10 | 一种改性沥青加工成套设备 | CN200978269 | 实用新型 | 终止 | 2006-12-15 | 2007-11-21 | C10C3/00(2006.01) | 柯荣卿 | 广州市一新专利事务所有限公司; 广州路翔股份有限公司 | 广州市一新专利事务所有限公司 | 本实用新型涉及一种改性沥青加工成套设备。它包括集合在集装箱架体(1)内的基质沥青供给装置(2)、导热油加热温控装置(3)、预混装置(4)、混炼装置(5),还包括集装箱架体(1)外的改性剂添加装置(7)及电气控制装置(6);基质沥青供给装置(2)包括管道(23)、输入泵(21)、流量计(22)及阀门,混炼装置(5)包括管道(56)、混进泵(51)、混炼机(52)、输出泵(53)及阀门,预混装置(4)包括反应釜(41),基质沥青供给装置(2)的管道(23)与混炼装置(5)的管道(56)均为夹套管,夹套管的内管与反应釜(41)连通,外管与导热油加热温控装置(3)连通;反应釜(41)底端连接燃烧器(42),顶端设有与改性剂添加装置(7)连接的接口。本产品质量稳定、能耗低、生产效率高且运输方便。
11 | 一种明色沥青加工成套设备 | CN200964396 | 实用新型 | 终止 | 2006-11-10 | 2007-10-24 | C10C3/00(2006.01) | 柯荣卿 | 广州市一新专利事务所有限公司; 广州路翔股份有限公司 | 广州市一新专利事务所有限公司 | 本实用新型涉及一种明色沥青加工成套设备。它包括导热油加热温度控制装置、液态原料供给装置、至少两个反应釜(2)、成品输出装置、电气控制装置,其中液态原料供给装置、反应釜、成品输出装置、电气控制装置集合在集装箱架体(1)内,导热油加热温度控制装置与反应釜(2)相连,液态原料供给装置和成品输出装置也与反应釜(2)连通,反应釜(2)还设有可供添加固体原材料的开口。本实用新型使用导热油加热温度控制装置给反应釜加热,使得反应釜内的原料反应温度可控、受热均匀,从而保证了产品质量,同时降低了热能消耗,三个反应釜循环生产大大提高了设备的生产效率,各主要部件集合在集装箱架体内,使得设备的运输十分方便。
12 | [中文]改性乳化沥青、其制备方法及包括该乳化沥青的CA砂浆 | CN101508848A | 发明专利 | 终止 | 2009-03-18 | -- | C08L95/00 | [中文]陈守明陈伟三金士琦黎以丰 | 北京市浩天知识产权代理事务所; 广州路翔股份有限公司 | [中文]北京市浩天知识产权代理事务所 | 本发明涉及一种高速铁路或轻轨板式无碴轨道CA砂浆专用改性乳化沥青、其制备方法及包括该改性乳化沥青的CA砂浆。按重量百分比计,该改性乳化沥青包括如下组分:改性沥青45~65%、阳离子表面活性剂0.5%~10%、非离子表面活性剂0.5%~10%、助剂0.1%~10.0%、余量为水;该改性沥青包括基质沥青82.0~96.0%、粒径小于或等于5μm的聚合物改性剂2~6%、相容剂0~10.0%、改性沥青稳定剂0~2.0%,该聚合物改性剂选自SBS、SIS、SEBS、SBR、CR、EPDM、NBR、BR或NR。该改性乳化沥青稳定性好,采用该制备方法可提高CA砂浆的生产效率、质量稳定性并扩大CA砂浆专用改性乳化沥青的品种。
数据来源：同花顺iFinD