## 知识产权_专利
知识产权_专利
序号 | 专利名称 | 申请公布号 | 专利类型 | 法律状态 | 申请日 | 申请公布日 | 分类 | 发明人 | 所属公司 | 专利代理机构 | 摘要
1 | 一种高分子材料负载X-Al型层状双氢氧化物吸附剂及其制备方法 | CN117504826A | 发明专利 | 实审 | 2023-12-19 | 2024-02-06 | B01J20/22(2006.01)I;B01J20/06(2006.01)I;B01J20/28(2006.01)I;C02F1/28(2023.01)I;C02F101/10(2006.01)N;C02F101/22(2006.01)N; | 李良彬;叶明;陈如;杨莉;魏豪伟;肖芬;李强;王超强;黄婷;宋青荣;王欣荣 | 北京睿智保诚专利代理事务所(普通合伙); 江西赣锋锂业集团股份有限公司 | 北京睿智保诚专利代理事务所(普通合伙) | 本发明提供了一种高分子材料负载X‑Al型层状双氢氧化物吸附剂及其制备方法,属于吸附材料技术领域。本发明的制备方法以酮类高分子材料为载体,层状双氢氧化物为负载物质,实现了层状双氢氧化物在高分子材料内原位合成,且该过程将融合吸附、造粒于一体,避免了传统吸附剂造粒过程中使用胶粘剂等对环境产生的污染问题,简化了工艺流程,对实际生产有一定的参考意义。
2 | 一种微细粒锂云母捕收剂及其制备方法和应用 | CN117443588A | 发明专利 | 实审 | 2023-12-12 | 2024-01-26 | B03D1/012(2006.01)I;B03B7/00(2006.01)I;B03D101/02(2006.01)N;B03D103/04(2006.01)N | 李良彬;叶明;方建;郭瑞娟;唐翻;李强;王超强;余芷若;敖玉强;宋青荣;王欣荣;廖龙龙;彭琴 | 南昌恒合知识产权代理事务所(普通合伙); 江西赣锋锂业集团股份有限公司 | 南昌恒合知识产权代理事务所(普通合伙) | 本发明公开了一种微细粒锂云母捕收剂,包含以下四个组分的物质混合阳离子组分20‑40%、混合阴离子组分30‑50%、稳定剂及辅助浮选组分10‑30%、乳化剂组分10‑30%。尤其适用于于嵌布粒度复杂或是磨矿细度很低的细粒锂云母磨后矿物与矿泥,具有微细粒级锂云母精矿富集比高、回收率高的特点。
3 | 一种四氢铝锂的制备方法 | CN117623228A | 发明专利 | 实审 | 2023-12-07 | 2024-03-01 | C01B6/24(2006.01)I | 李良彬;叶明;彭璐;徐祖辉;刘婷;郭玉琴;敖玉强;王超强;廖文华;朱雪琴;王欣荣;彭琴;何兵;李静 | 北京睿智保诚专利代理事务所(普通合伙); 江西赣锋锂业集团股份有限公司 | 北京睿智保诚专利代理事务所(普通合伙) | 本发明属于化合物合成技术领域,提供了一种四氢铝锂的制备方法。该方法包含以下步骤将三氯化铝的有机溶液和氢化锂的有机溶液混合进行置换反应,得到四氢铝锂混合物;将四氢铝锂混合物与烃类溶剂混合、固液分离,得到四氢铝锂。四氢铝锂不溶于烃类溶剂,会以沉淀的形式析出,能进一步提高四氢铝锂的收率;与此同时,未反应的三氯化铝会溶解在烃类溶剂中,从而提高四氢铝锂的主含量;本发明制备工艺产率高,产品含量稳定,工艺流程易于达成,且易于工业化生产。
4 | 一种常压酸浸红土镍矿制备镍盐的方法 | CN117512355A | 发明专利 | 实审 | 2023-11-08 | 2024-02-06 | C22B23/00(2006.01)I;C22B3/08(2006.01)I;C22B3/10(2006.01)I; | 李良彬;叶明;余芷若;黎盼盼;王超强;李强;唐翻;方建;郭玉琴;宋青荣;王欣荣;李忠;廖龙龙 | 北京睿智保诚专利代理事务所(普通合伙); 江西赣锋锂业集团股份有限公司 | 北京睿智保诚专利代理事务所(普通合伙) | 本发明属于金属提取技术领域,提供了一种常压酸浸红土镍矿制备镍盐的方法。该方法属于镍矿浸出工艺,包含下列步骤将红土镍矿与混酸溶液(混酸溶液包含氯化氢、硫酸、其它含氯化合物和水)混合进行反应,完成酸浸浸出。与传统浸出工艺相比,本发明耗酸量更少、设备要求更低、反应条件更温和,且降低了镍矿中铁的浸出率,有利于后续产品除杂。
5 | 一种无水四硼酸锂的制备方法 | CN115304074B | 发明授权 | 有效-授权 | 2022-08-25 | 2023-05-12 | C01B35/18(2006.01)I | 李良彬;叶明;彭璐;傅雨虹;陈如;潘志芳;王超强;邓文;姜志强;王欣荣;李凌峰;彭琴 | 南昌华策专利代理事务所(普通合伙); 江西赣锋锂业股份有限公司 | 南昌华策专利代理事务所(普通合伙) | 本发明公开了一种无水四硼酸锂的制备方法。所述无水四硼酸锂的制备方法包括以下步骤:A、氢氧化锂溶解;B、中和反应;C、过滤除杂;D、蒸发浓缩;E、沉淀析晶;F、过滤淋洗;G、鼓风干燥,包装。本发明利用单水氢氧化锂和硼酸为原料,以无水乙醇做沉淀剂直接制备无水四硼酸锂的方法工艺简单,收率高,经济价值高,易工业化生产等特点。
6 | 一种无水四硼酸锂的制备方法 | CN115304074A | 发明专利 | 有效-授权 | 2022-08-25 | 2022-11-08 | C01B35/18(2006.01)I | 李良彬;叶明;彭璐;傅雨虹;陈如;潘志芳;王超强;邓文;姜志强;王欣荣;李凌峰;彭琴 | 南昌华策专利代理事务所(普通合伙); 江西赣锋锂业股份有限公司 | 南昌华策专利代理事务所(普通合伙) | 本发明公开了一种无水四硼酸锂的制备方法。所述无水四硼酸锂的制备方法包括以下步骤A、氢氧化锂溶解;B、中和反应;C、过滤除杂;D、蒸发浓缩;E、沉淀析晶;F、过滤淋洗;G、鼓风干燥,包装。本发明利用单水氢氧化锂和硼酸为原料,以无水乙醇做沉淀剂直接制备无水四硼酸锂的方法工艺简单,收率高,经济价值高,易工业化生产等特点。
7 | 一种采用锂冶炼渣从卤水中吸附提锂的方法 | CN115323195A | 发明专利 | 实审 | 2022-07-13 | 2022-11-11 | C22B26/12(2006.01)I;C22B3/42(2006.01)I;C22B3/12(2006.01)I | 李良彬;艾刚华;王彬;肖娇;符龙;王计江;邢静波;廖黎明;宁朋;彭妍丽 | 江西赣锋锂业股份有限公司; 南昌华策专利代理事务所(普通合伙) | 南昌华策专利代理事务所(普通合伙) | 本发明提供一种采用锂冶炼渣从卤水中吸附提锂的方法。采用锂冶炼渣从卤水中吸附提锂的方法,包含以下步骤:步骤S1:锂冶炼渣和卤水混合,并加入辅料一起置于高压釜内压浸;步骤S2:对所述压浸混合液进行压滤,得到β锂辉石;步骤S3:取所述β锂辉石烘干、酸化焙烧、浸出,得到浆液;步骤S4:压滤分离所述浆液,得到Li2SO4溶液和锂冶炼渣。本方法可以将低价值锂渣从卤水中吸附锂变废为宝成高价值β锂辉石,既解决了卤水中镁锂分离困难问题,同时发现了一种低价值、吸附容量高的锂冶炼吸附剂。与现有盐湖提锂技术相比,此方法具有工艺简单,锂渣无溶损,不受镁、钠、钾锂比影响,成本较低等优点。
8 | 一种用于中镁锂比盐湖卤水锂镁分离的方法 | CN115259183A | 发明专利 | 实审 | 2022-06-22 | 2022-11-01 | C01D15/04(2006.01)I | 李良彬;胡中;刘帆;彭文革;胡斌;刘小康;胡敬;王超强;姜志强;彭爱平 | 江西赣锋锂业股份有限公司; 南昌华策专利代理事务所(普通合伙) | 南昌华策专利代理事务所(普通合伙) | 本发明提供一种用于中镁锂比盐湖卤水锂镁分离的方法。所述方法的工艺流程为卤水通过盐田蒸发析出钠钾盐、钾镁混盐后得到卤水,通过添加沉淀剂经过1~4次蒸发浓缩进一步析出钾镁复盐,过滤后的母液再经过除杂、蒸发冷却结晶后析出NaCl和KCl、再通过强制蒸发浓缩至LiCl饱和,可用于直接生产LiCl产品。本发明通过添加沉淀剂可避免盐湖卤水经过多级蒸发出现MgCl2·6H2O难以过滤的难题,同时沉淀后得到的钾镁复盐经过溶解,冷结晶和分离,可实现重复回收使用,克服了传统法多级蒸发分离后出现Li+回收率低的问题,得到的分离母液Mg2+:Li+可降至1~2,Li+直接收率可达65~70%,综合收率可达75~80%,解决了中镁锂比卤水(10≤Mg2+/Li+≤30质量比)Li+、Mg2+分离以及Li+回收率低的问题。
9 | 一种干燥无水氯化锂的方法 | CN115060045A | 发明专利 | 实审 | 2022-05-13 | 2022-09-16 | F26B3/08(2006.01)I;F26B1/00(2006.01)I;F26B21/00(2006.01)I;F26B25/00(2006.01)I | 李良彬;彭文革;刘小康;李平;郭开辉;刘帆;胡中;胡斌;胡敬;罗明华;吴寒松;王超强;姜志强;彭爱平 | 江西赣锋锂业股份有限公司; 南昌华策专利代理事务所(普通合伙) | 南昌华策专利代理事务所(普通合伙) | 本发明提供一种干燥无水氯化锂的方法。所述干燥无水氯化锂的方法包括以下步骤:步骤A:离心分离;步骤B:空气干燥;步骤C:空气除湿;步骤D:物料流化;步骤E:物料干燥;步骤F:旋风除尘;步骤G:湿式除尘;步骤H:物料分级;步骤I:物料包装。本发明的干燥无水氯化锂的方法,生产工艺简单,大幅提高产品的产量、生产工艺的安全性、杜绝黑点和异物,产品颗粒度更加均匀,是一种安全、经济的干燥无水氯化锂的方法。
10 | 一种无媒冷冻结晶系统 | CN114210087A | 发明专利 | 实审 | 2021-12-13 | 2022-03-22 | B01D9/02(2006.01)I | 李良彬;罗光华;李广梅;徐建华;谢晓林;苏洪涛;宋青荣;李海桃;黄小强;彭爱平 | 江西赣锋锂业股份有限公司; 南昌华策专利代理事务所(普通合伙) | 南昌华策专利代理事务所(普通合伙) | 本发明提供一种无媒冷冻结晶系统。所述无媒冷冻结晶系统包括依次连接的循环水系统、制冷系统以及冷冻结晶系统,所述循环水系统包括依次连接的凉水塔、循环水泵、循环水泵变频器以及循环水温差传感器,所述制冷系统包括依次连接的压缩机变频器、压缩机、冷凝器压力表、冷凝器、除沫器液位计、除沫器、蒸发式外冷器、冷媒循环泵、膨胀阀以及蒸发式外冷器压力表,所述冷冻结晶系统包括依次连接的结晶循环泵变频器、结晶循环泵、物料温差传感器以及结晶器。本发明提供的无媒冷冻结晶系统系统简便、占地少、投资省、能效高。
11 | 一种用于生产氢氧化锂的输送设备 | CN217626336U | 实用新型 | 有效-授权 | 2021-11-16 | 2022-10-21 | B65G53/16(2006.01)I;B65G53/36(2006.01)I;B65G53/34(2006.01)I;B65G53/52(2006.01)I;B65G53/46(2006.01)I | 李良彬;李毅康;黄小强;陈玲;符礼冬;王春云;简勤勇;李海桃;李海文;何星;蔡国红;康逢源;李倩;付波;肖伟;黄霞 | 南昌华策专利代理事务所(普通合伙); 江西赣锋锂业股份有限公司 | 南昌华策专利代理事务所(普通合伙) | 本实用新型提供一种用于生产氢氧化锂的输送设备。所述用于生产氢氧化锂的输送设备包括缓存仓、储气罐、仓泵、输送管道、收尘器、圆顶阀、料仓、气管以及进料阀,所述缓存仓设于所述仓泵的上方,所述缓存仓通过所述圆顶阀与所述仓泵连接,所述储气罐和所述仓泵之间设有气管,所述气管的一端和所述储气罐连接,所述气管的另一端和所述仓泵连接,所述输送管道为所述仓泵与所述料仓之间的连接管道,所述进料阀安装于所述输送管道上,所述仓泵及所述料仓均与所述收尘器以排气管道相连。本实用新型提供的用于生产氢氧化锂的输送设备能够避免异物混入并提高使用寿命,既提高现场操作环境,减少遗撒浪费,又提高工艺水平,保证产品质量。
12 | 一种利用碘化锂废料制备工业级碳酸锂的方法 | CN113830801A | 发明专利 | 实审 | 2021-10-22 | 2021-12-24 | C01D15/08(2006.01)I;C01B7/14(2006.01)I | 李良彬;廖萃;潘志芳;叶明;孙琦;傅雨虹;乔琳菊;胡志华;胡宇林;宋青荣 | 南昌华策专利代理事务所(普通合伙); 江西赣锋锂业股份有限公司 | 南昌华策专利代理事务所(普通合伙) | 本发明公开了一种利用碘化锂废料制备工业级碳酸锂的方法。所述利用碘化锂废料制备工业级碳酸锂的方法包括以下步骤:步骤A、氧化除碘;步骤B、碱化除杂;步骤C、纯碱沉锂:向B步骤得到的二次过滤溶液中加入碳酸钠溶液进行沉锂反应,在80~100℃下搅拌反应1~2h,经过滤、洗涤、干燥得到工业级碳酸锂。本发明的利用碘化锂废料制备工业级碳酸锂的方法工艺简单实用,生产成本低,污染小,而且生产安全性高。
13 | 一种利用叔戊醇锂废料回收锂制备电池级碳酸锂的方法 | CN113912088A | 发明专利 | 有效-授权 | 2021-09-28 | 2022-01-11 | C01D15/08(2006.01)I | 李良彬;叶明;廖萃;傅雨虹;潘志芳;孙琦;乔琳菊;宋青荣;程潇莹;胡斌 | 南昌华策专利代理事务所(普通合伙); 江西赣锋锂业股份有限公司 | 南昌华策专利代理事务所(普通合伙) | 本发明公开了一种利用叔戊醇锂废料回收锂制备电池级碳酸锂的方法。所述利用叔戊醇锂废料回收锂制备电池级碳酸锂的方法包括以下步骤:步骤A:在常温条件下,取一定质量的叔戊醇锂废料溶解加入反应容器中,边搅拌边加入一定质量的纯水,纯水与废料的质量比为2~3:1,待叔戊醇锂废料完全溶解后,得到混合溶液;步骤B:在常温下,将所述步骤A得到的所述混合溶液倒入到分液漏斗中,静止1~2h,混合溶液分为上下两层,将下层含锂溶液放入至反应器中,上层溶液为叔戊醇。本发明的利用叔戊醇锂废料回收锂制备电池级碳酸锂的方法,工艺简单,锂回收率高,经济价值高,对环境污染小,而且生产安全性高。
14 | 一种利用叔戊醇锂废料回收锂制备电池级碳酸锂的方法 | CN113912088B | 发明授权 | 有效-授权 | 2021-09-28 | 2023-07-18 | C01D15/08(2006.01)I | 李良彬;叶明;廖萃;傅雨虹;潘志芳;孙琦;乔琳菊;宋青荣;程潇莹;胡斌 | 南昌华策专利代理事务所(普通合伙); 江西赣锋锂业股份有限公司 | 南昌华策专利代理事务所(普通合伙) | 本发明公开了一种利用叔戊醇锂废料回收锂制备电池级碳酸锂的方法。所述利用叔戊醇锂废料回收锂制备电池级碳酸锂的方法包括以下步骤步骤A在常温条件下,取一定质量的叔戊醇锂废料溶解加入反应容器中,边搅拌边加入一定质量的纯水,纯水与废料的质量比为2~3:1,待叔戊醇锂废料完全溶解后,得到混合溶液;步骤B在常温下,将所述步骤A得到的所述混合溶液倒入到分液漏斗中,静止1~2h,混合溶液分为上下两层,将下层含锂溶液放入至反应器中,上层溶液为叔戊醇。本发明的利用叔戊醇锂废料回收锂制备电池级碳酸锂的方法,工艺简单,锂回收率高,经济价值高,对环境污染小,而且生产安全性高。
15 | 用于氢氧化锂颗粒的给料设备 | CN217436848U | 实用新型 | 有效-授权 | 2021-09-28 | 2022-09-16 | B65G27/18(2006.01)I;B65G27/08(2006.01)I | 李良彬;李毅康;黄小强;陈玲;符礼冬;简勤勇;李海桃;李海文;何星;钱攀;邓永根;付波;肖伟;廖黎明 | 南昌华策专利代理事务所(普通合伙); 江西赣锋锂业股份有限公司 | 南昌华策专利代理事务所(普通合伙) | 本实用新型提供一种用于氢氧化锂颗粒的给料设备。所述用于氢氧化锂颗粒的给料设备包括输送圆管、BFM软连接部件、底座、振动模块以及视镜,所述BFM软连接部件和所述输送圆管连接,所述BFM软连接部件用于所述输送圆管与前后设备之间连接,所述底座与控制电柜相连,所述振动模块连接所述输送圆管和所述底座,所述振动模块与所述控制电柜通过电源相接,所述振动模块为提供振动的设备元件。本实用新型的用于氢氧化锂颗粒的给料设备,振动模块与底座连接,振动模块与控制电柜通过电源相接,可通过共振的原理使设备均匀给料,控制电压大小来控制设备的均匀给料的速度。
16 | 一种氨基锂制备装置 | CN216296344U | 实用新型 | 有效-授权 | 2021-09-28 | 2022-04-15 | B01J19/24(2006.01)I;B01J4/00(2006.01)I;C01B21/092(2006.01)I | 李良彬;廖萃;叶明;孙琦;潘志芳;傅雨虹;乔琳菊;宋青荣;胡中;胡斌 | 南昌华策专利代理事务所(普通合伙); 江西赣锋锂业股份有限公司 | 南昌华策专利代理事务所(普通合伙) | 本实用新型提供一种氨基锂制备装置。所述氨基锂制备装置包括括预热器和反应罐,所述预热器用于预热氨气,所述预热器与所述反应罐通过阀门管道连接,所述阀门管道的内腔连通所述预热器的内腔和所述反应罐的内腔,所述预热器上设有冷氨气进入管、蒸汽进气管以及蒸汽出气管,所述冷氨气进入管和液氨储罐连接,所述蒸汽进气管和所述预热器内腔连通,所述蒸汽出气管连通所述预热器内腔和外界,所述预热器内部设有和所述冷氨气进入管连通的盘管。本实用新型提供的氨基锂制备装置解决了火法制备氨基锂的难点问题,既反应难以进行,或制备得到的氨基锂主含量低等缺陷的问题,本装置生产简单易操作,且有效的减少原材料因反应不佳而造成的浪费问题。
17 | 一种氢氧化锂直接碳化制备高纯碳酸锂的方法 | CN113735143A | 发明专利 | 实审 | 2021-09-27 | 2021-12-03 | C01D15/08(2006.01)I | 李良彬;艾刚华;符龙;周峰;陈超;陈玲;肖娇;张艳;钱攀;李忠;尹晓倩;张亚婷;蔡洁;罗富俊;金芸 | 南昌华策专利代理事务所(普通合伙); 江西赣锋锂业股份有限公司 | 南昌华策专利代理事务所(普通合伙) | 本发明提供了一种氢氧化锂直接碳化制备高纯碳酸锂的方法。所述方法包括以下步骤:步骤S1:取氢氧化锂用纯水溶解,经超滤膜过滤拦截不溶物,得滤液;步骤S2:将所述滤液经纳滤去除杂质离子,得到氢氧化锂精制液;步骤S3:往所述氢氧化锂精制液中通入二氧化碳进行碳化操作,并经过离心分离得到碳酸锂湿料;步骤S4:用纯水搅洗所述碳酸锂湿料,并烘干得到高纯碳酸锂产品。本发明的氢氧化锂直接碳化制备高纯碳酸锂的方法,工艺简单,转化率高,产品杂质极低,且对设备要求不高适合量产,制备的高纯碳酸锂满足:Li2CO3≧99.99%,Na≤3ppm,Si≤4ppm,Ca≤4ppm,Fe≤2ppm。
18 | 一种高纯无水碘化铷的制备方法 | CN113735144A | 发明专利 | 驳回 | 2021-09-15 | 2021-12-03 | C01D17/00(2006.01)I | 李良彬; 叶明; 孙琦; 廖萃; 潘志芳; 傅雨虹; 乔琳菊; 胡斌; 宋青荣 | 江西赣锋锂业股份有限公司; 南昌华策专利代理事务所(普通合伙) | 南昌华策专利代理事务所(普通合伙) | 本发明公开了一种高纯无水碘化铷的制备方法。所述高纯无水碘化铷的制备方法包括以下步骤:步骤A:在常温条件下,取400~600g碳酸铷放入反应容器中,边搅拌边缓慢加入质量液固比为2~4:1的纯水,搅拌10~30min,待碳酸铷完全溶解;步骤B:在常温下,将步骤A得到的溶液趁热过滤,过滤采用1~5um的砂芯漏斗,除去碱性不溶物及其他杂质,得到清澈透明的碳酸铷溶液;步骤C:在常温下,向步骤B得到的所述碳酸铷溶液在搅拌条件下缓慢倒入摩尔比Li:I为1:1的碘单质进行歧化反应,搅拌15~20min后,反应生成深褐色的溶液。本发明的高纯无水碘化铷的制备方法,工艺简单实用、设备投资少、生产成本低、收率高、经济价值高、对环境污染小、而且生产安全性高。
19 | 一种叔戊醇锂的制备方法 | CN113860993A | 发明专利 | 实审 | 2021-09-15 | 2021-12-31 | C07C29/70(2006.01)I;C07C29/78(2006.01)I;C07C31/30(2006.01)I | 李良彬;叶明;傅雨虹;廖萃;潘志芳;孙琦;乔琳菊;胡中;宋青荣;程潇莹 | 江西赣锋锂业股份有限公司; 南昌华策专利代理事务所(普通合伙) | 南昌华策专利代理事务所(普通合伙) | 本发明公开了一种叔戊醇锂的制备方法。所述叔戊醇锂的制备方法包括以下步骤:步骤A:在惰性气体的保护下,取一定量含0.5%‑2%钠的金属锂于四口烧瓶中,然后再倒入高沸点及不与所述金属锂反应并且对叔戊醇锂具有一定溶解度的溶剂,所述三甲苯与所述金属锂的摩尔比为(0.5‑0.7):1;步骤B:在常温惰性气体氛围下,以300‑500转/min的转速进行磁力搅拌,然后将叔戊醇以3‑5ml/min进行滴加,滴加完后,继续搅拌保温反应2‑4h,得到淡黄色溶液,所述叔戊醇与所述金属锂的摩尔比为(1.3‑1.5):1。本发明的叔戊醇锂的制备方法,工艺简单,工业化生产容易实现,反应不耗能,经济价值高。
20 | 一种采用锂辉石制备单水硫酸锂的方法 | CN113735142A | 发明专利 | 实审 | 2021-09-06 | 2021-12-03 | C01D15/06(2006.01)I | 李良彬;艾刚华;肖娇;郁兴国;高贵彦;周峰;卢敏;邢静波;熊得浩;宁朋;何文琪;付娜;李平;李倩;曹文艺 | 江西赣锋锂业股份有限公司; 南昌华策专利代理事务所(普通合伙) | 南昌华策专利代理事务所(普通合伙) | 本发明提供一种采用锂辉石制备单水硫酸锂的方法。采用锂辉石制备单水硫酸锂的方法,制备方法包含以下步骤:步骤S1:锂辉石由硫酸法提锂制备硫酸锂粗液;步骤S2:对所述硫酸锂粗液进行除杂处理,除去溶液中的杂质离子得到硫酸锂净化液;步骤S3:取所述硫酸锂净化液蒸发浓缩,冷却结晶,过滤得到硫酸锂湿料;步骤S4:淋洗所述硫酸锂湿料,干燥得到单水硫酸锂产品。采用锂辉石制备单水硫酸锂的方法制备得到的单水硫酸锂纯度高,满足Li2SO4·H2O≥99%,Na≤0.03%,K≤0.04%,工艺简单,成本较低,得到的产品杂质少。
21 | 一种用于生产基础锂盐的输送设备 | CN215963408U | 实用新型 | 有效-授权 | 2021-09-06 | 2022-03-08 | B01F35/71(2022.01)I;B01F33/81(2022.01)I;B01F27/90(2022.01)I;B01F35/11(2022.01)I | 李良彬;王计江;高建勤;肖成;刘小康;钟金保;罗富俊;刘渝;蒋瑜;廖国勇;黎小珠;李忠;张艳;宋如意 | 南昌华策专利代理事务所(普通合伙); 江西赣锋锂业股份有限公司 | 南昌华策专利代理事务所(普通合伙) | 本实用新型提供一种用于生产基础锂盐的输送设备。所述用于生产基础锂盐的输送设备包括储气罐、拉链机、第一搅拌槽体、第二搅拌槽体以及储料仓,所述储气罐和所述拉链机之间设有进气管,所述进气管的一端和所述储气罐连接,所述进气管的另一端和所述拉链机连接,所述进气管上设有压力调节阀和第一气动开关阀,所述第一气动开关阀用于控制所述进气管的开启或者关闭,所述拉链机的上下链条中间设有布气管,所述布气管上下开设两排排气孔并伸入所述拉链机的链条中间。本实用新型的用于生产基础锂盐的输送设备,通过在拉链机内设置布气管,能起到将链条上物料吹扫干净的作用,减少链条带料,降低物料单耗,防止堵塞尾轮等效果。
22 | 一种工业化生产仲丁基锂的方法 | CN113735670A | 发明专利 | 实审 | 2021-08-28 | 2021-12-03 | C07C1/26(2006.01)I;C07C9/12(2006.01)I | 李良彬;文本华;袁晶;张永飞;王强;廖志刚;肖涛;胡婷婷;胡萍 | 江西赣锋锂业股份有限公司; 南昌华策专利代理事务所(普通合伙) | 南昌华策专利代理事务所(普通合伙) | 本发明提供一种工业化生产仲丁基锂的方法。所述工业化生产仲丁基锂的方法包括(1)反应釜用氩气置换空气,加入溶剂;(2)锂粒子投入加料器中,用氩气置换空气,将锂粒子全部放入所述反应釜中;(3)开启搅拌,通过计量泵滴加2‑氯丁烷与金属锂反应,通过反应釜夹套和2‑氯丁烷的加料速度控制反应温度;(4)保温2~4h后用氩气将反应液压入中间罐,过量金属锂留在所述反应釜内;(5)用氩气将所述中间罐内的料液压往过滤器除去氯化锂固体,得到的无色至淡黄色透明清液即仲丁基锂溶液。本方法采用过量金属锂粒子与2‑氯丁烷于溶剂中在一定温度下反应生产仲丁基锂,有效避免副反应,提高收率。
23 | 一种烷基锂反应釜锂粒分离装置 | CN215963491U | 实用新型 | 有效-授权 | 2021-08-28 | 2022-03-08 | B01J8/10(2006.01)I;B01J8/00(2006.01)I;C07F1/02(2006.01)I | 李良彬;文本华;袁晶;张永飞;甘小义;王强;郭小勇;胡萍;胡婷婷 | 南昌华策专利代理事务所(普通合伙); 江西赣锋锂业股份有限公司 | 南昌华策专利代理事务所(普通合伙) | 本实用新型提供一种烷基锂反应釜锂粒分离装置。所述烷基锂反应釜锂粒分离装置包括反应釜本体,以及设于所述反应釜本体内的筛网结构和搅拌结构,所述筛网结构包括固定骨架、筛网以及连接件,所述固定骨架的外表面和所述反应釜本体的内表面连接,所述固定骨架上开设有用于安装所述筛网的安装槽和用于安装所述连接件的安装孔,所述安装槽的开设数量为多个,多个所述安装槽围绕所述安装孔的周缘开设。本实用新型的烷基锂反应釜锂粒分离装置可使金属锂和烷基锂、卤化锂分离,在分离过程中,静止不动,简单实用,安全可靠,实际使用中不额外增加任何操作步骤,解决了金属锂重复利用的问题,简便了工艺的后续操作步骤,降低了生产成本。
24 | 一种从锂辉石矿渣中回收钽铌的方法 | CN113621811A | 发明专利 | 驳回 | 2021-08-13 | 2021-11-09 | C22B7/00(2006.01)I;C22B34/24(2006.01)I | 李良彬;艾刚华;郁兴国;王彬;符龙;肖娇;王计江;林亮;王伟;彭美婷;曹文艺;黄小强;符礼冬;李毅康 | 江西赣锋锂业股份有限公司; 南昌华策专利代理事务所(普通合伙) | 南昌华策专利代理事务所(普通合伙) | 本发明提供一种从锂辉石矿渣中回收钽铌的方法。所述从锂辉石矿渣中回收钽铌的方法包括(1)将锂辉石矿渣加水调成浆液;(2)将所述锂辉石矿渣浆液从毛毯机上端倒入,矿浆中钽铌等重金属物的由于自身比重及毛毯的摩擦力,能使钽铌等重金属物颗粒吸附在毛毯上;(3)将所述毛毯机吸附物料用水冲洗上表面低密度渣,得到下表面矿渣;(4)将所述毛毯吸附下表面渣用水反洗出来;(5)将所述反洗矿渣经压滤机压滤,得到钽铌精矿。本方法可以从大量锂辉石渣中回收钽与铌,有效实现了对有价金属的回收与利用;所述方法整体成本低廉,可以对废渣进行批量处理,能够形成经济效益。
25 | 一种提纯老卤制备电池级无水氯化锂的方法 | CN112624155A | 发明专利 | 实审 | 2021-02-02 | 2021-04-09 | C01D3/06(2006.01)I | 李良彬;刘小康;王计江;王彬;郁兴国;胡中;刘帆;胡斌;张建勇;彭园龙;宋青荣;符龙;罗明华;高建勤 | 江西赣锋锂业股份有限公司; 广州正驰知识产权代理事务所(普通合伙) | 广州正驰知识产权代理事务所(普通合伙) | \N本发明公开了一种提纯老卤制备电池级无水氯化锂的方法。所述提纯老卤制备电池级无水氯化锂的方法包括以下步骤:步骤A:将一定量的外购卤水(同时混入步骤J母液和各步骤产生洗水)升温至40‑60℃恒温,加入一定量的活性炭并搅拌30‑60分钟后过滤,脱除外购卤水中的少量有机物、悬浮物、固体物泥沙等;步骤B:将所述步骤A得到的溶液,升温至90‑110℃并恒温,同时加入30‑35%液碱,先调节PH值6‑9后分离出镁渣。本发明的提纯老卤制备电池级无水氯化锂的方法,采用比有机溶剂更安全的无机化工材料为原料,生产工艺简单,大幅提高产品的产量、收率、生产工艺的安全性,降低生产加工成本,是一种安全、经济的电池级氯化锂的制备方法。
26 | 一种电池级磷酸锂的制备方法 | CN113213445A | 发明专利 | 驳回 | 2021-02-02 | 2021-08-06 | C01B25/30(2006.01)I | 李良彬;郁兴国;陈超;彭琴;王彬;高贵彦;周峰;朱志全;符龙;肖俊杨;车鹏根;宁朋;廖海;陈玲;王春云 | 江西赣锋锂业股份有限公司; 南昌华策专利代理事务所(普通合伙) | 南昌华策专利代理事务所(普通合伙) | 本发明公开了一种电池级磷酸锂的制备方法。所述电池级磷酸锂的制备方法包括以下步骤:将转型后的β锂辉石加入浓硫酸搅拌均匀后在马弗炉中焙烧;焙烧后的酸熟料加水溶解,加入碱中和后搅拌过滤得到硫酸锂粗液;对所述硫酸锂粗液进行除杂处理;升温后缓慢加入NaOH和磷酸反应得到磷酸锂沉淀;加纯水洗涤过滤所述磷酸锂沉淀后过滤;常温下干燥得到电池级的磷酸锂产品。本发明的电池级磷酸锂的制备方法,反应步骤少,节约了时间和成本,工艺简单,产品杂质含量少,具有较大的优势。
27 | 一种利用工业级丁基锂制备高纯硫化锂的方法 | CN112624060B | 发明授权 | 有效-授权 | 2020-12-31 | 2022-09-20 | C01B17/22(2006.01)I;H01M10/0525(2010.01)I;H01M10/0562(2010.01)I;B82Y30/00(2011.01)I;B82Y40/00(2011.01)I | 李良彬;廖萃;叶明;胡志华;潘志芳;胡斌;张建勇;胡中;廖毛女 | 南昌华策专利代理事务所(普通合伙); 江西赣锋锂业股份有限公司 | 南昌华策专利代理事务所(普通合伙) | 本发明公开了一种利用工业级丁基锂制备高纯硫化锂的方法。所述利用工业级丁基锂制备高纯硫化锂的方法包括以下步骤:步骤A:在惰性气体条件下,取1.5~2.5g氯化锂、0.5L工业级正丁基锂溶液(2.5mol/L)与1.5~2.5L正己烷充分混合得到混合溶液,并将所得的混合溶液装入密闭容器中;步骤B:在密闭条件下,先将H2S气体按照速率10.5L/h经过潜管通入洗气瓶中,随后再经过潜管通入步骤A得到的混合溶液中,反应温度控制为25℃~40℃,并不断搅拌反应4h~6h,得到反应浆料;步骤C:在惰性气体条件下,将上述步骤B反应得到的浆料用G3砂芯漏斗进行过滤,得到粗硫化锂固体湿料。本发明的利用工业级丁基锂制备高纯硫化锂的方法,工艺简单,收率高,经济价值高,易工业化生产。
28 | 一种利用工业级丁基锂制备高纯硫化锂的方法 | CN112624060A | 发明专利 | 有效-授权 | 2020-12-31 | 2021-04-09 | C01B17/22(2006.01)I;H01M10/0525(2010.01)I;H01M10/0562(2010.01)I;B82Y30/00(2011.01)I;B82Y40/00(2011.01)I | 李良彬;廖萃;叶明;胡志华;潘志芳;胡斌;张建勇;胡中;廖毛女 | 南昌华策专利代理事务所(普通合伙); 江西赣锋锂业股份有限公司 | 南昌华策专利代理事务所(普通合伙) | \N本发明公开了一种利用工业级丁基锂制备高纯硫化锂的方法。所述利用工业级丁基锂制备高纯硫化锂的方法包括以下步骤:步骤A:在惰性气体条件下,取1.5~2.5g氯化锂、0.5L工业级正丁基锂溶液(2.5mol/L)与1.5~2.5L正己烷充分混合得到混合溶液,并将所得的混合溶液装入密闭容器中;步骤B:在密闭条件下,先将H2S气体按照速率10.5L/h经过潜管通入洗气瓶中,随后再经过潜管通入步骤A得到的混合溶液中,反应温度控制为25℃~40℃,并不断搅拌反应4h~6h,得到反应浆料;步骤C:在惰性气体条件下,将上述步骤B反应得到的浆料用G3砂芯漏斗进行过滤,得到粗硫化锂固体湿料。本发明的利用工业级丁基锂制备高纯硫化锂的方法,工艺简单,收率高,经济价值高,易工业化生产。
29 | 一种利用金属锂制备硫化锂的方法 | CN112607712A | 发明专利 | 驳回 | 2020-12-31 | 2021-04-06 | C01B17/24(2006.01)I;C01B17/36(2006.01)I;H01M10/0562(2010.01)I | 李良彬;廖萃;潘志芳;叶明;胡志华;张建勇;胡斌;廖毛女;胡中;刘小康 | 广州正驰知识产权代理事务所(普通合伙); 江西赣锋锂业股份有限公司 | 广州正驰知识产权代理事务所(普通合伙) | \N本发明公开了一种利用金属锂制备硫化锂的方法。所述利用金属锂制备硫化锂的方法包括以下步骤:步骤A:将0.05~0.1kg金属锂与相应的硫磺粉按照质量比1:0.8~1:1比例在惰性条件下放入5~10L的密封容器中;步骤B:向步骤A中装有锂和硫磺粉的密封的容器放入250~300℃真空烘箱中2~3h,再加入步骤A中等量的硫磺保温2~3h,最后再加入步骤A中等量的硫磺保温2~3h;步骤C:将高温灼烧后的得到的硫化锂粗产品放入加入到密封的球磨罐中,室温下在转速为100~500r/min条件下球磨12~24h。本发明的利用金属锂制备硫化锂的方法,工艺简单实用,生产成本低,污染小,而且生产安全性高,而且节省了能源,制备的硫化锂一次颗粒小,纯度高,结晶性好,适合工业化生产。
30 | 一种利用工业级丁基锂制备碳/硫化锂正极复合材料的方法 | CN112624061B | 发明授权 | 有效-授权 | 2020-12-31 | 2022-09-20 | C01B17/22(2006.01)I;C01B32/15(2017.01)I;B82Y40/00(2011.01)I;B82Y30/00(2011.01)I;H01M4/58(2010.01)I;H01M4/62(2006.01)I;H01M10/052(2010.01)I | 李良彬;廖萃;叶明;潘志芳;胡志华;胡中;张建勇;廖毛女;曾飞强 | 南昌华策专利代理事务所(普通合伙); 江西赣锋锂业股份有限公司 | 南昌华策专利代理事务所(普通合伙) | 本发明公开了一种利用工业级丁基锂制备碳/硫化锂正极复合材料的方法。所述利用工业级丁基锂制备碳/硫化锂正极复合材料的方法包括以下步骤:步骤A:在惰性气体条件下,500ml工业级正丁基锂溶液(2.5mol/L)与1.5~2.5L正己烷充分混合得到混合溶液,并将得到的混合溶液装入密闭容器中;步骤B:在密闭条件下,先将H2S气体按照速率10.5L/h经过潜管通入洗气瓶中,再经过潜管通入步骤A得到的混合溶液中,反应温度控制为25℃~40℃,并搅拌反应4h~6h,得到反应浆料。本发明的利用工业级丁基锂制备碳/硫化锂正极复合材料的方法,能够克服现有硫化锂电池体系中循环性能不佳和安全性能不良的问题,所述复合正极材料具有高比容量和长循环寿命,其制备过程简单,应用前景广泛。
31 | 一种利用工业级丁基锂制备碳/硫化锂正极复合材料的方法 | CN112624061A | 发明专利 | 有效-授权 | 2020-12-31 | 2021-04-09 | C01B17/22(2006.01)I;C01B32/15(2017.01)I;B82Y40/00(2011.01)I;B82Y30/00(2011.01)I;H01M4/58(2010.01)I;H01M4/62(2006.01)I;H01M10/052(2010.01)I | 李良彬;廖萃;叶明;潘志芳;胡志华;胡中;张建勇;廖毛女;曾飞强 | 南昌华策专利代理事务所(普通合伙); 江西赣锋锂业股份有限公司 | 南昌华策专利代理事务所(普通合伙) | \N本发明公开了一种利用工业级丁基锂制备碳/硫化锂正极复合材料的方法。所述利用工业级丁基锂制备碳/硫化锂正极复合材料的方法包括以下步骤:步骤A:在惰性气体条件下,500ml工业级正丁基锂溶液(2.5mol/L)与1.5~2.5L正己烷充分混合得到混合溶液,并将得到的混合溶液装入密闭容器中;步骤B:在密闭条件下,先将H2S气体按照速率10.5L/h经过潜管通入洗气瓶中,再经过潜管通入步骤A得到的混合溶液中,反应温度控制为25℃~40℃,并搅拌反应4h~6h,得到反应浆料。本发明的利用工业级丁基锂制备碳/硫化锂正极复合材料的方法,能够克服现有硫化锂电池体系中循环性能不佳和安全性能不良的问题,所述复合正极材料具有高比容量和长循环寿命,其制备过程简单,应用前景广泛。
32 | 一种碳酸铯制备高纯碘化铯的方法 | CN112429753A | 发明专利 | 驳回 | 2020-12-31 | 2021-03-02 | C01D17/00(2006.01)I | 李良彬;廖萃;胡志华;叶明;潘志芳;曾飞强;杨文君;胡中;曾宪勤;刘小康 | 广州正驰知识产权代理事务所(普通合伙); 江西赣锋锂业股份有限公司 | 广州正驰知识产权代理事务所(普通合伙) | \N本发明公开了一种碳酸铯制备高纯碘化铯的方法。所述碳酸铯制备高纯碘化铯的方法包括以下步骤:步骤A:碳酸铯溶于纯水后与水合肼、碘单质反应过滤后得到碘化铯溶液;步骤B:将上述步骤A得到的碘化铯溶液常压浓缩,然后冷却,得到碘化铯浓缩液;步骤C:将上述步骤B中得到的碘化铯浓缩液中加入有机溶剂,使碘化铯析出,然后固液分离,得到碘化铯湿料;步骤D:将上述碘化铯湿料放入真空干燥箱内,干燥,得到高纯碘化铯产品。本发明的碳酸铯制备高纯碘化铯的方法,相对于其它碱金属碘化物易溶于醇,碘化铯微溶于乙醇中,将一定量醇加入到碘化铯溶液中,碘化铯可直接析出,并且杂质含量极低,烘干后即可得到高纯的碘化铯。
33 | 一种次钠转型制备次氯酸锂的方法 | CN112551487A | 发明专利 | 驳回 | 2020-12-31 | 2021-03-26 | C01B11/06(2006.01)I | 李良彬;廖萃;胡志华;潘志芳;叶明;曾飞强;杨文君;胡中;胡斌;曾宪勤 | 广州正驰知识产权代理事务所(普通合伙); 江西赣锋锂业股份有限公司 | 广州正驰知识产权代理事务所(普通合伙) | 本发明公开了一种次钠转型制备次氯酸锂的方法。所述次钠转型制备次氯酸锂的方法包括以下步骤:步骤A:将盐酸缓慢加入到装有叔丁醇与次钠的烧瓶内,加完后静置分液,下层水相为次钠回收液,上层黄色油状物用纯水搅洗一次,得到次氯酸叔丁酯与搅洗液;步骤B:将上述步骤A得到的次氯酸叔丁酯加入纯水与锂源反应,上层有机相变成无色时停止反应,分液,下层水相为次氯酸锂溶液,上层有机相为叔丁醇,能够直接回用。本发明的次钠转型制备次氯酸锂的方法,选用廉价的次钠代替常规的剧毒气体氯气来制备次氯酸锂,提高了方法的经济效益与安全性。次氯酸锂脱水采用冷冻干燥,避免了次氯酸锂的分解,提高产品的有效氯。
34 | 一种十水硫酸钠溶解工艺 | CN112191116A | 发明专利 | 驳回 | 2020-09-24 | 2021-01-08 | B01F1/00(2006.01)I;B01F3/22(2006.01)I;B01F5/10(2006.01)I;B01F15/06(2006.01)I | 李良彬;李广梅;罗光华;黄学武;周晴;符龙;李海桃 | 广州正驰知识产权代理事务所(普通合伙); 江西赣锋锂业股份有限公司 | 广州正驰知识产权代理事务所(普通合伙) | \N本发明提供了一种十水硫酸钠溶解工艺。所述十水硫酸钠溶解工艺包括以下步骤:(1)将离心机分离出的十水硫酸钠湿料进入溶解槽内,所述溶解槽内设有搅拌器,所述搅拌器用于搅拌所述十水硫酸钠湿料,得到含固溶液;(2)用循环泵将所述溶解槽内所述含固溶液泵入换热器,所述含固溶液出所述换热器后再返回所述溶解槽,所述换热器为管壳式,所述含固溶液走管程,所述新蒸汽走壳程,连续向所述换热器通入新蒸汽,以维持所述溶解槽内温度。本发明的十水硫酸钠溶解工艺,溶解过程中不加水,减少了后续蒸发工序的蒸汽耗量,达到了节能效果。选用深锥沉降槽来分离溶解后的含固溶液,可得到目测比较清亮的溶液,便于储存。
35 | 一种锂渣制备轻质混凝土加气砌块的方法 | CN111943573A | 发明专利 | 驳回 | 2020-07-16 | 2020-11-17 | C04B28/00(2006.01)I;C04B38/02(2006.01)I;C04B40/02(2006.01)I;C04B111/20(2006.01)N;C04B111/40(2006.01)N | 李良彬;彭琴;郁兴国;陈超;艾刚华;王彬;付晓春;朱志全;李忠;肖成;廖海;刘小康;王计江;邓永根;陈玲;王春云;谢柳凤;符礼冬;黄小强 | 江西赣锋锂业股份有限公司; 广州正驰知识产权代理事务所(普通合伙) | 广州正驰知识产权代理事务所(普通合伙) | \N本发明提供了一种锂渣制备轻质混凝土加气砌块的方法。所述锂渣制备轻质混凝土加气砌块的方法包括(1)将锂渣常温干燥,得到干燥锂渣;(2)将所述干燥锂渣进行研磨,得到研磨锂渣;(3)将所述研磨锂渣与铝粉膏及生石灰混合后,加入添加剂,得到混凝土掺合料;(4)将低压饱和蒸汽通入所述混凝土掺合料加热并对其进行搅拌,得到搅拌的冷凝土掺合料;(5)将所述搅拌的冷凝土掺合料放入模具中成型,得到成型的冷凝土掺合料。本发明的锂渣制备轻质混凝土加气砌块的方法的砌块主要由锂渣、生石灰、发泡剂等材料组成,具有干密度低、抗压强度高、导热系数低、便于运输等优点,可广泛用于建筑材料。
36 | 一种含锂黏土提锂的方法 | CN111893318A | 发明专利 | 驳回 | 2020-07-16 | 2020-11-06 | C22B26/12(2006.01)I;C22B1/24(2006.01)I;C22B1/02(2006.01)I;C22B3/04(2006.01)I | 李良彬;陈超;郁兴国;彭琴;艾刚华;王彬;付晓春;高贵彦;周峰;朱志全;肖成;廖海;林亮;陈荣华;何文琪;李晶;钱攀;杨斌愚 | 广州正驰知识产权代理事务所(普通合伙); 江西赣锋锂业股份有限公司 | 广州正驰知识产权代理事务所(普通合伙) | \N本发明提供了一种含锂黏土提锂的方法。所述含锂黏土提锂的方法包括(1)将含锂黏土、碳酸钙、硫酸钠、硫酸钾混合后,再加入水,得到膏状物;(2)将所述膏状物进行研磨,得到研磨料;(3)将所述研磨料制成多个球形料;(4)将所述球形料放入炉中焙烧,得到焙烧料;(5)将所述焙烧料粉碎,得到粉碎料;(6)将所述粉碎料和纯水混合搅拌浸出,得到浸出液;(7)将所述浸出液过滤,得到黏土浸出液。本发明的含锂黏土提锂的方法将含锂黏土、碳酸钙、硫酸钠、硫酸钾按一定比例共同烧制,该方法具有工艺简单,成本较低,且锂回收率高,后期除杂简单且无污染。
37 | 一种导流式冷冻结晶器 | CN111514607A | 发明专利 | 驳回 | 2020-05-28 | 2020-08-11 | B01D9/02(2006.01)I | 李良彬;罗光华;李广梅;胡斌;周晴;彭文革;符龙;朱志全;符礼冬;李海桃;黄小强 | 江西赣锋锂业股份有限公司; 广州正驰知识产权代理事务所(普通合伙) | 广州正驰知识产权代理事务所(普通合伙) | 一种导流式冷冻结晶器,它包含结晶槽、冷却系统、搅拌系统、控制系统;结晶槽包含槽体;槽体的内壁设有保冷层;槽体上开设有人孔、进料口、液位计口、清液口、晶浆口、温度计口;冷却系统包含进口总管、消旋盘管、导流盘管、出口总管、支架;搅拌系统包含变频电机、减速机、水封、刚性轴、推进式桨叶、底锥;控制系统包含液位传感器、进料开关阀、温度传感器、冷媒调节阀、电流表、变频控制器、清液开关阀、晶浆开关阀、逻辑控制器;本发明和常规间歇槽式冷冻结晶器相比,具有换热面积大、产能大、结疤少等优点,还具有一定的选晶功能和晶浆稠厚功能,有利于后续晶浆固液分离操作。
38 | 一种间接冷凝真空冷冻结晶器 | CN111514605A | 发明专利 | 驳回 | 2020-04-23 | 2020-08-11 | B01D9/02(2006.01)I;C01D5/16(2006.01)I | 李良彬;罗光华;李广梅;胡斌;周晴;彭文革;李忠;彭爱平;李芳芳 | 广州正驰知识产权代理事务所(普通合伙); 江西赣锋锂业股份有限公司 | 广州正驰知识产权代理事务所(普通合伙) | \N本发明公开了一种间接冷凝真空冷冻结晶器,它包含结晶室、间接冷凝器、真空泵组和水封槽;结晶器包含分离段、蒸发段、沉降段;分离段内部设有除沫器;沉降段内部设有折流板和沉降段搅拌器;沉降段的底部设有进出料三通;蒸发段内部设有蒸发段搅拌器;蒸发段外部设有人孔;间接冷凝器包含二次蒸汽管路、间冷器;间冷器的进气口通过二次蒸汽管路与结晶器的分离段顶部连通;真空泵组设在间冷器上;间冷器的真空口经水封管与水封槽连通;本发明结合了蒸汽喷射真空冷冻结晶器不易结疤的优点,和间接冷冻结晶器节能的优点,具有产量大、操作简单方便、指标稳定等优点。
39 | 一种由锂辉石矿渣代替高岭土制备陶瓷的方法 | CN111423223A | 发明专利 | 驳回 | 2020-04-10 | 2020-07-17 | C04B35/18(2006.01)I;C04B35/622(2006.01)I;C04B35/626(2006.01)I;C04B33/132(2006.01)I;C04B33/34(2006.01)I;C04B41/86(2006.01)I;C03C8/00(2006.01)I | 李良彬;郁兴国;王彬;陈超;彭琴;付晓春;高贵彦;周峰;朱志全;符龙;刘小康;符礼冬;黄小强;肖成;陈玲;艾刚华 | 江西赣锋锂业股份有限公司; 广州正驰知识产权代理事务所(普通合伙) | 广州正驰知识产权代理事务所(普通合伙) | 本发明公开了一种由锂辉石矿渣代替高岭土制备陶瓷的方法,制备陶瓷的配方包含陶瓷胚料和陶瓷釉料;所述的陶瓷胚料包含如下质量百分比原料:锂辉石矿渣50-75wt%、石英砂10-20wt%、钾长石1-10wt%、钠长石1-10wt%;陶瓷釉料包含如下质量百分比原料:锂辉石矿渣40-60wt%、石英砂15-40wt%、长石15-20wt%、瓷石1-10wt%;将原料按相应比例添加后混合均匀,陶瓷胚料1100-1250℃,烧制时间在12h以上,陶瓷釉料1200-1300℃,烧制时间为15-48h。本发明将锂辉石矿渣代替高岭土等矿石制备陶瓷材料,锂辉石的利用率高。
40 | 一种锂辉石压浸制备电池级氯化锂的方法 | CN111592017A | 发明专利 | 驳回 | 2020-04-09 | 2020-08-28 | C01D15/04(2006.01)I | 李良彬;陈超;彭琴;王彬;郁兴国;付晓春;高贵彦;周峰;陈玲;王春云;谢柳凤;钱攀;何文琪;李晶;李忠;艾刚华 | 江西赣锋锂业股份有限公司; 广州正驰知识产权代理事务所(普通合伙) | 广州正驰知识产权代理事务所(普通合伙) | 本发明公开了一种锂辉石压浸制备电池级氯化锂的方法,以锂辉石为原料,包含如下制备步骤:将高温煅烧转型后的β锂辉石与CaCl2溶液和少量的Ca(OH)2溶液在高温高压下压浸反应,闪蒸、压滤得到LiCl粗液,经Na2CO3除钙后过滤得到LiCl溶液,然后经过酸化汽提、蒸发浓缩、冷却析钠、离子吸附剂除钠后蒸发结晶、分离干燥,最终得到电池级氯化锂;本发明工艺简单、尤其是除钠的方法简单有效,杂质含量低、能耗低、成本低、产品质量稳定。
41 | 一种十水硫酸钠分离工艺 | CN111547746A | 发明专利 | 驳回 | 2020-04-08 | 2020-08-18 | C01D5/16(2006.01)I;B01D36/04(2006.01)I | 李良彬;李广梅;罗光华;彭园龙;黄小强;周晴;彭爱平;李芳芳 | 广州正驰知识产权代理事务所(普通合伙); 江西赣锋锂业股份有限公司 | 广州正驰知识产权代理事务所(普通合伙) | 本发明公开了一种十水硫酸钠分离工艺,它包含如下步骤:一、将原料晶浆收集在原料槽内;二、通过泵将原料晶浆送至卧式螺旋卸料沉降过滤离心机进行分离;三、从卧式螺旋卸料沉降过滤离心机的出液口收集分离后的沉降母液至沉降母液槽;四、卧式螺旋卸料沉降过滤离心机的出固口收集分离后的十水硫酸钠湿料至重溶槽溶解成不含固体的硫酸钠饱和溶液;本发明十水硫酸钠晶浆只需要经过卧式螺旋卸料沉降过滤离心机,就能直接得到产品溶液和十水硫酸钠湿料,节省电耗,工艺流程短,便于操作,且产品溶液中的SO42‑含量和十水硫酸钠湿料中Li+含量均满足生产要求。
42 | 一种连续碳化分解制备高纯碳酸锂的方法 | CN111439761A | 发明专利 | 驳回 | 2020-02-19 | 2020-07-24 | C01D15/08(2006.01)I | 李良彬;廖萃;廖文华;许鑫;胡志华;叶明;谢军;潘志芳;张阳阳;刘明;彭爱平;李芳芳 | 江西赣锋锂业股份有限公司; 广州正驰知识产权代理事务所(普通合伙) | 广州正驰知识产权代理事务所(普通合伙) | 本发明公开一种连续碳化分解制备高纯碳酸锂的方法,包括以下步骤:A、配料;B、连续碳化;C、过滤;D、连续热分解;E、增稠;F、离心分离;G、干燥。本发明的对热分解产生的二氧化碳进行了回收,降低生产成本,保护大气环境,碳化效率高,在热分解采用两级热分解釜操作,蒸汽消耗小;且整个加工的自动化程度高,在保证产能的同时也降低了人工成本,另外本发明生产出的高纯碳酸锂产品在500℃下水分含量非常低。
43 | 一种利用丁基锂残渣制备高纯无水氯化锂的制备方法 | CN111017966B | 发明授权 | 有效-授权 | 2019-12-06 | 2022-07-26 | C01D15/04(2006.01)I | 李良彬;廖萃;谢军;叶明;胡志华;潘志芳;张阳阳;刘明;彭爱平;李芳芳 | 南昌华策专利代理事务所(普通合伙); 江西赣锋锂业股份有限公司 | 南昌华策专利代理事务所(普通合伙) | 本发明提供了一种利用丁基锂残渣制备高纯无水氯化锂的制备方法,S1)高温焙烧;S2)酸化过滤;S3)碱化除杂;S4)加酸酸化;S5)蒸发结晶;S6)离心分离;S7)高温脱水;S8)粉碎烘干;S9)冷却包装。本发明采用高温焙烧丁基锂残渣相对现有传统在氧气氛围下燃烧处理,污染相对较小,锂损失量较小,相同质量的锂渣得到无水氯化锂产品明显提升,有机物含量明显较低,品质得到明显改善,由此制备电解质稳定性更好更高。
44 | 一种利用丁基锂残渣制备高纯无水氯化锂的制备方法 | CN111017966A | 发明专利 | 有效-授权 | 2019-12-06 | 2020-04-17 | C01D15/04(2006.01)I | 李良彬;廖萃;谢军;叶明;胡志华;潘志芳;张阳阳;刘明;彭爱平;李芳芳 | 南昌华策专利代理事务所(普通合伙); 江西赣锋锂业股份有限公司 | 南昌华策专利代理事务所(普通合伙) | \N本发明提供了一种利用丁基锂残渣制备高纯无水氯化锂的制备方法,S1)高温焙烧;S2)酸化过滤;S3)碱化除杂;S4)加酸酸化;S5)蒸发结晶;S6)离心分离;S7)高温脱水;S8)粉碎烘干;S9)冷却包装。本发明采用高温焙烧丁基锂残渣相对现有传统在氧气氛围下燃烧处理,污染相对较小,锂损失量较小,相同质量的锂渣得到无水氯化锂产品明显提升,有机物含量明显较低,品质得到明显改善,由此制备电解质稳定性更好更高。
45 | 利用电池级单水氢氧化锂制备高纯无水高氯酸锂的方法 | CN110835096A | 发明专利 | 有效-授权 | 2019-11-28 | 2020-02-25 | C01B11/18(2006.01)I | 李良彬;叶明;廖萃;谢军;胡志华;胡玉;潘志芳;张阳阳;胡斌;刘明;彭爱平 | 南昌华策专利代理事务所(普通合伙); 江西赣锋锂业股份有限公司 | 南昌华策专利代理事务所(普通合伙) | 本发明公开一种利用电池级单水氢氧化锂制备高纯无水高氯酸锂的方法,属于用于锂电池电解液的电解质制备技术领域,包括以下工艺步骤:A、单水氢氧化锂溶解;B、中和反应;C、过滤除杂;D浓缩脱水;E、乙醇脱水F、冷却结晶;G、真空一次干燥,粉碎;H、真空二次干燥、粉碎、包装。本发明利用电池级单水氢氧化锂与高氯酸锂制备出一种利用电池级单水氢氧化锂制备高纯无水高氯酸锂的方法工艺简单,收率高,经济价值高,而且对环境污染小。
46 | 利用电池级单水氢氧化锂制备高纯无水高氯酸锂的方法 | CN110835096B | 发明授权 | 有效-授权 | 2019-11-28 | 2023-01-06 | C01B11/18(2006.01)I | 李良彬;叶明;廖萃;谢军;胡志华;胡玉;潘志芳;张阳阳;胡斌;刘明;彭爱平 | 南昌华策专利代理事务所(普通合伙); 江西赣锋锂业股份有限公司 | 南昌华策专利代理事务所(普通合伙) | 本发明公开一种利用电池级单水氢氧化锂制备高纯无水高氯酸锂的方法,属于用于锂电池电解液的电解质制备技术领域,包括以下工艺步骤:A、单水氢氧化锂溶解;B、中和反应;C、过滤除杂;D浓缩脱水;E、乙醇脱水F、冷却结晶;G、真空一次干燥,粉碎;H、真空二次干燥、粉碎、包装。本发明利用电池级单水氢氧化锂与高氯酸锂制备出一种利用电池级单水氢氧化锂制备高纯无水高氯酸锂的方法工艺简单,收率高,经济价值高,而且对环境污染小。
47 | 一种利用电池级单水氢氧化锂制备高纯无水碘化锂的方法 | CN110759363A | 发明专利 | 实审 | 2019-11-28 | 2020-02-07 | C01D15/04(2006.01)I | 李良彬;廖萃;叶明;谢军;胡志华;潘志芳;胡玉;张阳阳;彭爱平;李芳芳;熊春如 | 广州正驰知识产权代理事务所(普通合伙); 江西赣锋锂业股份有限公司 | 广州正驰知识产权代理事务所(普通合伙) | 本发明公开一种利用电池级单水氢氧化锂制备高纯无水碘化锂的方法,包括以下工艺步骤:A、单水氢氧化锂溶解;B、歧化反应;C、水合肼还原碘酸锂的反应;D过滤除杂;E、常压浓缩脱自由水F、甲苯一次脱结合水;G、乙醇二次脱结合水;H、真空干燥、粉碎、包装。本发明利用电池级单水氢氧化锂制备高纯无水碘化锂的方法工艺简单,收率高,经济价值高,对环境污染小,而且生产安全性高。
48 | 一种电池级无水氢氧化锂的制备方法 | CN111170342A | 发明专利 | 驳回 | 2019-11-06 | 2020-05-19 | C01D15/02(2006.01)I | 李良彬;陈超;付晓春;彭琴;周峰;艾刚华;符龙;黄小强;肖成;宁朋;王春云;李忠 | 广州正驰知识产权代理事务所(普通合伙); 江西赣锋锂业股份有限公司 | 广州正驰知识产权代理事务所(普通合伙) | \N本发明公开了一种电池级无水氢氧化锂的制备方法,其制备方法以工业级单水氢氧化锂为原料,制备步骤包含:溶解、超滤、吸附、重结晶、气流粉碎、真空干燥、电磁除铁、真空包装等,最终得到电池级的无水氢氧化锂。工艺简单可操作性强,大大提高产品附加值,增加产品经济效益和社会效益。
49 | 一种利用钢铁厂酸洗废液制备无水磷酸铁的方法 | CN110002420A | 发明专利 | 驳回 | 2019-05-07 | 2019-07-12 | C01B25/37(2006.01)I | 李良彬;廖萃;胡志华;马木林;叶明;谢军;胡玉;曾宪勤;谢晓林;彭爱平;李芳芳 | 广州正驰知识产权代理事务所(普通合伙); 江西赣锋锂业股份有限公司 | 广州正驰知识产权代理事务所(普通合伙) | 本发明公布了一种利用钢铁厂酸洗废液制备无水磷酸铁的方法。该发明包括以下步骤:(1)浓缩、冷却析晶除杂;(2)粗制磷酸铁;(3)磷酸铁重溶;(4)二次制备磷酸铁。根据溶解度的差异,采用浓缩析晶的方法,除去大部分杂质离子,然后在较低的pH下合成磷酸铁,可进一步将较难除去Zn、Cr、Mn等离子除去,然后用酸将磷酸铁重溶,二次制备磷酸铁。采用上述步骤,可循环回收酸洗厂废水,并且制备得到杂质含量低、一次粒径在100nm以内的无水磷酸铁。
50 | 一种制备高纯偏磷酸锂的方法 | CN109941981B | 发明授权 | 有效-授权 | 2019-03-15 | 2020-10-27 | C01B25/445(2006.01)I | 李良彬;廖萃;谢军;叶明;胡志华;胡玉;胡中;李芳芳;谢晓林;刘明;彭爱平;李忠;周峰 | 南昌贤达专利代理事务所(普通合伙); 江西赣锋锂业股份有限公司 | 南昌贤达专利代理事务所(普通合伙) | 本发明属于偏磷酸锂制备技术领域,特别涉及一种制备高纯偏磷酸锂的方法,该方法包括主要包括乙醇洗涤、中温煅烧、冷却磨细、掺杂混合和高温煅烧等步骤。本发明相对于现有技术而言,本发明提供的制备高纯偏磷酸锂的方法,采用两步法,即先制备焦磷酸锂,随后再制备偏磷酸锂的方法。而采取分两步法制备偏磷酸锂,事先得到的焦磷酸锂过程分解不剧烈且不容易结壁,容易处理。随后粉碎与偏磷酸锂混合,二次缓慢升温煅烧,得到偏磷酸锂纯度高,且粒径均一。
51 | 一种制备高纯偏磷酸锂的方法 | CN109941981A | 发明专利 | 有效-授权 | 2019-03-15 | 2019-06-28 | C01B25/445(2006.01)I | 李良彬;廖萃;谢军;叶明;胡志华;胡玉;胡中;李芳芳;谢晓林;刘明;彭爱平;李忠;周峰 | 南昌贤达专利代理事务所(普通合伙); 江西赣锋锂业股份有限公司 | 南昌贤达专利代理事务所(普通合伙) | 本发明属于偏磷酸锂制备技术领域,特别涉及一种制备高纯偏磷酸锂的方法,该方法包括主要包括乙醇洗涤、中温煅烧、冷却磨细、掺杂混合和高温煅烧等步骤。本发明相对于现有技术而言,本发明提供的制备高纯偏磷酸锂的方法,采用两步法,即先制备焦磷酸锂,随后再制备偏磷酸锂的方法。而采取分两步法制备偏磷酸锂,事先得到的焦磷酸锂过程分解不剧烈且不容易结壁,容易处理。随后粉碎与偏磷酸锂混合,二次缓慢升温煅烧,得到偏磷酸锂纯度高,且粒径均一。
52 | 一种利用氟化锂废液制备碳酸锂的方法 | CN110104665B | 发明授权 | 有效-授权 | 2019-03-13 | 2021-10-01 | C01D15/08(2006.01)I | 李良彬;廖萃;谢军;胡志华;叶明;胡玉;胡斌;李芳芳;谢晓林;刘明;彭爱平 | 南昌贤达专利代理事务所(普通合伙); 江西赣锋锂业股份有限公司 | 南昌贤达专利代理事务所(普通合伙) | 本发明属于碳酸锂制备技术领域,特别涉及一种利用氟化锂母液制备碳酸锂的方法,该方法包括主要包括浆化搅拌、钙镁渣洗涤、蒸发浓缩、碱化除杂、冷冻析钠钾和碳化沉锂等步骤。本发明相对于现有技术而言,不仅氟化锂母液中锂得到了很好的回收,而且氟离子得到很好去除,且钙镁渣的锂元素同样得到很好回收利用。工艺简单,环境污染少,资源浪费减少,经济效益明显。但锂回收率高(综合回收率>90%),制备碳酸锂杂质少,产品质量稳定。因此,本工艺具有工艺简单、环境污染少,资源浪费减少,经济效益明显增加等优点。
53 | 一种利用氟化锂废液制备碳酸锂的方法 | CN110104665A | 发明专利 | 有效-授权 | 2019-03-13 | 2019-08-09 | C01D15/08(2006.01)I | 李良彬;廖萃;谢军;胡志华;叶明;胡玉;胡斌;李芳芳;谢晓林;刘明;彭爱平 | 南昌贤达专利代理事务所(普通合伙); 江西赣锋锂业股份有限公司 | 南昌贤达专利代理事务所(普通合伙) | 本发明属于碳酸锂制备技术领域,特别涉及一种利用氟化锂母液制备碳酸锂的方法,该方法包括主要包括浆化搅拌、钙镁渣洗涤、蒸发浓缩、碱化除杂、冷冻析钠钾和碳化沉锂等步骤。本发明相对于现有技术而言,不仅氟化锂母液中锂得到了很好的回收,而且氟离子得到很好去除,且钙镁渣的锂元素同样得到很好回收利用。工艺简单,环境污染少,资源浪费减少,经济效益明显。但锂回收率高(综合回收率>90%),制备碳酸锂杂质少,产品质量稳定。因此,本工艺具有工艺简单、环境污染少,资源浪费减少,经济效益明显增加等优点。
54 | 一种利用锂辉石中产生的钙镁渣的除氟方法 | CN109775834B | 发明授权 | 有效-授权 | 2019-03-06 | 2022-01-14 | C02F1/58(2006.01)I;C02F1/28(2006.01)I;C01F11/22(2006.01)I;C02F101/14(2006.01)N | 李良彬;谢军;廖萃;胡志华;叶明;胡玉;胡斌;谢晓林;刘明;彭爱平;李芳芳 | 南昌贤达专利代理事务所(普通合伙); 江西赣锋锂业股份有限公司 | 南昌贤达专利代理事务所(普通合伙) | 本发明属于除氟技术领域,具体公开了一种利用锂辉石中产生的钙镁渣除氟的方法,该方法包括主要包括获取钙镁渣和二次酸溶步骤。本发明方法利用锂辉石中产生的钙镁渣,以废治废,且通过二次少量加酸溶使钙镁渣中的Mg2+离子与Ca2+离子溶出并进入溶液,最后加入CaO使溶液变成碱性,在碱性条件下然后是含氟离子以MgF2,CaF2沉淀形式出来,使氟化锂母液中的氟离子浓度达到0.001g/L,达到国家污水的排放标准。
55 | 一种利用锂辉石中产生的钙镁渣的除氟方法 | CN109775834A | 发明专利 | 有效-授权 | 2019-03-06 | 2019-05-21 | C02F1/58(2006.01)I;C02F1/28(2006.01)I;C01F11/22(2006.01)I;C02F101/14(2006.01)N | 李良彬;谢军;廖萃;胡志华;叶明;胡玉;胡斌;谢晓林;刘明;彭爱平;李芳芳 | 南昌贤达专利代理事务所(普通合伙); 江西赣锋锂业股份有限公司 | 南昌贤达专利代理事务所(普通合伙) | 本发明属于除氟技术领域,具体公开了一种利用锂辉石中产生的钙镁渣除氟的方法,该方法包括主要包括获取钙镁渣和二次酸溶步骤。本发明方法利用锂辉石中产生的钙镁渣,以废治废,且通过二次少量加酸溶使钙镁渣中的Mg2+离子与Ca2+离子溶出并进入溶液,最后加入CaO使溶液变成碱性,在碱性条件下然后是含氟离子以MgF2,CaF2沉淀形式出来,使氟化锂母液中的氟离子浓度达到0.001g/L,达到国家污水的排放标准。
56 | 一种三元正极材料酸浸液分离回收锂与镍钴锰的方法 | CN109722540A | 发明专利 | 实审 | 2019-03-01 | 2019-05-07 | C22B7/00(2006.01)I;C22B26/12(2006.01)I;C22B23/00(2006.01)I;C22B47/00(2006.01)I | 李良彬;马木林;胡志华;廖萃;叶明;谢军;胡玉;彭爱平;李芳芳;谢晓林;曾宪勤 | 南昌贤达专利代理事务所(普通合伙); 江西赣锋锂业股份有限公司 | 南昌贤达专利代理事务所(普通合伙) | 本发明公布了一种三元正极材料酸浸液分离回收锂与镍钴锰的方法,属于有色金属二次资源的循环利用领域。该发明包括以下步骤:(1)除铁、铝;(2)碱化沉镍钴锰回收锂;(3)酸化回收镍钴锰;(4)还原回收锰。据氢氧化物沉淀pH的差异,先用生石灰将Fe、Al去除;然后用碱将Ni、Co、Mn析出,实现Li与Ni、Co、Mn的分离,先回收Li;接着酸浸Ni、Co、Mn渣,回收Ni、Co、Mn;由于Mn价态不稳定,酸浸渣中含有一定黑色的MnO2,用双氧水将其还原为二价Mn2+,进一步回收Mn。采用上述步骤,相对于现有技术而言,锂与镍钴锰的回收率高,能达到95%以上,工艺简单,成本低,最终废弃物为一般废弃物。
57 | 一种连续冷冻结晶器及其除结疤的方法 | CN109806613B | 发明授权 | 有效-授权 | 2019-02-22 | 2021-05-11 | B01D9/02(2006.01)I | 李良彬;罗光华;李广梅;彭文革;徐建华;董飘平;彭爱平;符龙;陶洪;符礼冬;李芳芳 | 南昌贤达专利代理事务所(普通合伙); 江西赣锋锂业股份有限公司 | 南昌贤达专利代理事务所(普通合伙) | 本发明公开了一种连续冷冻结晶器及其除结疤的方法,涉及冷冻结晶装置技术领域,该连续冷冻结晶器包括养晶器、外冷器、物料循环系统、冷媒循环系统及温度控制系统;养晶器上设有原液进料口、循环出料口以及循环回料口;外冷器上设有物料进口、物料出口以及冷媒进料口、冷媒出料口;物料循环系统包括循环出料管、循环出料阀、物料循环泵、循环回料管、循环回料阀以及再生旁路管;冷媒循环系统包括冷媒循环管、冷媒循环泵;温度控制系统包括电信号连接的控制器、物料温差传感器以及冷媒温差传感器。该发明的有益效果是具有较好的防结疤功能及快速除结疤功能,并且除疤时不需要排料,不需要整体升温,具有用时短、综合能耗低等优点。
58 | 一种连续冷冻结晶器及其除结疤的方法 | CN109806613A | 发明专利 | 有效-授权 | 2019-02-22 | 2019-05-28 | B01D9/02(2006.01)I | 李良彬;罗光华;李广梅;彭文革;徐建华;董飘平;彭爱平;符龙;陶洪;符礼冬;李芳芳 | 南昌贤达专利代理事务所(普通合伙); 江西赣锋锂业股份有限公司 | 南昌贤达专利代理事务所(普通合伙) | 本发明公开了一种连续冷冻结晶器及其除结疤的方法,涉及冷冻结晶装置技术领域,该连续冷冻结晶器包括养晶器、外冷器、物料循环系统、冷媒循环系统及温度控制系统;养晶器上设有原液进料口、循环出料口以及循环回料口;外冷器上设有物料进口、物料出口以及冷媒进料口、冷媒出料口;物料循环系统包括循环出料管、循环出料阀、物料循环泵、循环回料管、循环回料阀以及再生旁路管;冷媒循环系统包括冷媒循环管、冷媒循环泵;温度控制系统包括电信号连接的控制器、物料温差传感器以及冷媒温差传感器。该发明的有益效果是具有较好的防结疤功能及快速除结疤功能,并且除疤时不需要排料,不需要整体升温,具有用时短、综合能耗低等优点。
59 | 一种芒硝连续冷冻结晶工艺 | CN109775727A | 发明专利 | 有效-授权 | 2019-02-22 | 2019-05-21 | C01D5/00(2006.01)I;C01D5/06(2006.01)I;B01D9/02(2006.01)I | 李良彬;罗光华;李广梅;彭文革;徐建华;董飘平;李芳芳;符龙;陈惠智;李海桃;彭爱平 | 南昌贤达专利代理事务所(普通合伙); 江西赣锋锂业股份有限公司 | 南昌贤达专利代理事务所(普通合伙) | 本发明公开了一种芒硝连续冷冻结晶工艺,涉及芒硝冷冻结晶技术领域,该工艺包括以下步骤:A、预冷:先冷却至40~50℃,再冷却至25~35℃;B、一级冷冻:冷却至5~15℃;C、一级沉降;D、一级分离;E、二级冷冻:冷却至‑10~0℃;F、二级沉降;G、二级分离。该发明的有益效果是实现了整个结晶过程的连续进料、连续出料,从而实现芒硝的连续化生产;冷冻结晶过程分为两级完成,有效减少了结晶推动力,从而极大地降低了结晶工艺中芒硝的结疤速度,有效提高了设备利用率,提高了生产效率。同时,由于一级冷冻结晶温度高,制冷效率高,可有效降低能耗;析硝率高,一级冷冻结晶和二级冷冻结晶累计析硝率在90%以上。
60 | 一种芒硝连续冷冻结晶工艺 | CN109775727B | 发明授权 | 有效-授权 | 2019-02-22 | 2021-05-11 | C01D5/00(2006.01)I;C01D5/06(2006.01)I;B01D9/02(2006.01)I | 李良彬;罗光华;李广梅;彭文革;徐建华;董飘平;李芳芳;符龙;陈惠智;李海桃;彭爱平 | 南昌贤达专利代理事务所(普通合伙); 江西赣锋锂业股份有限公司 | 南昌贤达专利代理事务所(普通合伙) | 本发明公开了一种芒硝连续冷冻结晶工艺,涉及芒硝冷冻结晶技术领域,该工艺包括以下步骤:A、预冷:先冷却至40~50℃,再冷却至25~35℃;B、一级冷冻:冷却至5~15℃;C、一级沉降;D、一级分离;E、二级冷冻:冷却至‑10~0℃;F、二级沉降;G、二级分离。该发明的有益效果是实现了整个结晶过程的连续进料、连续出料,从而实现芒硝的连续化生产;冷冻结晶过程分为两级完成,有效减少了结晶推动力,从而极大地降低了结晶工艺中芒硝的结疤速度,有效提高了设备利用率,提高了生产效率。同时,由于一级冷冻结晶温度高,制冷效率高,可有效降低能耗;析硝率高,一级冷冻结晶和二级冷冻结晶累计析硝率在90%以上。
61 | 利用磷酸铁锂废料制备碳酸锂的方法 | CN109534372A | 发明专利 | 撤回 | 2018-12-28 | 2019-03-29 | C01D15/08(2006.01)I | 李良彬;廖萃;叶明;谢军;胡志华;胡斌;谢晓林;彭爱平;李芳芳;胡玉 | 北京中北知识产权代理有限公司; 江西赣锋锂业股份有限公司 | 北京中北知识产权代理有限公司 | 本发明公开利用磷酸铁锂废料制备碳酸锂的方法,包括以下步骤:A、次钠混合;B、加酸氧化反应;C、过滤淋洗;D、浓缩除杂;E、碱化除杂;F、纯碱沉锂。本发明的利用磷酸铁锂废料制备碳酸锂的方法工艺简单,原材料生产成本低,锂回收率高,经济价值高,对环境污染小,而且生产安全性高。
62 | 利用锂辉石钙镁渣回收锂制备工业级碳酸锂的方法 | CN109455744A | 发明专利 | 有效-授权 | 2018-12-28 | 2019-03-12 | C01D15/08(2006.01)I | 李良彬;廖萃;叶明;胡志华;谢军;胡斌;彭爱平;李芳芳;马木林;胡玉 | 北京中北知识产权代理有限公司; 江西赣锋锂业股份有限公司 | 北京中北知识产权代理有限公司 | 本发明公开利用锂辉石钙镁渣回收锂制备工业级碳酸锂的方法,包括以下步骤:A、含锂钙镁渣的溶解;B、加酸反应;C、生石灰除镁;D、浓缩加碱除钙;E、纯碱深度除钙;F、酸化除杂;G、纯碱沉锂。本发明的利用锂辉石钙镁渣回收锂制备工业级碳酸锂的方法工艺简单,原材料生产成本低,锂回收率高,经济价值高,对环境污染小,而且生产安全性高。
63 | 利用锂辉石钙镁渣回收锂制备工业级碳酸锂的方法 | CN109455744B | 发明授权 | 有效-授权 | 2018-12-28 | 2021-02-12 | C01D15/08(2006.01)I | 李良彬;廖萃;叶明;胡志华;谢军;胡斌;彭爱平;李芳芳;马木林;胡玉 | 北京中北知识产权代理有限公司; 江西赣锋锂业股份有限公司 | 北京中北知识产权代理有限公司 | 本发明公开利用锂辉石钙镁渣回收锂制备工业级碳酸锂的方法,包括以下步骤:A、含锂钙镁渣的溶解;B、加酸反应;C、生石灰除镁;D、浓缩加碱除钙;E、纯碱深度除钙;F、酸化除杂;G、纯碱沉锂。本发明的利用锂辉石钙镁渣回收锂制备工业级碳酸锂的方法工艺简单,原材料生产成本低,锂回收率高,经济价值高,对环境污染小,而且生产安全性高。
64 | 一种工业生产无水氢氧化锂球的方法 | CN109553118A | 发明专利 | 有效-授权 | 2018-12-19 | 2019-04-02 | C01D15/02(2006.01)I;C01B32/55(2017.01)I;C01D15/08(2006.01)I;C04B30/00(2006.01)I | 李良彬;王彬;陈超;傅利华;郁兴国;艾刚华;王计江;黄小强;高建勤;李忠;周峰;李芳芳 | 南昌贤达专利代理事务所(普通合伙); 江西赣锋锂业股份有限公司 | 南昌贤达专利代理事务所(普通合伙) | 本发明提供了一种工业生产无水氢氧化锂球的方法,包括脱水烘干、微粉、粉体成球、筛分、干燥等步骤,无水氢氧化锂经过粉体成型工艺将其制备成不掉粉、不呛人的药粒,应用于CO2吸收剂,按煤炭标准MT454‑2008测试所述吸收剂吸收二氧化碳的效率,吸收率达到85%以上。
65 | 一种工业生产无水氢氧化锂球的方法 | CN109553118B | 发明授权 | 有效-授权 | 2018-12-19 | 2021-03-16 | C01D15/02(2006.01)I;C01B32/55(2017.01)I;C01D15/08(2006.01)I;C04B30/00(2006.01)I | 李良彬;王彬;陈超;傅利华;郁兴国;艾刚华;王计江;黄小强;高建勤;李忠;周峰;李芳芳 | 南昌贤达专利代理事务所(普通合伙); 江西赣锋锂业股份有限公司 | 南昌贤达专利代理事务所(普通合伙) | 本发明提供了一种工业生产无水氢氧化锂球的方法,包括脱水烘干、微粉、粉体成球、筛分、干燥等步骤,无水氢氧化锂经过粉体成型工艺将其制备成不掉粉、不呛人的药粒,应用于CO2吸收剂,按煤炭标准MT454‑2008测试所述吸收剂吸收二氧化碳的效率,吸收率达到85%以上。
66 | 一种干燥单水氢氧化锂的方法 | CN109442870B | 发明授权 | 有效-授权 | 2018-10-25 | 2020-11-03 | F26B3/08(2006.01)I;F26B21/00(2006.01)I;F26B25/00(2006.01)I | 李良彬;彭文革;李广梅;罗光华;廖文华;胡萍;张建勇;李芳芳;欧阳梁;李霞;胡中;胡斌 | 北京中北知识产权代理有限公司; 江西赣锋锂业股份有限公司 | 北京中北知识产权代理有限公司 | 本发明公开一种干燥单水氢氧化锂的方法,包括以下步骤:包括以下步骤:A、加热空气;B、干燥物料;C、旋风收尘;D、布袋收尘;E、空气冷却;F、收集干燥的单水氢氧化锂。本发明的干燥单水氢氧化锂的方法操作简单方便,成本低、可以有效克服传统方法的缺点,产品颗粒度更加均匀,产品中CO2含量更低。
67 | 一种干燥单水氢氧化锂的方法 | CN109442870A | 发明专利 | 有效-授权 | 2018-10-25 | 2019-03-08 | F26B3/08(2006.01)I;F26B21/00(2006.01)I;F26B25/00(2006.01)I | 李良彬;彭文革;李广梅;罗光华;廖文华;胡萍;张建勇;李芳芳;欧阳梁;李霞;胡中;胡斌 | 北京中北知识产权代理有限公司; 江西赣锋锂业股份有限公司 | 北京中北知识产权代理有限公司 | 本发明公开一种干燥单水氢氧化锂的方法,包括以下步骤:包括以下步骤:A、加热空气;B、干燥物料;C、旋风收尘;D、布袋收尘;E、空气冷却;F、收集干燥的单水氢氧化锂。本发明的干燥单水氢氧化锂的方法操作简单方便,成本低、可以有效克服传统方法的缺点,产品颗粒度更加均匀,产品中CO2含量更低。
68 | 一种利用电池级碳酸锂沉锂母液生产电池级氢氧化锂的方法 | CN107986301A | 发明专利 | 视为撤回 | 2017-12-27 | 2018-05-04 | C01D15/02(2006.01)I | 李良彬;王彬;符龙;傅利华;陈超;郁兴国;黄小强;李忠;朱志全;彭爱平;李芳芳 | 江西赣锋锂业股份有限公司 | -- | 本发明公开一种利用电池级碳酸锂沉锂母液生产电池级氢氧化锂的方法,包括以下步骤:(1)沉锂母液经精密过滤除去不溶物;(2)往溶液中加入硫酸,然后经汽提塔除碳酸根;(3)将溶液流经螯合树脂系统除钙、镁;(4)往溶液中加入NaOH,将Li<sub>2<sub>SO<sub>4<sub>转型为LiOH;(5)将溶液蒸发浓缩至晶浆浓度为10%~40%,然后离心分离得LiOH浓缩液;(6)将LiOH浓缩液冷却至‑10~5℃析钠,得到LiOH净化液(7)将LiOH净化液蒸发浓缩、离心分离得LiOH晶体;(8)将LiOH晶体重结晶后得到电池级氢氧化锂。该法实现循环回收沉锂母液生产电池级氢氧化锂,提高了锂回收率,降低了生产成本。
69 | 一种草酸锂的制备方法 | CN108178726A | 发明专利 | 驳回 | 2017-12-27 | 2018-06-19 | C07C55/07(2006.01)I;C07C51/41(2006.01)I | 李良彬;马木林;胡志华;叶明;谢军;曾宪勤;李强 | 北京中北知识产权代理有限公司; 江西赣锋锂业股份有限公司 | 北京中北知识产权代理有限公司 | 本发明公开一种草酸锂的制备方法,包括以下步骤:A、取二水合草酸晶体,按固液比1:1加入纯水,加热至80‑90℃溶解后,加入Li+浓度为30~95g/L的氯化锂溶液,搅拌反应30min,冷却析晶,过滤得到草酸氢锂湿料;B、取上述A步骤产生的草酸氢锂湿料按固液比1:1加纯水加热溶解形成混合溶液,用LiOH·H2O调节所述混合溶液的pH值至8~9,反应30min,过滤后得到草酸锂湿料;C、将B步骤产生的草酸锂湿料在烘箱内在160℃烘3h,得到草酸锂干料成品。本发明的方法工艺简单、成本低。
70 | 一种利用硫化锂废料制备工业级碳酸锂的方法 | CN108059176B | 发明授权 | 有效-授权 | 2017-12-27 | 2019-08-30 | C01D15/08(2006.01)I;C01B17/027(2006.01)I | 李良彬;马木林;谢军;胡志华;叶明;曾宪勤;李强;章毅驰 | 北京中北知识产权代理有限公司; 江西赣锋锂业股份有限公司 | 北京中北知识产权代理有限公司 | 本发明公开一种利用硫化锂废料制备工业级碳酸锂的方法,包括以下步骤A、次钠混合;B、加酸氧化;C、过滤淋洗;D、碱化除杂;E、纯碱沉锂向D步骤得到的二次过滤溶液中加入碳酸钠溶液进行沉锂反应,在85~100℃下搅拌反应0.5~2h,经过滤、洗涤、干燥得到工业级碳酸锂。本发明的利用硫化锂废料制备工业级碳酸锂的方法工艺简单实用,生产成本低,污染小,而且生产安全性高。
71 | 一种利用硫化锂废料制备工业级碳酸锂的方法 | CN108059176A | 发明专利 | 有效-授权 | 2017-12-27 | 2018-05-22 | C01D15/08(2006.01)I;C01B17/027(2006.01)I | 李良彬;马木林;谢军;胡志华;叶明;曾宪勤;李强;章毅驰 | 北京中北知识产权代理有限公司; 江西赣锋锂业股份有限公司 | 北京中北知识产权代理有限公司 | 本发明公开一种利用硫化锂废料制备工业级碳酸锂的方法,包括以下步骤:A、次钠混合;B、加酸氧化;C、过滤淋洗;D、碱化除杂;E、纯碱沉锂:向D步骤得到的二次过滤溶液中加入碳酸钠溶液进行沉锂反应,在85~100℃下搅拌反应0.5~2h,经过滤、洗涤、干燥得到工业级碳酸锂。本发明的利用硫化锂废料制备工业级碳酸锂的方法工艺简单实用,生产成本低,污染小,而且生产安全性高。
72 | 一种利用盐湖锂矿制备电池级碳酸锂的方法 | CN107840355A | 发明专利 | 驳回 | 2017-11-13 | 2018-03-27 | C01D15/08(2006.01)I | 李良彬;邓招男;章小明;廖萃;许鑫;付晓春;江姚泉;刘明 | 北京中北知识产权代理有限公司; 江西赣锋锂业股份有限公司 | 北京中北知识产权代理有限公司 | 本发明公开一种利用盐湖锂矿制备电池级碳酸锂的方法,包括以下步骤:A、球磨粉碎:将块状锂盐矿粉碎成颗粒锂盐矿;B、制备粗制锂盐矿:将颗粒锂盐矿与水制成料浆,离心分离得粗制锂盐矿;C、制备粗制氯化锂溶液:粗制锂盐矿中加盐酸调pH至1‑3,用液碱调pH至9‑13去除杂质,压滤得一次精制氯化锂溶液;D、一次精制氯化锂溶液中通二氧化碳至pH为7粗除钙,压滤得二次精制氯化锂溶液;E、二次精制氯化锂溶液中加液碱调pH至9‑12后加络合剂,用碳酸钠进行沉淀,离心分离得粗制碳酸锂;F、将粗制碳酸锂洗涤、烘干,得电池级碳酸锂。本发明的利用盐湖锂矿制备电池级碳酸锂的方法工艺简单、成本低、产量高、生产效率高,而且可以有效降低能耗。
73 | 一种锂辉石浸出液制备电池级氯化锂的方法 | CN107934998A | 发明专利 | 有效-授权 | 2017-11-13 | 2018-04-20 | C01D15/04(2006.01)I | 李良彬;王彬;陈超;傅利华;郁兴国;谢柳凤;高贵彦;胡萍;李霞 | 北京中北知识产权代理有限公司; 江西赣锋锂业股份有限公司 | 北京中北知识产权代理有限公司 | 本发明公开一种锂辉石浸出液制备电池级氯化锂的方法,包括以下步骤:A、硫酸锂锂辉石浸出液溶液加氢氧化钠溶液调PH至10‑13,加纯碱反应压滤得初级硫酸锂精制液;B、初级硫酸锂精制液经螯合树脂除钙得二级硫酸锂精制液;C、二级硫酸锂精制液加二水氯化钡得初级氯化锂溶液;D、初级氯化锂溶液加纯碱,压滤分离得二级氯化锂溶液,经酸化汽提得氯化锂精制液;E、氯化锂精制液三效蒸发得氯化锂浓缩液;F、氯化锂浓缩液冷冻降温析钠钾得到低钠钾的终级氯化锂溶液,经;G、终级氯化锂溶液浓缩分离的固体经烘干得到电池级氯化锂产品。本发明的锂辉石浸出液制备电池级氯化锂的方法工艺简单、成品纯度高,产品质量稳定、成本低、收率高。
74 | 一种锂辉石浸出液制备电池级氯化锂的方法 | CN107934998B | 发明授权 | 有效-授权 | 2017-11-13 | 2019-08-30 | C01D15/04(2006.01)I | 李良彬;王彬;陈超;傅利华;郁兴国;谢柳凤;高贵彦;胡萍;李霞 | 北京中北知识产权代理有限公司; 江西赣锋锂业股份有限公司 | 北京中北知识产权代理有限公司 | 本发明公开一种锂辉石浸出液制备电池级氯化锂的方法,包括以下步骤A、硫酸锂锂辉石浸出液溶液加氢氧化钠溶液调PH至10‑13,加纯碱反应压滤得初级硫酸锂精制液;B、初级硫酸锂精制液经螯合树脂除钙得二级硫酸锂精制液;C、二级硫酸锂精制液加二水氯化钡得初级氯化锂溶液;D、初级氯化锂溶液加纯碱,压滤分离得二级氯化锂溶液,经酸化汽提得氯化锂精制液;E、氯化锂精制液三效蒸发得氯化锂浓缩液;F、氯化锂浓缩液冷冻降温析钠钾得到低钠钾的终级氯化锂溶液,经;G、终级氯化锂溶液浓缩分离的固体经烘干得到电池级氯化锂产品。本发明的锂辉石浸出液制备电池级氯化锂的方法工艺简单、成品纯度高,产品质量稳定、成本低、收率高。
75 | 一种十二羟基硬脂酸锂的制备方法 | CN107840788A | 发明专利 | 撤回 | 2017-11-06 | 2018-03-27 | C07C51/41(2006.01)I;C07C59/01(2006.01)I | 李良彬;章小明;廖萃;许鑫;付晓春;符龙;彭莉娟;黄璐璐;李芳芳 | 北京中北知识产权代理有限公司; 江西赣锋锂业股份有限公司 | 北京中北知识产权代理有限公司 | 本发明公开一种十二羟基硬脂酸锂的制备方法,包括以下步骤:A、十二羟基硬脂酸与水配料后升温90‑100℃并恒温40‑60min得十二羟基硬脂酸溶液;B、单水氢氧化锂与水配成浓度为2.5%‑10%的氢氧化锂溶液,升温至80‑90℃恒温15‑30min;C、将氢氧化锂溶液加入至十二羟基硬脂酸溶液中,维持温度90℃以上中和反应,搅拌反应40min‑60min;D、反应结束后进行乳化反应15min‑30min;E、乳化结束后,离心脱水,后用90℃以上的热水淋洗至洗液的pH为8‑9,得十二羟基硬脂酸锂湿料;F、将十二羟基硬脂酸锂湿料烘干得干料;G、将干料进行粉碎得成品。本发明的十二羟基硬脂酸锂的制备方法工艺简单、可以有效减少成品十二羟基硬脂酸锂成品中的游离酸量,大大提高成品纯度,成本低、收率高。
76 | 一种氯化亚铁溶液除铬和锌的方法 | CN107723726A | 发明专利 | 驳回 | 2017-09-19 | 2018-02-23 | C23G1/36(2006.01)I;C01G49/12(2006.01)I | 李良彬;马木林;胡志华;谢军;叶明;曾宪勤;彭爱平;江姚泉;李芳芳 | 北京中北知识产权代理有限公司; 江西赣锋锂业股份有限公司 | 北京中北知识产权代理有限公司 | 本发明公开一种氯化亚铁溶液除铬和锌的方法,包括以下步骤:A、调节pH除铬,在氯化亚铁溶液中滴加氢氧化钠或者氨水调节溶液的pH至5‑7,压滤得到Cr3+≤0.001g/L除铬滤液;B、沉淀除锌:在所述A步骤中压滤后的除铬滤液中加入含水量为30%‑70%硫化亚铁粉末,含水量为质量百分比,硫化亚铁粉末的加入量为除铬滤液中Zn2+物质的量的6‑12倍,全程控制反应温度为10℃‑50℃,压滤得到Zn2+≤0.01g/L的除锌溶液。本发明的一种氯化亚铁溶液除铬和锌的方法工艺简单、成本低,节约能源且能够切实有效地去除氯化亚铁溶液中的铬和锌。
77 | 一种无水碘化锂的制备方法 | CN107473243B | 发明授权 | 有效-授权 | 2017-09-19 | 2019-03-05 | C01D15/04(2006.01)I | 李良彬;马木林;叶明;胡志华;谢军;曾宪勤;彭爱平;江姚泉;李芳芳 | 北京中北知识产权代理有限公司; 江西赣锋锂业股份有限公司 | 北京中北知识产权代理有限公司 | 本发明公开一种无水碘化锂的制备方法,包括以下步骤:A、装炉:加入纯度≥99%金属锂的反应桶放真空反应炉中,真空反应炉抽真空至‑0.05~‑0.35MPa,充惰性气体,反应炉中微正压50~150Pa;B.化合反应:真空反应炉加热至300~340℃保温0.5~1h,加纯度≥99.9单质碘,升至450~600℃保温反应1~2h;C.出炉:当B步骤中完全反应后,停止加热,反应桶取出,用内袋把反应桶扎好,放入手套箱内出料;D提纯、干燥:用5~20L液态醇对碘化锂溶解,过滤,蒸馏浓缩,再以150~200℃真空干燥24~36h;E.磨筛、包装:将D步骤碘化锂磨细,用20目的筛网过筛,过筛后碘化锂密封包装,得成品无水碘化锂。本发明的一种无水碘化锂的制备方法工艺简单、成本低且对环境无污染、制备的碘化锂纯度高,且制备的碘化锂含水量比较低。
78 | 一种无水碘化锂的制备方法 | CN107473243A | 发明专利 | 有效-授权 | 2017-09-19 | 2017-12-15 | C01D15/04(2006.01)I | 李良彬;马木林;叶明;胡志华;谢军;曾宪勤;彭爱平;江姚泉;李芳芳 | 北京中北知识产权代理有限公司; 江西赣锋锂业股份有限公司 | 北京中北知识产权代理有限公司 | 本发明公开一种无水碘化锂的制备方法,包括以下步骤:A、装炉:加入纯度≥99%金属锂的反应桶放真空反应炉中,真空反应炉抽真空至‑0.05~‑0.35MPa,充惰性气体,反应炉中微正压50~150Pa;B.化合反应:真空反应炉加热至300~340℃保温0.5~1h,加纯度≥99.9单质碘,升至450~600℃保温反应1~2h;C.出炉:当B步骤中完全反应后,停止加热,反应桶取出,用内袋把反应桶扎好,放入手套箱内出料;D提纯、干燥:用5~20L液态醇对碘化锂溶解,过滤,蒸馏浓缩,再以150~200℃真空干燥24~36h;E.磨筛、包装:将D步骤碘化锂磨细,用20目的筛网过筛,过筛后碘化锂密封包装,得成品无水碘化锂。本发明的一种无水碘化锂的制备方法工艺简单、成本低且对环境无污染、制备的碘化锂纯度高,且制备的碘化锂含水量比较低。
79 | 一种利用碳酸锂制备高纯氧化锂的方法 | CN107473242A | 发明专利 | 有效-授权 | 2017-09-19 | 2017-12-15 | C01D15/02(2006.01)I | 李良彬;马木林;谢军;胡志华;叶明;曾宪勤;彭爱平;江姚泉;李芳芳 | 北京中北知识产权代理有限公司; 江西赣锋锂业股份有限公司 | 北京中北知识产权代理有限公司 | 本发明公开利用碳酸锂制备高纯氧化锂的方法,包括以下步骤:A、酸化中和:电池级碳酸锂置于反应容器中,加入浓硝酸,滴氢氧化锂和硝酸控制pH为6~8;B、过滤除杂:混合溶液过滤,滴加氢氧化锂与硝酸使H达到11~13,过滤得二次过滤溶液,向二次过滤溶液中滴加氢氧化锂和硝酸使pH达到1~2,得调节溶液;C、结晶、分离与干燥:调节溶液蒸发结晶,冷却离心分离,干燥得硝酸锂;D、高温分解:将硝酸锂放入分解炉,抽真空至‑0.01MPa~‑0.09MPa,在2~3h快速升温至500℃,6~10h升温至650~750℃,并保温8~12h,升温与保温过程中使真空度保持在‑0.01MPa~‑0.09MPa,终得高纯氧化锂。本发明的方法工艺简单、原材料等成本低、单位能耗低、分解更彻底、制备的氧化锂纯度高、生产效率高。
80 | 一种利用碳酸锂制备高纯氧化锂的方法 | CN107473242B | 发明授权 | 有效-授权 | 2017-09-19 | 2019-03-05 | C01D15/02(2006.01)I | 李良彬;马木林;谢军;胡志华;叶明;曾宪勤;彭爱平;江姚泉;李芳芳 | 北京中北知识产权代理有限公司; 江西赣锋锂业股份有限公司 | 北京中北知识产权代理有限公司 | 本发明公开利用碳酸锂制备高纯氧化锂的方法,包括以下步骤:A、酸化中和:电池级碳酸锂置于反应容器中,加入浓硝酸,滴氢氧化锂和硝酸控制pH为6~8;B、过滤除杂:混合溶液过滤,滴加氢氧化锂与硝酸使H达到11~13,过滤得二次过滤溶液,向二次过滤溶液中滴加氢氧化锂和硝酸使pH达到1~2,得调节溶液;C、结晶、分离与干燥:调节溶液蒸发结晶,冷却离心分离,干燥得硝酸锂;D、高温分解:将硝酸锂放入分解炉,抽真空至‑0.01MPa~‑0.09MPa,在2~3h快速升温至500℃,6~10h升温至650~750℃,并保温8~12h,升温与保温过程中使真空度保持在‑0.01MPa~‑0.09MPa,终得高纯氧化锂。本发明的方法工艺简单、原材料等成本低、单位能耗低、分解更彻底、制备的氧化锂纯度高、生产效率高。
81 | 一种磷酸铁母液回收利用制备氯化铵的方法 | CN107619056A | 发明专利 | 视为撤回 | 2017-09-19 | 2018-01-23 | C01C1/16(2006.01)I | 李良彬;马木林;谢军;胡志华;叶明;曾宪勤;彭爱平;江姚泉;李芳芳 | 北京中北知识产权代理有限公司; 江西赣锋锂业股份有限公司 | 北京中北知识产权代理有限公司 | 本发明公开一种磷酸铁母液回收利用制备氯化铵的方法,包括以下步骤:A、将磷酸铁母液加热浓缩,浓缩至原体积的15%~25%停止加热得浓缩磷酸铁母液;B、浓缩磷酸铁母液加入工业氨水除杂质,调节pH为7~8,过滤固体,得到除酸铁母液;C、将精磷酸铁母液加热升温至100~110℃浓缩,当有晶体析出时进行冷却,冷却至30℃以下,精磷酸铁母液开始析晶,析晶完成,固液分离得到初级氯化铵晶体与硝酸铵母液;D、将初级氯化铵晶体用纯水溶解,重结晶,得到工业级氯化铵晶体。本发明铵的方法工艺简单、能过有效回收磷酸铁母液中的氯化铵,保证得到的氯化铵符合工业标准,有效去除磷酸铁溶液中的钙、铁、锌、铬、铜、锰等金属离子,回收率高、成本低。
82 | 一种硫酸镍钴锰溶液除氟、硅离子的方法 | CN106745343A | 发明专利 | 视为撤回 | 2016-12-12 | 2017-05-31 | C01G53/10(2006.01)I;C01G51/10(2006.01)I;C01G45/10(2006.01)I | 李良彬;白有仙;章小明;谢绍忠;高贵彦;刘超;彭爱平;李芳芳;刘明 | 江西赣锋锂业股份有限公司 | -- | 本发明公开了一种硫酸镍钴锰溶液除氟、硅离子的方法,包括以下工艺流程:(A)稀释:将硫酸镍钴锰溶液用水稀释;(B)调pH:将稀释好的硫酸镍钴锰溶液用无机酸调节pH至4~6;(C)萃取:将步骤B调好pH的溶液用P507和磺化煤油混合萃取剂进行多级逆流萃取;(D)洗涤:用纯水将步骤C分离得到的萃取有机相进行淋洗;(E)反萃:将洗涤好的有机相用2~6mol/L的无机酸进行多级逆流反萃;(F)除油:将步骤E得到的反萃水相经静置分层,并采用除油器除油后得到净化的硫酸镍钴锰溶液。本发明的硫酸镍钴锰溶液除氟硅离子的方法具有除杂效果好,镍、钴、锰有价金属回收率高,工艺简单,生产成本低的优点,适合工业化生产。
83 | 一种锂电池正极材料废料的处理方法 | CN106505272A | 发明专利 | 视为撤回 | 2016-12-12 | 2017-03-15 | H01M10/54(2006.01)I;C22B7/00(2006.01)I;C22B26/12(2006.01)I | 李良彬;白有仙;章小明;谢绍忠;高贵彦;刘超;彭爱平;李芳芳;刘明 | 江西赣锋锂业股份有限公司 | -- | 本发明公开了一种锂电池正极材料废料的处理方法,包括如下步骤:A#焙烧、B#酸化浸出、C除铁铝、D#除铜锌、E#氟化沉锂、F除钙镁、G多级萃取、H#除油等。本发明的一种锂电池正极材料废料的处理方法,可综合回收锂电池正极材料中含有的锂、钴、锰、镍等多种有价金属,具有金属回收率高、得到的锂产品质量好等优点,且环境友好、生产成本低,适合工业化生产。
84 | 一种从锂废旧电池中回收锂制备电池级碳酸锂的方法 | CN106505225A | 发明专利 | 视为撤回 | 2016-12-12 | 2017-03-15 | H01M6/52(2006.01)I;H01M10/54(2006.01)I;C01D15/08(2006.01)I | 李良彬;白有仙;章小明;谢绍忠;高贵彦;刘超;彭爱平;李芳芳;刘明 | 江西赣锋锂业股份有限公司 | -- | 本发明公开了一种从锂废旧电池中回收锂制备电池级碳酸锂的方法,以锂废旧电池为原料提锂制备电池级碳酸锂。本发明主要包括以下步骤:(1)电池拆解、(2)酸化浸出、(3)除铁、铝、(4)氟化沉锂、(5)镁盐转型、(6)碱化除杂、(7)纯碱沉锂等。本发明的从锂废旧电池中回收锂制备电池级碳酸锂的方法,具有锂回收率高、其它金属元素损失小、环境友好、产品纯度高等优点,产品主含量超过99.5%,达到电池级产品要求,且工艺简单、生产成本低,适合工业化生产。
85 | 一种从磷酸亚铁锂废旧电池中回收锂制备电池级碳酸锂的方法 | CN106785166A | 发明专利 | 有效-授权 | 2016-12-12 | 2017-05-31 | H01M10/54(2006.01)I;C01D15/08(2006.01)I | 李良彬;白有仙;谢绍忠;高贵彦;章小明;刘超;彭爱平;李芳芳;刘明 | 北京中北知识产权代理有限公司; 江西赣锋锂业股份有限公司 | 北京中北知识产权代理有限公司 | 本发明涉及一种从磷酸亚铁锂废旧电池中回收锂制备电池级碳酸锂的方法,以磷酸亚铁锂废旧电池为原料制备电池级碳酸锂,包括以下步骤:(1)电池拆解;(2)圆盘造粒;(3)高温焙烧;(4)酸化浸出;(5)深度转型;(6)碱化除杂;(7)纯碱沉锂等。本发明的有益效果为:本发明的从磷酸亚铁锂废旧电池回收锂制备电池级碳酸锂的方法,具有锂回收率高、环境友好、产品纯度高等优点,产品主含量超过99.5%,达到电池级产品要求,且工艺简单、生产成本低,适合工业化生产。
86 | 一种从磷酸亚铁锂废旧电池中回收锂制备电池级碳酸锂的方法 | CN106785166B | 发明授权 | 有效-授权 | 2016-12-12 | 2019-02-12 | H01M10/54(2006.01)I;C01D15/08(2006.01)I | 李良彬;白有仙;谢绍忠;高贵彦;章小明;刘超;彭爱平;李芳芳;刘明 | 北京中北知识产权代理有限公司; 江西赣锋锂业股份有限公司 | 北京中北知识产权代理有限公司 | 本发明涉及一种从磷酸亚铁锂废旧电池中回收锂制备电池级碳酸锂的方法,以磷酸亚铁锂废旧电池为原料制备电池级碳酸锂,包括以下步骤:(1)电池拆解;(2)圆盘造粒;(3)高温焙烧;(4)酸化浸出;(5)深度转型;(6)碱化除杂;(7)纯碱沉锂等。本发明的有益效果为:本发明的从磷酸亚铁锂废旧电池回收锂制备电池级碳酸锂的方法,具有锂回收率高、环境友好、产品纯度高等优点,产品主含量超过99.5%,达到电池级产品要求,且工艺简单、生产成本低,适合工业化生产。
87 | 一种高模数硅酸锂水溶液的制备方法 | CN106115724B | 发明授权 | 有效-授权 | 2016-06-21 | 2017-12-29 | C01B33/32(2006.01)I | 李良彬;章小明;符龙;彭国洪;何新田;朱雪琴;邓招男;彭爱平;李芳芳 | 北京中北知识产权代理有限公司; 江西赣锋锂业股份有限公司 | 北京中北知识产权代理有限公司 | 本发明涉及一种高模数硅酸锂水溶液的制备方法,以电池级氢氧化锂为锂源,酸性硅溶胶和活性硅酸为硅源,利用水热合成法制备硅酸锂溶液,其步骤为:先以电池级氢氧化锂溶液与酸性硅溶胶合成模数为低于3.5的低模数硅酸锂水溶液,再将模数低于3.5的硅酸锂水溶液与活性硅酸反应制备模数为4.2~5.5的高模数硅酸锂水溶液。本发明一种高模数硅酸锂水溶液的制备方法具有生产能耗低、产品透光性好、贮存时间长和粘结性能优等特性。
88 | 一种高模数硅酸锂水溶液的制备方法 | CN106115724A | 发明专利 | 有效-授权 | 2016-06-21 | 2016-11-16 | C01B33/32(2006.01)I | 李良彬;章小明;符龙;彭国洪;何新田;朱雪琴;邓招男;彭爱平;李芳芳 | 北京中北知识产权代理有限公司; 江西赣锋锂业股份有限公司 | 北京中北知识产权代理有限公司 | 本发明涉及一种高模数硅酸锂水溶液的制备方法,以电池级氢氧化锂为锂源,酸性硅溶胶和活性硅酸为硅源,利用水热合成法制备硅酸锂溶液,其步骤为:先以电池级氢氧化锂溶液与酸性硅溶胶合成模数为低于3.5的低模数硅酸锂水溶液,再将模数低于3.5的硅酸锂水溶液与活性硅酸反应制备模数为4.2~5.5的高模数硅酸锂水溶液。本发明一种高模数硅酸锂水溶液的制备方法具有生产能耗低、产品透光性好、贮存时间长和粘结性能优等特性。
89 | 一种利用无水氢氧化锂制备高纯氧化锂的方法 | CN105271316B | 发明授权 | 有效-授权 | 2015-11-12 | 2016-08-17 | C01D15/02(2006.01)I | 李良彬;白有仙;彭爱平;李芳芳;邓云华;肖勇;章小明;马木林 | 北京中北知识产权代理有限公司; 江西赣锋锂业股份有限公司 | 北京中北知识产权代理有限公司 | 本发明涉及一种利用无水氢氧化锂制备高纯氧化锂的方法,包括以下工艺步骤1)减压蒸馏;2)初步氧化;3)深度氧化;4)热分解;5)磨筛等步骤。本发明利用氢氧化锂制备高纯氧化锂的方法具有工艺简单实用、生产成本低、设备投资少、产品纯度高、环保等优点。
90 | 一种利用无水氢氧化锂制备高纯氧化锂的方法 | CN105271316A | 发明专利 | 有效-授权 | 2015-11-12 | 2016-01-27 | C01D15/02(2006.01)I | 李良彬;白有仙;彭爱平;李芳芳;邓云华;肖勇;章小明;马木林 | 北京中北知识产权代理有限公司; 江西赣锋锂业股份有限公司 | 北京中北知识产权代理有限公司 | 本发明涉及一种利用无水氢氧化锂制备高纯氧化锂的方法,包括以下工艺步骤:1)减压蒸馏;2)初步氧化;3)深度氧化;4)热分解;5)磨筛等步骤。本发明利用氢氧化锂制备高纯氧化锂的方法具有工艺简单实用、生产成本低、设备投资少、产品纯度高、环保等优点。
91 | 一种钼酸锂的制备方法 | CN105293579A | 发明专利 | 视为撤回 | 2015-09-19 | 2016-02-03 | C01G39/00(2006.01)I | 李良彬;白有仙;李芳芳;邓云华;侯太行;彭爱平;李忠 | 江西赣锋锂业股份有限公司 | -- | 本发明公开了一种钼酸锂的制备方法,以钼酸铵为原料,通过加入晶种、控制原料投料方式及反应体系pH的方式制备高纯度钼酸,再将钼酸与电池级氢氧化锂反应合成钼酸锂。工艺过程包括配料、酸沉反应、钼酸净化、碱溶反应、除铵、蒸发浓缩、冷却结晶、干燥等步骤。本发明的一种钼酸锂的制备方法制备的产品纯度高、工艺简单、生产成本低。
92 | 一种回收电池级碳酸锂沉锂母液制备锂盐的方法 | CN104925837B | 发明授权 | 有效-授权 | 2015-07-01 | 2017-05-03 | C01D15/04(2006.01)I;C01D15/10(2006.01)I;C01B25/32(2006.01)I | 李良彬;章小明;付晓春;许鑫;符龙;陈玲;廖萃 | 北京中北知识产权代理有限公司; 江西赣锋锂业股份有限公司 | 北京中北知识产权代理有限公司 | 本发明涉及一种回收电池级碳酸锂沉锂母液制备锂盐的方法,包括以下步骤A沉锂往电池级碳酸锂沉锂母液中加入磷酸调节pH至6~8,再加入NaOH调pH至10~12,进行沉锂;B配料将步骤A得到的磷酸锂加水或洗液配成浆料;C酸化往步骤B配成的浆料中加入HCl酸化;D转型往步骤C得到的酸化浆料中加入钙盐转型;E调pH调节步骤D得到的转型溶液的pH为8~10,并陈化30~60min;F固液分离将步骤D得到溶液过滤,得到纯度高的锂盐溶液,将滤渣洗涤后返回配料循环使用。本发明的有益效果为具有资源综合回收利用、锂回收率高、能耗低、工艺简单等优点,适合工业化生产。
93 | 一种回收电池级碳酸锂沉锂母液制备锂盐的方法 | CN104925837A | 发明专利 | 有效-授权 | 2015-07-01 | 2015-09-23 | C01D15/04(2006.01)I;C01D15/10(2006.01)I;C01B25/32(2006.01)I | 李良彬;章小明;付晓春;许鑫;符龙;陈玲;廖萃 | 北京中北知识产权代理有限公司; 江西赣锋锂业股份有限公司 | 北京中北知识产权代理有限公司 | 本发明涉及一种回收电池级碳酸锂沉锂母液制备锂盐的方法,包括以下步骤:A沉锂:往电池级碳酸锂沉锂母液中加入磷酸调节pH至6~8,再加入NaOH调pH至10~12,进行沉锂;B配料:将步骤A得到的磷酸锂加水或洗液配成浆料;C酸化:往步骤B配成的浆料中加入HCl酸化;D转型:往步骤C得到的酸化浆料中加入钙盐转型;E调pH:调节步骤D得到的转型溶液的pH为8~10,并陈化30~60min;F固液分离:将步骤D得到溶液过滤,得到纯度高的锂盐溶液,将滤渣洗涤后返回配料循环使用。本发明的有益效果为:具有资源综合回收利用、锂回收率高、能耗低、工艺简单等优点,适合工业化生产。
94 | 一种回收含氟化锂废料制备锂盐的方法 | CN104787784B | 发明授权 | 有效-授权 | 2015-03-18 | 2017-06-09 | C01D15/04(2006.01)I | 李良彬;章小明;付晓春;符龙;廖萃;何新田;陈玲 | 北京中北知识产权代理有限公司; 江西赣锋锂业股份有限公司 | 北京中北知识产权代理有限公司 | 本发明涉及一种回收含氟化锂废料制备锂盐的方法,包括以下步骤:(1)配料:将含氟化锂废料和纯水或洗水加入到反应釜中配成浆料;(2)酸化:往反应釜中加入无机酸,调节浆料的pH;(3)转型:往反应釜中加入钙盐转型;(4)中和:加入碳酸钙或氢氧化钙中和过量的无机酸;(5)调pH:加碱调节溶液pH;(6)压滤洗涤;(7)净化除杂:往滤液中加入可溶性碳酸盐和BaCl2除Ca2+与SO42-;(8)经蒸发浓缩析钠钾后得到纯净锂盐溶液。本发明解决了含氟化锂废料的处理问题,减少了环境污染,并高效回收锂资源制备锂盐,锂回收率高,锂盐生产成本低。
95 | 一种回收含氟化锂废料制备锂盐的方法 | CN104787784A | 发明专利 | 有效-授权 | 2015-03-18 | 2015-07-22 | C01D15/04(2006.01)I | 李良彬;章小明;付晓春;符龙;廖萃;何新田;陈玲 | 北京中北知识产权代理有限公司; 江西赣锋锂业股份有限公司 | 北京中北知识产权代理有限公司 | 本发明涉及一种回收含氟化锂废料制备锂盐的方法,包括以下步骤:(1)配料:将含氟化锂废料和纯水或洗水加入到反应釜中配成浆料;(2)酸化:往反应釜中加入无机酸,调节浆料的pH;(3)转型:往反应釜中加入钙盐转型;(4)中和:加入碳酸钙或氢氧化钙中和过量的无机酸;(5)调pH:加碱调节溶液pH;(6)压滤洗涤;(7)净化除杂:往滤液中加入可溶性碳酸盐和BaCl2除Ca2+与SO42-;(8)经蒸发浓缩析钠钾后得到纯净锂盐溶液。本发明解决了含氟化锂废料的处理问题,减少了环境污染,并高效回收锂资源制备锂盐,锂回收率高,锂盐生产成本低。
96 | 一种含硫酸镍废料的处理方法 | CN104591304A | 发明专利 | 有效-授权 | 2015-01-13 | 2015-05-06 | C01G53/06(2006.01)I | 李良彬;马木林;封志芳;曾宪勤;黄小强;李鹏俊;朱雪琴;李芳芳 | 江西赣锋锂业股份有限公司 | -- | 本发明公开了一种含硫酸镍废料的处理方法,包括酸溶、除钙镁、沉碳酸镍、洗涤、干燥等步骤,回收含硫酸镍废料制备碳酸镍。本发明的一种含硫酸镍废料的处理方法具有工艺简单实用、镍回收率高、能耗低、设备投资少、且环境友好等优点。
97 | 一种含硫酸镍废料的处理方法 | CN104591304B | 发明授权 | 有效-授权 | 2015-01-13 | 2016-04-27 | C01G53/06(2006.01)I | 李良彬;马木林;封志芳;曾宪勤;黄小强;李鹏俊;朱雪琴;李芳芳 | 江西赣锋锂业股份有限公司 | -- | 本发明公开了一种含硫酸镍废料的处理方法,包括酸溶、除钙镁、沉碳酸镍、洗涤、干燥等步骤,回收含硫酸镍废料制备碳酸镍。本发明的一种含硫酸镍废料的处理方法具有工艺简单实用、镍回收率高、能耗低、设备投资少、且环境友好等优点。
98 | 一种硫酸镍钴锰溶液除锌的方法 | CN104129821A | 发明专利 | 驳回 | 2014-07-25 | 2014-11-05 | C01G53/10(2006.01)I | 李良彬;马木林;黄小强;曾宪勤;李鹏俊;陈超 | 北京中北知识产权代理有限公司; 江西赣锋锂业股份有限公司 | 北京中北知识产权代理有限公司 | 本发明公开了一种硫酸镍钴锰溶液除锌的方法,包括以下工艺流程:A.调节pH:往硫酸镍钴锰混合溶液中加入碳酸钙、氧化钙或氢氧化钙固体调节溶液的pH至3-7,硫酸镍钴锰溶液为xNiSO4·yCoSO4·zMnSO4,在硫酸镍钴锰溶液中Ni2+:10g/L-110g/L,Co2+:1g/L-50g/L,Mn2+:1g/L-30g/L,Zn2+:0-2g/L;B.沉淀反应:向所述A步骤中调节pH至3-7的混合溶液中加入D50为2μm-50μm,含水量为30%-70%的硫化锰粉末,含水量为质量百分比,硫化锰粉末的加入速度为1kg/h-100kg/h,硫化锰粉末的加入量为混合溶液中Zn2+物质的量的6~12倍,搅拌反应0.5-2小时,控制反应温度为10-50℃,压滤得到Zn2+≤0.01g/L的混合溶液。本发明的硫酸镍钴锰溶液除锌的方法工艺简单、生产成本低、投资设备少、工序少,可切实有效去除锌。
99 | 一种以氢氧化镍钴锰为原料制备硫酸镍溶液除钴锰的方法 | CN103601257A | 发明专利 | 有效-授权 | 2013-11-08 | 2014-02-26 | C01G53/10(2006.01)I | 李良彬;马木林;黄小强;曾宪勤;李鹏俊;谢剑宇;陈超 | 北京中北知识产权代理有限公司; 江西赣锋锂业股份有限公司 | 北京中北知识产权代理有限公司 | 本发明公开了一种以氢氧化镍钴锰为原料制备硫酸镍溶液除钴锰的方法,包括以下工艺流程:A.碱性氧化;B.洗涤;C.酸溶。本发明的一种以氢氧化镍钴锰为原料制备硫酸镍溶液除钴锰的方法具有工艺简单实用、生产成本低、设备投资少且环保等优点。
100 | 一种以氢氧化镍钴锰为原料制备硫酸镍溶液除钴锰的方法 | CN103601257B | 发明授权 | 有效-授权 | 2013-11-08 | 2015-01-28 | C01G53/10(2006.01)I | 李良彬;马木林;黄小强;曾宪勤;李鹏俊;谢剑宇;陈超 | 北京中北知识产权代理有限公司; 江西赣锋锂业股份有限公司 | 北京中北知识产权代理有限公司 | 本发明公开了一种以氢氧化镍钴锰为原料制备硫酸镍溶液除钴锰的方法,包括以下工艺流程:A.碱性氧化;B.洗涤;C.酸溶。本发明的一种以氢氧化镍钴锰为原料制备硫酸镍溶液除钴锰的方法具有工艺简单实用、生产成本低、设备投资少且环保等优点。
101 | 一种三元正极材料前驱体的制备方法 | CN103545504A | 发明专利 | 有效-授权 | 2013-10-17 | 2014-01-29 | H01M4/505(2010.01)I;H01M4/525(2010.01)I | 李良彬;白有仙;邓招男;封志芳;邓云华;侯太行;刘明 | 北京中北知识产权代理有限公司; 江西赣锋锂业股份有限公司 | 北京中北知识产权代理有限公司 | 本发明公开了一种三元正极材料前驱体的制备方法,以红土镍矿生产电解镍的中间产物氢氧化镍锰钴富集物为原料,制备过程包括以下工艺流程:A.酸浸;B.除杂及重结晶;C.混合盐配制;D.沉淀剂配制;E.合成反应;F.pH值的调节;G.分离及洗涤;H.烘干。本发明的三元正极材料前驱体的制备方法制备的三元正极材料前躯体粒度分布均匀、活性高、密度较高、比容量高而且成本低。
102 | 一种三元正极材料前驱体的制备方法 | CN103545504B | 发明授权 | 有效-授权 | 2013-10-17 | 2016-01-20 | H01M4/505(2010.01)I;H01M4/525(2010.01)I | 李良彬;白有仙;邓招男;封志芳;邓云华;侯太行;刘明 | 北京中北知识产权代理有限公司; 江西赣锋锂业股份有限公司 | 北京中北知识产权代理有限公司 | 本发明公开了一种三元正极材料前驱体的制备方法,以红土镍矿生产电解镍的中间产物氢氧化镍锰钴富集物为原料,制备过程包括以下工艺流程A.酸浸;B.除杂及重结晶;C.混合盐配制;D.沉淀剂配制;E.合成反应;F.pH值的调节;G.分离及洗涤;H.烘干。本发明的三元正极材料前驱体的制备方法制备的三元正极材料前躯体粒度分布均匀、活性高、密度较高、比容量高而且成本低。
103 | 一种硫酸焙烧法锂云母制备碳酸锂的方法 | CN103145158B | 发明授权 | 有效-授权 | 2013-02-28 | 2014-11-05 | C01D15/08(2006.01)I | 李良彬;王彬;陈超;邓招男;刘明;傅利华;彭爱平 | 北京中北知识产权代理有限公司; 江西赣锋锂业股份有限公司 | 北京中北知识产权代理有限公司 | 本发明公开了一种硫酸焙烧法锂云母制备碳酸锂的方法,包括以下工艺流程:(1)焙烧脱氟;(2)冷却磨细;(3)调浆;(4)低温焙烧;(5)浸出分离;(6)除杂;(7)浓缩;(8)冷冻;(9)碳化沉锂得到碳酸锂产品。本发明的硫酸焙烧法锂云母制备碳酸锂的方法工艺简单、硫酸用量少、能耗低、资源利用率高、环境污染少。
104 | 一种硫酸焙烧法锂云母制备碳酸锂的方法 | CN103145158A | 发明专利 | 有效-授权 | 2013-02-28 | 2013-06-12 | C01D15/08(2006.01)I | 李良彬;王彬;陈超;邓招男;刘明;傅利华;彭爱平 | 北京中北知识产权代理有限公司; 江西赣锋锂业股份有限公司 | 北京中北知识产权代理有限公司 | 本发明公开了一种硫酸焙烧法锂云母制备碳酸锂的方法,包括以下工艺流程:(1)焙烧脱氟;(2)冷却磨细;(3)调浆;(4)低温焙烧;(5)浸出分离;(6)除杂;(7)浓缩;(8)冷冻;(9)碳化沉锂得到碳酸锂产品。本发明的硫酸焙烧法锂云母制备碳酸锂的方法工艺简单、硫酸用量少、能耗低、资源利用率高、环境污染少。
105 | 一种从锂辉石提取锂制备锂盐的方法 | CN102765734A | 发明专利 | 驳回 | 2012-07-13 | 2012-11-07 | C01D15/00(2006.01)I;C01D15/04(2006.01)I;C01D15/10(2006.01)I | 李良彬;袁中强;罗光华;彭爱平;刘明;李广梅;陈亮 | 北京中北知识产权代理有限公司; 江西赣锋锂业股份有限公司 | 北京中北知识产权代理有限公司 | 本发明公开了一种从锂辉石提取锂制备锂盐的方法,包括以下流程:a、转型焙烧;b、冷却球磨;c、酸化焙烧;d、化浆中和;e、分离洗涤及净化;f、调配转型;g、过滤洗涤;h、深度除杂;i、中和;j、浓缩结晶;k、冷却析钠;l、浓缩结晶;m、分离与干燥。本发明从锂辉石提取锂制备锂盐的方法工艺流程短、能耗低、操作步骤简单、生产成本低、资源利用率高。
106 | 一种从锂辉石提锂制备单水氢氧化锂的方法 | CN102701239A | 发明专利 | 有效-授权 | 2012-03-19 | 2012-10-03 | C01D15/02(2006.01)I | 李良彬;袁中强;彭爱平;罗光华;胡萍;刘明 | 北京中北知识产权代理有限公司; 江西赣锋锂业股份有限公司 | 北京中北知识产权代理有限公司 | 本发明公开的了一种从锂辉石提锂制备单水氢氧化锂的方法,包括转型焙烧、冷却球磨、酸化焙烧、浆化中和、分离洗涤及净化、调配转型、冷冻析钠、深度除杂、蒸发结晶、离心分离及淋洗、干燥的步骤。由于本发明采用了DTB结晶器、FC结晶器或OSLO结晶器,实现了连续冷却结晶和蒸发结晶,设备产能提高了50%以上,提高了设备利用率,所以工艺简单实用,设备产能大,生产成本低,资源利用率高,能耗低,三废少。
107 | 一种从锂辉石提锂制备单水氢氧化锂的方法 | CN102701239B | 发明授权 | 有效-授权 | 2012-03-19 | 2014-12-03 | C01D15/02(2006.01)I | 李良彬;袁中强;彭爱平;罗光华;胡萍;刘明 | 北京中北知识产权代理有限公司; 江西赣锋锂业股份有限公司 | 北京中北知识产权代理有限公司 | 本发明公开的了一种从锂辉石提锂制备单水氢氧化锂的方法,包括转型焙烧、冷却球磨、酸化焙烧、浆化中和、分离洗涤及净化、调配转型、冷冻析钠、深度除杂、蒸发结晶、离心分离及淋洗、干燥的步骤。由于本发明采用了DTB结晶器、FC结晶器或OSLO结晶器,实现了连续冷却结晶和蒸发结晶,设备产能提高了50%以上,提高了设备利用率,所以工艺简单实用,设备产能大,生产成本低,资源利用率高,能耗低,三废少。
108 | 一种高纯氧化锂的制备方法 | CN102515211A | 发明专利 | 有效-授权 | 2011-12-06 | 2012-06-27 | C01D15/02(2006.01)I | 李良彬;邓招男;熊训满;巴雅尔;付晓春;肖勇;王威 | 北京中北知识产权代理有限公司; 江西赣锋锂业股份有限公司 | 北京中北知识产权代理有限公司 | 本发明公开了一种高纯氧化锂的制备方法,包括以下工艺流程:A.装炉:将0.5~2kg纯度≥99%的金属锂加入坩埚,坩埚放入真空熔炼炉中,将真空熔炼炉密封好,打开真空泵,真空熔炼炉内压力抽真空至-0.05~-0.3MPa,向真空熔炼炉内充氧到带微正压0.01~0.08MPa;B.氧化反应:真空熔炼炉加热至400~600℃,保温0.5~2h,金属锂完全熔化,充氧气充分燃烧,氧气流量控制在5~20L/min,时间控制在20~60min:C.出炉:氧化锂完全氧化后,将坩埚提出,放入手套箱内出料;D.磨筛:将取出的氧化锂磨细,球磨机转速在20~40转/min,时间为5~20min,研磨后过筛,粒度控制在D50?10~50μm。本发明的高纯氧化锂的制备方法工艺简单实用、生产成本低、设备投资少且制得的氧化锂纯度高。
109 | 一种高纯氧化锂的制备方法 | CN102515211B | 发明授权 | 有效-授权 | 2011-12-06 | 2014-07-30 | C01D15/02(2006.01)I | 李良彬;邓招男;熊训满;巴雅尔;付晓春;肖勇;王威 | 北京中北知识产权代理有限公司; 江西赣锋锂业股份有限公司 | 北京中北知识产权代理有限公司 | 本发明公开了一种高纯氧化锂的制备方法,包括以下工艺流程A.装炉将0.5~2kg纯度≥99%的金属锂加入坩埚,坩埚放入真空熔炼炉中,将真空熔炼炉密封好,打开真空泵,真空熔炼炉内压力抽真空至-0.05~-0.1MPa,向真空熔炼炉内充氧到带微正压0.01~0.08MPa;B.氧化反应真空熔炼炉加热至400~600℃,保温0.5~2h,金属锂完全熔化,充氧气充分燃烧,氧气流量控制在5~20L/min,时间控制在20~60min;C.出炉氧化锂完全氧化后,将坩埚提出,放入手套箱内出料;D.磨筛将取出的氧化锂磨细,球磨机转速在20~40转/min,时间为5~20min,研磨后过筛,粒度控制在D5010~50μm。本发明的高纯氧化锂的制备方法工艺简单实用、生产成本低、设备投资少且制得的氧化锂纯度高。
110 | 一种纳米级磷酸铁的制备方法 | CN102556994B | 发明授权 | 有效-授权 | 2011-12-02 | 2013-06-12 | C01B25/37(2006.01)I;B82Y40/00(2011.01)I | 李良彬;朱志全;晏婷婷;马木林;白有仙;刘明;彭爱平 | 北京中北知识产权代理有限公司; 江西赣锋锂业股份有限公司 | 北京中北知识产权代理有限公司 | 本发明公开了一种纳米级磷酸铁的制备方法,包括以下工艺流程A.配料配0.0001~0.1mol/L盐酸溶液、0.5~3mol/L铁盐溶液和0.5~4mol/L磷酸盐溶液;B.加料将铁盐溶液和磷酸盐溶液以0.01~5L/min速度加入盐酸溶液中,反应温度在80℃~100℃;C.陈化反应温度至85~100℃陈化1小时以上;D.抽滤、洗涤反应液抽滤分离得磷酸铁湿渣和母液,铁湿渣使用0.001~0.1mol/L稀磷酸洗涤至少一次,洗涤时液固比至少2;E.干燥干燥得到磷酸铁产品。本发明的纳米级磷酸铁的制备方法工艺简单实用、操作比较方便,设备要求低、容易工业化,所需原料广泛,廉价易得,反应过程无副作用且不产生有毒有害物质,对环境友好,成本低。
111 | 一种纳米级磷酸铁的制备方法 | CN102556994A | 发明专利 | 有效-授权 | 2011-12-02 | 2012-07-11 | C01B25/37(2006.01)I;B82Y40/00(2011.01)I | 李良彬;朱志全;晏婷婷;马木林;白有仙;刘明;彭爱平 | 北京中北知识产权代理有限公司; 江西赣锋锂业股份有限公司 | 北京中北知识产权代理有限公司 | 本发明公开了一种纳米级磷酸铁的制备方法,包括以下工艺流程:A.配料:配0.0001~0.1mol/L盐酸溶液、0.5~3mol/L铁盐溶液和0.5~4mol/L磷酸盐溶液;B.加料:将铁盐溶液和磷酸盐溶液以0.01~5L/min速度加入盐酸溶液中,反应温度在80℃~100℃;C.陈化:反应温度至85~100℃陈化1小时以上;D.抽滤、洗涤:反应液抽滤分离得磷酸铁湿渣和母液,铁湿渣使用0.001~0.1mol/L稀磷酸洗涤至少一次,洗涤时液固比至少2;E.干燥:干燥得到磷酸铁产品。本发明的纳米级磷酸铁的制备方法工艺简单实用、操作比较方便,设备要求低、容易工业化,所需原料广泛,廉价易得,反应过程无副作用且不产生有毒有害物质,对环境友好,成本低。
112 | 一种磷酸铁锂专用电池级草酸亚铁的制备方法 | CN102557916B | 发明授权 | 有效-授权 | 2011-12-02 | 2014-11-05 | C07C55/07(2006.01)I;C07C51/41(2006.01)I | 李良彬;白有仙;胡耐根;马木林;刘明;李芳芳;李鹏俊 | 北京中北知识产权代理有限公司; 江西赣锋锂业股份有限公司 | 北京中北知识产权代理有限公司 | 本发明公开磷酸铁锂专用电池级草酸亚铁的制备方法,包括以下流程A.除杂釜加入纯水,搅拌,加亚铁盐固体,升至80-100℃,加入还原铁粉,恒温搅拌1-3小时,控制pH=2-4,压滤;B.亚铁盐溶液过滤,去除铁粉及杂质;C.亚铁盐滤液清亮后,将滤液打入主反应釜中;压滤后,温度在30-60℃,加入二水草酸固体进行沉淀反应,加料时间5-60min,反应10-60min后温度升至70-100℃恒温;D.将反应液搅拌,并保温2-4h陈化;E.离心机分离草酸亚铁;F.将分离的草酸亚铁经过水洗,烘干,得到草酸亚铁产品。本发明的磷酸铁锂专用电池级草酸亚铁的制备方法工艺简单实用、生产成本低、环保、一步法合成小颗粒(<5μm)、纯度大于99.5%的电池级草酸亚铁。
113 | 一种磷酸铁锂专用电池级草酸亚铁的制备方法 | CN102557916A | 发明专利 | 有效-授权 | 2011-12-02 | 2012-07-11 | C07C55/07(2006.01)I;C07C51/41(2006.01)I | 李良彬;白有仙;胡耐根;马木林;刘明;李芳芳;李鹏俊 | 北京中北知识产权代理有限公司; 江西赣锋锂业股份有限公司 | 北京中北知识产权代理有限公司 | 本发明公开磷酸铁锂专用电池级草酸亚铁的制备方法,包括以下流程:A.除杂釜加入纯水,搅拌,加亚铁盐固体,升至80-100℃,加入还原铁粉,恒温搅拌1-3小时,控制pH=2-4,压滤;B.亚铁盐溶液过滤,去除铁粉及杂质;C.亚铁盐滤液清亮后,将滤液打入主反应釜中;压滤后,温度在30-60℃,加入二水草酸固体进行沉淀反应,加料时间5-60min,反应10-60min后温度升至70-100℃恒温;D.将反应液搅拌,并保温2-4h陈化;E.离心机分离草酸亚铁;F.将分离的草酸亚铁经过水洗,烘干,得到草酸亚铁产品。本发明的磷酸铁锂专用电池级草酸亚铁的制备方法工艺简单实用、生产成本低、环保、一步法合成小颗粒(<5μm)、纯度大于99.5%的电池级草酸亚铁。
114 | 利用高纯碳酸锂沉锂母液制备电池级磷酸二氢锂的方法 | CN102351160A | 发明专利 | 有效-授权 | 2011-07-07 | 2012-02-15 | C01B25/30(2006.01)I | 李良彬;马木林;白有仙;刘明;朱志全;李芳芳;晏婷婷 | 北京中北知识产权代理有限公司; 江西赣锋锂业股份有限公司 | 北京中北知识产权代理有限公司 | 本发明是一种利用高纯碳酸锂沉锂母液制备电池级磷酸二氢锂的方法,包括以下步骤:利用磷酸和磷酸盐对碳酸锂沉锂母液进行初步提锂和深度提锂,得到磷酸锂和磷酸氢二锂混合物,再利用该混合物与磷酸反应生成磷酸二氢锂溶液,再经过浓缩蒸发、冷却结晶、离心分离、饱和洗涤、烘干、气流粉碎与包装,得到电池级磷酸二氢锂。本发明的制备电池级磷酸二氢锂的方法充分利用了高纯碳酸锂生产过程中产生的母液,工艺简单、操作容易、生产成本低、锂回收率达到90%以上、所得到产品电池级磷酸二氢锂质量稳定、适合用于制备锂离子电池正极材料磷酸铁锂,具有广阔的市场前景,较好的经济和社会效益。
115 | 利用高纯碳酸锂沉锂母液制备电池级磷酸二氢锂的方法 | CN102351160B | 发明授权 | 有效-授权 | 2011-07-07 | 2013-10-30 | C01B25/30(2006.01)I | 李良彬;马木林;白有仙;刘明;朱志全;李芳芳;晏婷婷 | 北京中北知识产权代理有限公司; 江西赣锋锂业股份有限公司 | 北京中北知识产权代理有限公司 | 本发明是一种利用高纯碳酸锂沉锂母液制备电池级磷酸二氢锂的方法,包括以下步骤利用磷酸和磷酸盐对碳酸锂沉锂母液进行初步提锂和深度提锂,得到磷酸锂和磷酸氢二锂混合物,再利用该混合物与磷酸反应生成磷酸二氢锂溶液,再经过浓缩蒸发、冷却结晶、离心分离、饱和洗涤、烘干、气流粉碎与包装,得到电池级磷酸二氢锂。本发明的制备电池级磷酸二氢锂的方法充分利用了高纯碳酸锂生产过程中产生的母液,工艺简单、操作容易、生产成本低、锂回收率达到90%以上、所得到产品电池级磷酸二氢锂质量稳定、适合用于制备锂离子电池正极材料磷酸铁锂,具有广阔的市场前景,较好的经济和社会效益。
116 | 一种电池级碳酸锂母液处理方法 | CN102249471A | 发明专利 | 有效-授权 | 2011-05-12 | 2011-11-23 | C02F9/10(2006.01)I;C01D3/04(2006.01)I;C01D15/08(2006.01)I | 李良彬;朱实贵;熊训满;傅利华;李芳芳;刘明;白有仙 | 北京中北知识产权代理有限公司; 江西赣锋锂业股份有限公司 | 北京中北知识产权代理有限公司 | 本发明公开了一种电池级碳酸锂母液的处理方法,包括以下工艺流程:A.沉锂母液酸化;B.蒸发浓缩并析钠;C.沉锂;D.循环:将B步骤甩水和C步骤淋洗得到的液体与沉锂后的母液循环进行上述A~C步骤。本发明一种电池级碳酸锂母液的处理方法可以保证氯化锂的品质、形成的封闭循环可以大大提高锂的回收率,而且没有工业三废排放,从而达到清洁生产的目的。
117 | 一种电池级碳酸锂母液处理方法 | CN102249471B | 发明授权 | 有效-授权 | 2011-05-12 | 2012-10-17 | C02F9/10(2006.01)I;C01D3/04(2006.01)I;C01D15/08(2006.01)I | 李良彬;朱实贵;熊训满;傅利华;李芳芳;刘明;白有仙 | 北京中北知识产权代理有限公司; 江西赣锋锂业股份有限公司 | 北京中北知识产权代理有限公司 | 本发明公开了一种电池级碳酸锂母液的处理方法,包括以下工艺流程A.沉锂母液酸化;B.蒸发浓缩并析钠;C.沉锂;D.循环将B步骤甩水和C步骤淋洗得到的液体与沉锂后的母液循环进行上述A~C步骤。本发明一种电池级碳酸锂母液的处理方法可以保证氯化锂的品质、形成的封闭循环可以大大提高锂的回收率,而且没有工业三废排放,从而达到清洁生产的目的。
118 | 利用锂云母提锂渣制备轻质建材陶粒的方法 | CN102126838B | 发明授权 | 有效-授权 | 2010-12-09 | 2012-11-28 | C04B14/16(2006.01)I | 李良彬;黄少文;袁中强;刘明;罗光华 | 北京中北知识产权代理有限公司; 江西赣锋锂业股份有限公司 | 北京中北知识产权代理有限公司 | 本发明的利用锂云母提锂渣制备轻质建材陶粒的方法,包括(1)将含水量不大于30%的压浸锂渣、粘土粉和造孔剂按照重量份70-80份∶10-30份∶1-5份的比例混合,搅拌成散状颗粒,形成母球;(2)将步骤(1)的母球送至成球装置内,喷雾状成球粘结剂,使母球滚大,形成直径为5-30mm的球形颗粒;(3)煅烧由步骤(2)得到的料球,煅烧温度为1100-1200℃,煅烧时间为25~40分钟;(4)将经煅烧出窑后的炽热料球冷却,即得。本发明充分利用提锂废渣,生产国家大力推广应用的轻质建筑节能材料的重要原料——轻质陶粒,变废为宝,具有重要的资源循环利用、节能减排和环境保护意义。
119 | 利用锂云母提锂渣制备轻质建材陶粒的方法 | CN102126838A | 发明专利 | 有效-授权 | 2010-12-09 | 2011-07-20 | C04B14/16(2006.01)I | 李良彬;黄少文;袁中强;刘明;罗光华 | 北京中北知识产权代理有限公司; 江西赣锋锂业股份有限公司 | 北京中北知识产权代理有限公司 | 本发明的利用锂云母提锂渣制备轻质建材陶粒的方法,包括:(1)将含水量不大于30%的压浸锂渣、粘土粉和造孔剂按照重量份70-80份∶10-30份∶1-5份的比例混合,搅拌成散状颗粒,形成母球;(2)将步骤(1)的母球送至成球装置内,喷雾状成球粘结剂,使母球滚大,形成直径为5-30mm的球形颗粒;(3)煅烧由步骤(2)得到的料球,煅烧温度为1100-1200℃,煅烧时间为25~40分钟;(4)将经煅烧出窑后的炽热料球冷却,即得。本发明充分利用提锂废渣,生产国家大力推广应用的轻质建筑节能材料的重要原料----轻质陶粒,变废为宝,具有重要的资源循环利用、节能减排和环境保护意义。
120 | 一种从锂辉石中提取锂盐的方法 | CN101948124B | 发明授权 | 有效-授权 | 2010-09-09 | 2012-09-19 | C22B3/12(2006.01)I;C01D15/08(2006.01)I | 李良彬;袁中强;胡耐根;章小明;刘明;罗光华 | 北京中北知识产权代理有限公司; 江西赣锋锂业股份有限公司 | 北京中北知识产权代理有限公司 | 本发明是将锂辉石精矿依次经过焙烧转型、冷却磨细、调浆、压浸、降温减压碳化、分离、洗涤及除杂、加热分解,离心分离及淋洗、干燥等步骤得到合格的碳酸锂产品。本发明采用压浸工艺从锂辉石中提锂,具有工艺简单实用、生产成本低、污染小、产品质量稳定、资源利用高的优点,具有较好的经济和社会效益,适合于工业化提锂。
121 | 一种从锂辉石中提取锂盐的方法 | CN101948124A | 发明专利 | 有效-授权 | 2010-09-09 | 2011-01-19 | C22B3/12(2006.01)I;C01D15/08(2006.01)I | 李良彬;袁中强;胡耐根;章小明;刘明;罗光华 | 北京中北知识产权代理有限公司; 江西赣锋锂业股份有限公司 | 北京中北知识产权代理有限公司 | 本发明是将锂辉石精矿依次经过焙烧转型、冷却磨细、调浆、压浸、降温减压碳化、分离、洗涤及除杂、加热分解,离心分离及淋洗、干燥等步骤得到合格的碳酸锂产品。本发明采用压浸工艺从锂辉石中提锂,具有工艺简单实用、生产成本低、污染小、产品质量稳定、资源利用高的优点,具有较好的经济和社会效益,适合于工业化提锂。
122 | 一种从锂云母处理液中分离钾铷的方法 | CN101987733B | 发明授权 | 有效-授权 | 2010-07-19 | 2012-07-11 | C01D3/04(2006.01)I;C01D17/00(2006.01)I;C01D15/08(2006.01)I | 李良彬;邓招男;章小明;王彬;刘明 | 北京中北知识产权代理有限公司; 江西赣锋锂业股份有限公司 | 北京中北知识产权代理有限公司 | 本发明提供一种从锂云母处理液中分离钾铷的方法,具体包括以下步骤(1)沉光卤石分离钾铷;(2)光卤石除镁;(3)氢氧化镁循环重沉光卤石。本发明的技术方案简单易行,利用MgCl2形成复盐结晶,沉淀分离高浓度LiCl溶液中的KCl、RbCl,能将其中90%以上的K、Rb析出,使母液能够满足沉淀碳酸锂的K、Rb浓度要求,得到的光卤石结晶经过除镁处理,母液pH值11~13,K、Rb浓度较高,Fe、Ca、Mg等杂质浓度低,可以直接用于萃取工艺提K、Rb,适合于氯化物体系中的锂和钾铷的提取分离。
123 | 一种从锂云母处理液中分离钾铷的方法 | CN101987733A | 发明专利 | 有效-授权 | 2010-07-19 | 2011-03-23 | C01D3/04(2006.01)I;C01D17/00(2006.01)I;C01D15/08(2006.01)I | 李良彬;邓招男;章小明;王彬;刘明 | 北京中北知识产权代理有限公司; 江西赣锋锂业股份有限公司 | 北京中北知识产权代理有限公司 | 本发明提供一种从锂云母处理液中分离钾铷的方法,具体包括以下步骤:(1)沉光卤石分离钾铷;(2)光卤石除镁;(3)氢氧化镁循环重沉光卤石。本发明的技术方案简单易行,利用MgCl2形成复盐结晶,沉淀分离高浓度LiCl溶液中的KCl、RbCl,能将其中90%以上的K、Rb析出,使母液能够满足沉淀碳酸锂的K、Rb浓度要求,得到的光卤石结晶经过除镁处理,母液pH值11~13,K、Rb浓度较高,Fe、Ca、Mg等杂质浓度低,可以直接用于萃取工艺提K、Rb,适合于氯化物体系中的锂和钾铷的提取分离。
124 | 一种烷基锂的合成工艺 | CN101805360B | 发明授权 | 有效-授权 | 2010-05-06 | 2012-08-22 | C07F1/02(2006.01)I | 李良彬;曹志昂;胡萍;曾辉如;文本华;刘明;马木林 | 北京中北知识产权代理有限公司; 江西赣锋锂业股份有限公司 | 北京中北知识产权代理有限公司 | 本发明提供了一种烷基锂的合成工艺,本工艺是在氩气的保护下,用烃类物质为溶剂,用金属锂粒与氯代烷烃合成烷基锂,采用氯代烷烃滴加法反应,在反应过程中保持溶剂回流,反应温度控制在50~60℃,压力控制在0~0.02Mpa微正压状态;合成反应完成后直接经特制的固液分离器进行未反应完的锂粒与氯化锂和烷基锂混合物分离,再经自主研制的过滤器过滤得到烷基锂溶液。溶剂洗涤锂渣后回到合成釜参与下次合成反应,该方法采用了金属锂粒直接合成,直接分离、直接过滤工艺,反应平稳,易于掌握,质量稳定,安全可靠,又实现了节能降耗,降低了生产成本,精度高,速度快,残留少,同时可提高烷基锂收率。
125 | 一种烷基锂的合成工艺 | CN101805360A | 发明专利 | 有效-授权 | 2010-05-06 | 2010-08-18 | C07F1/02(2006.01)I | 李良彬;曹志昂;胡萍;曾辉如;文本华;刘明;马木林 | 北京中北知识产权代理有限公司; 江西赣锋锂业股份有限公司 | 北京中北知识产权代理有限公司 | 本发明提供了一种烷基锂的合成工艺,本工艺是在氩气的保护下,用烃类物质为溶剂,用金属锂粒与氯代烷烃合成烷基锂,采用氯代烷烃滴加法反应,在反应过程中保持溶剂回流,反应温度控制在50~60℃,压力控制在0~0.02Mpa微正压状态;合成反应完成后直接经特制的固液分离器进行未反应完的锂粒与氯化锂和烷基锂混合物分离,再经自主研制的过滤器过滤得到烷基锂溶液。溶剂洗涤锂渣后回到合成釜参与下次合成反应,该方法采用了金属锂粒直接合成,直接分离、直接过滤工艺,反应平稳,易于掌握,质量稳定,安全可靠,又实现了节能降耗,降低了生产成本,精度高,速度快,残留少,同时可提高烷基锂收率。
126 | 一种从锂云母中提锂的方法 | CN101736169B | 发明授权 | 有效-授权 | 2010-01-21 | 2014-04-16 | C22B26/12(2006.01)I | 李良彬;胡耐根;袁中强;高贵彦;章小明 | 北京中北知识产权代理有限公司; 江西赣锋锂业股份有限公司 | 北京中北知识产权代理有限公司 | 一种从锂云母中提锂的方法,依次包含下述步骤:脱氟—压浸—分离—除杂—析钠—分离—析钾—分离—沉锂—分离,沉锂后分离出湿碳酸锂粗品和沉锂母液,其特征在于:对沉锂母液进行所含Rb+浓度的检测,并根据该浓度的高低决定沉锂母液的循环走向:若该浓度较低,不影响产品质量,即将沉锂母液经酸化后返回析钠之前的除杂步骤,如Rb+浓度达到或接近影响产品质量的高度,即将沉锂母液送到Rb、Cs产品加工工序进行分离加工。本发明可避免将沉锂母液返回前序压浸步骤而增加压浸釜的负荷,同时由于降低了最后引出沉锂母液中钠、钾的含量,使后续Rb、Cs的分离更加容易,从而会使整个工艺,包括碳酸锂以及铷、铯产品的加工成本大大降低。
127 | 一种从锂云母中提锂的方法 | CN101736169A | 发明专利 | 有效-授权 | 2010-01-21 | 2010-06-16 | C22B26/12(2006.01)I | 李良彬;胡耐根;袁中强;高贵彦;章小明 | 北京中北知识产权代理有限公司; 江西赣锋锂业股份有限公司 | 北京中北知识产权代理有限公司 | 一种从锂云母中提锂的方法,依次包含下述步骤:脱氟—压浸—分离—除杂—析钠—分离—析钾—分离—沉锂—分离,沉锂后分离出湿碳酸锂粗品和沉锂母液,其特征在于:对沉锂母液进行所含Rb+浓度的检测,并根据该浓度的高低决定沉锂母液的循环走向:若该浓度较低,不影响产品质量,即将沉锂母液经酸化后返回析钠之前的除杂步骤,如Rb+浓度达到或接近影响产品质量的高度,即将沉锂母液送到Rb、Cs产品加工工序进行分离加工。本发明可避免将沉锂母液返回前序压浸步骤而增加压浸釜的负荷,同时由于降低了最后引出沉锂母液中钠、钾的含量,使后续Rb、Cs的分离更加容易,从而会使整个工艺,包括碳酸锂以及铷、铯产品的加工成本大大降低。
128 | 一种试剂级有机锂溶液瓶封口 | CN201619770U | 实用新型 | 终止 | 2010-01-21 | 2010-11-03 | B65D51/18(2006.01)I;B65D47/04(2006.01)I | 李良彬;邓招男;安东;马木林;文本华;罗时学 | 北京中北知识产权代理有限公司; 江西赣锋锂业股份有限公司 | 北京中北知识产权代理有限公司 | 一种试剂级有机锂溶液瓶封口,设有试剂瓶(1),其特征在于:设有上端面设有取样区(31)的铝密封盖(3),铝密封盖内侧壁与试剂瓶上部瓶口外侧壁螺纹连接,其下端与试剂瓶外壁面咬合,铝密封盖与试剂瓶上部瓶口端面之间设有密封垫片(4);此外还设有一扣合在铝密封盖(3)上的塑料盖(1),塑料盖内侧壁与铝密封盖外侧壁可拆卸地固定连接,塑料盖与铝密封盖上端面之间设有垫片(2)。本实用新型具有密封性好,保护性强,试剂不易受污染,实用美观的优点。
129 | 脱氟锂云母用卧式连续压浸釜 | CN201586522U | 实用新型 | 终止 | 2009-12-11 | 2010-09-22 | B01J19/18(2006.01)I;B01J19/02(2006.01)I | 李良彬;袁中强;高贵彦 | 北京中北知识产权代理有限公司; 江西赣锋锂业股份有限公司 | 北京中北知识产权代理有限公司 | 脱氟锂云母用卧式连续压浸釜,其特征在于,设有密封的卧式釜体,釜体内腔设有横向串联连通的多个反应室,各反应室分别设有搅拌装置、加热装置和温度控制装置,首端反应室和末端反应室分别设有进料口和出料口,构成多级串联并流的连续式浸出反应釜。本实用新型能均化脱氟锂云母矿在反应釜内的停留与浸出时间,使绝大部分物料的停留反应时间接近其平均停留时间,从而使脱氟锂云母中有价金属反应溶出效果较好。同时,这种并流连续浸出设备,可使每个反应器内的反应物料的浓度和反应速率恒定,使设备运行工况及生产指标得以稳定。具有可实现连续化规模生产、结构合理、安全,使用方便的优点。
130 | 一种氟化锂的制备方法 | CN101723413A | 发明专利 | 有效-授权 | 2009-11-20 | 2010-06-09 | C01D15/04(2006.01)I | 李良彬;邓招男;胡耐根;李义;曾辉如;黄学武;何新天 | 北京中北知识产权代理有限公司; 江西赣锋锂业股份有限公司 | 北京中北知识产权代理有限公司 | 一种氟化锂的制备方法,其特征在于,包含下述内容:将高纯碳酸锂与纯水混合,通入二氧化碳气体,进行碳化反应,得到碳酸氢锂溶液;将碳酸氢锂溶液进行精密过滤;向过滤后的碳酸氢锂溶液中通入氢氟酸气体搅拌进行中和反应,pH控制为0.5-3,制得氟化锂料浆;通过离心分离使氟化锂料浆固液分离;将分离出的固态氟化锂烘干,出成品。本发明方法具有工艺简单,制出的氟化锂纯度高、流动性好、无碱性杂质,呈中性、产品可达到电池级氟化锂品级的优点。
131 | 一种氟化锂的制备方法 | CN101723413B | 发明授权 | 有效-授权 | 2009-11-20 | 2012-02-29 | C01D15/04(2006.01)I | 李良彬;邓招男;胡耐根;李义;曾辉如;黄学武;何新天 | 北京中北知识产权代理有限公司; 江西赣锋锂业股份有限公司 | 北京中北知识产权代理有限公司 | 一种氟化锂的制备方法,其特征在于,包含下述内容:将高纯碳酸锂与纯水混合,通入二氧化碳气体,进行碳化反应,得到碳酸氢锂溶液;将碳酸氢锂溶液进行精密过滤;向过滤后的碳酸氢锂溶液中通入氢氟酸气体搅拌进行中和反应,pH控制为0.5-3,制得氟化锂料浆;通过离心分离使氟化锂料浆固液分离;将分离出的固态氟化锂烘干,出成品。本发明方法具有工艺简单,制出的氟化锂纯度高、流动性好、无碱性杂质,呈中性、产品可达到电池级氟化锂品级的优点。
132 | 制备电池级磷酸二氢锂的方法及由此制得的电池级磷酸二氢锂 | CN101638225B | 发明授权 | 有效-授权 | 2009-09-04 | 2011-06-22 | C01B25/30(2006.01)I | 李良彬;胡耐根;邓招男;章小明;罗光华;罗时学 | 北京中北知识产权代理有限公司; 江西赣锋锂业股份有限公司 | 北京中北知识产权代理有限公司 | 本发明提供一种制备电池级磷酸二氢锂的方法,利用高纯碳酸锂与磷酸反应生成磷酸二氢锂溶液,再经过浓缩蒸发、冷却结晶、离心分离、饱和洗涤、烘干、气流粉碎及包装,得到电池级磷酸二氢锂。本发明的制备电池级磷酸二氢锂的方法工艺简单、操作容易、生产成本低,所得产品电池级磷酸二氢锂质量稳定,颗粒细且均匀、颜色亮白、适合用于制备锂离子电池正极材料,具有广阔的市场前景,较好的经济和社会效益。
133 | [中文]制备电池级磷酸二氢锂的方法及由此制得的电池级磷酸二氢锂 | CN101638225A | 发明专利 | 有效-授权 | 2009-09-04 | -- | C01B25/30 | [中文]李良彬胡耐根邓招男章小明罗光华罗时学 | 北京中北知识产权代理有限公司; 江西赣锋锂业股份有限公司 | [中文]北京中北知识产权代理有限公司 | 本发明提供一种制备电池级磷酸二氢锂的方法,利用高纯碳酸锂与磷酸反应生成磷酸二氢锂溶液,再经过浓缩蒸发、冷却结晶、离心分离、饱和洗涤、烘干、气流粉碎及包装,得到电池级磷酸二氢锂。本发明的制备电池级磷酸二氢锂的方法工艺简单、操作容易、生产成本低,所得产品电池级磷酸二氢锂质量稳定,颗粒细且均匀、颜色亮白、适合用于制备锂离子电池正极材料,具有广阔的市场前景,较好的经济和社会效益。
134 | [中文]一种利用氯化锂溶液制备电池级碳酸锂的方法 | CN101609888A | 发明专利 | 有效-授权 | 2009-07-10 | -- | H01M4/04 | [中文]李良彬胡耐根黄学武葛钰玮朱实贵熊训满马振千 | 北京中北知识产权代理有限公司; 江西赣锋锂业股份有限公司 | [中文]北京中北知识产权代理有限公司 | 本发明提供一种利用氯化锂溶液制备电池级碳酸锂的方法,包括氯化锂溶液的稀释、纯碱沉锂、碳酸锂的分离、洗涤、烘干、粉碎及包装。本发明的利用氯化锂溶液制备电池级碳酸锂的方法工艺简单、操作容易、生产成本低,所得产品电池级碳酸锂具有硫酸根含量很低的优点,质量稳定,资源利用率高,适宜锂离子电池原材料的生产应用,具有广阔的市场前景,较好的经济和社会效益。
135 | 一种利用氯化锂溶液制备电池级碳酸锂的方法 | CN101609888B | 发明授权 | 有效-授权 | 2009-07-10 | 2011-06-22 | H01M4/04(2006.01)I;H01M4/58(2006.01)I;C01D15/08(2006.01)I | 李良彬;胡耐根;黄学武;葛钰玮;朱实贵;熊训满;马振千 | 北京中北知识产权代理有限公司; 江西赣锋锂业股份有限公司 | 北京中北知识产权代理有限公司 | 本发明提供一种利用氯化锂溶液制备电池级碳酸锂的方法,包括氯化锂溶液的稀释、纯碱沉锂、碳酸锂的分离、洗涤、烘干、粉碎及包装。本发明的利用氯化锂溶液制备电池级碳酸锂的方法工艺简单、操作容易、生产成本低,所得产品电池级碳酸锂具有硫酸根含量很低的优点,质量稳定,资源利用率高,适宜锂离子电池原材料的生产应用,具有广阔的市场前景,较好的经济和社会效益。
136 | 一种金属锂粒子自动剪切装置 | CN201353646 | 实用新型 | 终止 | 2009-02-16 | 2009-12-02 | B22F9/04(2006.01)I | 袁中强;王金荣;欧阳梁;陈建平 | 北京中北知识产权代理有限公司; 江西赣锋锂业股份有限公司 | 北京中北知识产权代理有限公司 | 本实用新型公开的一种金属锂粒子自动剪切装置,包括将锂粒子挤压成型后导出的挤出成型装置、进行连续运转的自动剪切装置和控制所述挤出成型装置和自动剪切装置运行的电控组件,所述挤出成型装置包括挤压机、挤压模具、锂条送出机构和锂条导流系统,所述自动剪切装置包括切断机构、与所述切断机构连接的驱动装置和防止金属锂粘刀的退屑机构,所述退屑机构位于所述切断机构后方并与所述切断机构内的切刀接触。本实用新型的金属锂粒子成品率高、白油使用量小、不会粘刀、生产成本低、产品生产率高。
137 | 从锂云母提锂制备碳酸锂的方法 | CN101302018B | 发明授权 | 有效-授权 | 2008-07-02 | 2010-08-11 | C01D15/08(2006.01)I | 李良彬;胡耐根;黄学武;彭爱平;朱时贵;葛钰玮;邹海平 | 北京中北知识产权代理有限公司; 江西赣锋锂业有限公司 | 北京中北知识产权代理有限公司 | 本发明涉及一种从锂云母提锂制备碳酸锂的方法,该方法包括以下步骤:a、高温焙烧脱氟;b、磨细;c、压煮:将磨好的锂云母、氧化钙、钠盐投到高压反应釜内进行压煮,不断搅拌的状态下使锂云母分解,将其中的碱金属进行离子交换变成盐溶出;d、除杂:分离压煮后得到的压煮母液与压煮渣,在压煮母液中加入比压煮母液中的氧化锂的含量略过量的烧碱,搅匀,而后加活性炭过滤除杂;e、浓缩;f、冷冻析钠;g、碳化沉锂:往析钠母液通入CO2,直到溶液的pH值等于9-10为止,加热搅拌碳化完母液进行离心甩水分离得粗碳酸锂,将粗碳酸锂进行逆洗干燥得产品碳酸锂。该方法具有锂收率较高、余渣可利用、钠盐可循环等优点。
138 | 从锂云母提锂制备碳酸锂的方法 | CN101302018 | 发明专利 | 有效-授权 | 2008-07-02 | 2010-08-11 | C01D15/08 | 李良彬,胡耐根,黄学武,彭爱平,朱时贵,葛钰玮,邹海平 | 北京中北知识产权代理有限公司; 江西赣锋锂业有限公司 | 北京中北知识产权代理有限公司 | 本发明涉及一种从锂云母提锂制备碳酸锂的方法,该方法包括以下步骤:a、高温焙烧脱氟;b、磨细;c、压煮:将磨好的锂云母、氧化钙、钠盐投到高压反应釜内进行压煮,不断搅拌的状态下使锂云母分解,将其中的碱金属进行离子交换变成盐溶出;d、除杂:分离压煮后得到的压煮母液与压煮渣,在压煮母液中加入比压煮母液中的氧化锂的含量略过量的烧碱,搅匀,而后加活性炭过滤除杂;e、浓缩;f、冷冻析钠;g、碳化沉锂:往析钠母液通入CO2,直到溶液的pH值等于9-10为止,加热搅拌碳化完母液进行离心甩水分离得粗碳酸锂,将粗碳酸锂进行逆洗干燥得产品碳酸锂。该方法具有锂收率较高、余渣可利用、钠盐可循环等优点。
139 | [中文]一种结晶无水氯化锂生产方法及装置 | CN101239730A | 发明专利 | 有效-授权 | 2008-01-30 | -- | C01D15/04 | [中文]李良彬黄学武胡耐根罗时学曾辉如 | 北京中北知识产权代理有限公司; 江西赣锋锂业股份有限公司 | [中文]北京中北知识产权代理有限公司 | 本发明公开了一种结晶无水氯化锂生产方法,具体分为以下几个步骤:包括氯化锂净化溶液与分离母液混合、连续强制循环蒸发结晶、增稠后连续离心分离和干燥,冷却包装步骤。本发明的结晶无水氯化锂生产方法由于各步骤均是连续进行,氯化锂晶浆增稠及连续离心分离氯化锂母液与氯化锂净化液混合后进入强制循环蒸发结晶器蒸发结晶,该生产装置单位产品能耗比间隙生产装置低百分之二十,氯化锂产品回收率提高百分之二。
140 | 一种结晶无水氯化锂生产方法及装置 | CN101239730B | 发明授权 | 有效-授权 | 2008-01-30 | 2011-05-18 | C01D15/04(2006.01)I | 李良彬;黄学武;胡耐根;罗时学;曾辉如 | 北京中北知识产权代理有限公司; 江西赣锋锂业股份有限公司 | 北京中北知识产权代理有限公司 | 本发明公开了一种结晶无水氯化锂生产方法,具体分为以下几个步骤:包括氯化锂净化溶液与分离母液混合、连续强制循环蒸发结晶、增稠后连续离心分离和干燥,冷却包装步骤。本发明的结晶无水氯化锂生产方法由于各步骤均是连续进行,氯化锂晶浆增稠及连续离心分离氯化锂母液与氯化锂净化液混合后进入强制循环蒸发结晶器蒸发结晶,该生产装置单位产品能耗比间隙生产装置低百分之二十,氯化锂产品回收率提高百分之二。
141 | 金属锂真空蒸馏提纯方法 | CN100584972 | 发明授权 | 有效-授权 | 2007-11-09 | 2010-01-27 | C22B26/12(2006.01)I;C22B9/02(2006.01)I | 李良彬;黄学武;巴雅尔;胡耐根;陈建平 | 江西赣锋锂业有限公司; 北京中北知识产权代理有限公司 | 北京中北知识产权代理有限公司 | 金属锂真空蒸馏提纯方法,包含下述过程将粗锂在保护性介质中热熔为液态锂后,用真空脱杂方法脱除保护性介质,再通过真空蒸馏使易挥发杂质与金属锂分离,所述的真空蒸馏过程是对在真空蒸馏炉里的液态锂进行搅拌,在温度340-380℃、真空度低于或等于10-1Pa的条件下,使液态金属锂里所含的易挥发杂质蒸发出来,与液态金属锂分离,对蒸发物冷凝收集,将液态高纯金属锂引出,将其在保护性气氛下铸锭成型。本发明具有工艺简单、设备投资少、操作简便安全,加工成本低、产品质量稳定、装置运行稳定可靠的优点。
142 | [中文]金属锂真空蒸馏提纯方法及装置 | CN101144124A | 发明专利 | 有效-授权 | 2007-11-09 | -- | C22B26/12 | [中文]李良彬黄学武巴雅尔胡耐根陈建平 | 江西赣锋锂业有限公司; 北京中北知识产权代理有限公司 | [中文]北京中北知识产权代理有限公司 | 金属锂真空蒸馏提纯方法及装置,包含下述过程:将粗锂在保护性介质中热熔为液态锂后,用真空脱杂方法脱除保护性介质,再通过真空蒸馏使易挥发杂质与金属锂分离,所述的真空蒸馏过程是对在真空蒸馏炉里的液态锂进行搅拌,在温度340-380℃、真空度低于或等于10<SUP>-1</SUP>pa的条件下,使液态金属锂里所含的易挥发杂质蒸发出来,与液态金属锂分离,对蒸发物冷凝收集,将液态高纯金属锂引出,将其在保护性气氛下铸锭成型。本发明具有工艺简单、设备投资少、操作简便安全,加工成本低、产品质量稳定、装置运行稳定可靠的优点。
143 | 金属锂真空蒸馏提纯装置 | CN101672573 | 发明授权 | 有效-授权 | 2007-11-09 | 2010-03-17 | F27B19/04(2006.01)I;C22B26/12(2006.01)I;C22B9/02(2006.01)I | 李良彬;黄学武;巴雅尔;胡耐根;陈建平 | 北京中北知识产权代理有限公司; 江西赣锋锂业股份有限公司 | 北京中北知识产权代理有限公司 | 金属锂真空蒸馏提纯装置,设有粗锂熔炉(1)、与粗锂熔炉输出端连通的真空脱油罐(2)、与真空脱油罐输出端连通的蒸馏真空炉(3),蒸馏真空炉设有搅拌器,蒸馏真空炉底部输出端与纯金属锂储罐(6)连通,上部输出端与冷凝器(5)连通,冷凝器与杂质收集罐(7)连通。本发明具有工艺简单、设备投资少、操作简便安全,加工成本低、产品质量稳定、装置运行稳定可靠的优点。
144 | [中文]金属锂真空蒸馏提纯装置 | CN101672573A | 发明专利 | 有效-授权 | 2007-11-09 | -- | F27B19/04 | [中文]李良彬黄学武巴雅尔胡耐根陈建平 | 北京中北知识产权代理有限公司; 江西赣锋锂业股份有限公司 | [中文]北京中北知识产权代理有限公司 | 金属锂真空蒸馏提纯装置,设有粗锂熔炉(1)、与粗锂熔炉输出端连通的真空脱油罐(2)、与真空脱油罐输出端连通的蒸馏真空炉(3),蒸馏真空炉设有搅拌器,蒸馏真空炉底部输出端与纯金属锂储罐(6)连通,上部输出端与冷凝器(5)连通,冷凝器与杂质收集罐(7)连通。本发明具有工艺简单、设备投资少、操作简便安全,加工成本低、产品质量稳定、装置运行稳定可靠的优点。
145 | 硫酸法锂云母提锂工艺中精硫酸锂溶液的生产方法 | CN100503849C | 发明专利 | 有效-授权 | 2006-11-24 | 2009-06-24 | C22B3/08 | 李良彬,胡耐根,黄学武,熊训满,曾宪勤,罗时学 | 北京中北知识产权代理有限公司; 江西赣锋锂业有限公司 | 北京中北知识产权代理有限公司 | 硫酸法锂云母提锂工艺中精硫酸锂溶液的生产方法,以锂云母精矿为原料,依次包含下述步骤:浸出-冷却析矾-除酸-除铝-除杂-除钙,得到精硫酸锂溶液;本发明的冷却析矾流程可以先把钾、铷、铯以矾的形式沉淀下来,从而很容易地实现锂与钾、铷、铯的分离,而得到的钾、铷、铯的矾渣是纯度很高的混合矾,为综合利用创造了很好的条件,同时减轻了锂铝分离的负担。除铝流程可容易地实现锂铝分离。本发明方法具有能耗较低、锂收率较高,而且余渣大部分可利用、利于进行综合利用的优点。本发明还提出了用所得精硫酸锂溶液生产碳酸锂和氟化锂的方法。
146 | 硫酸法锂云母提锂工艺中精硫酸锂溶液的生产方法 | CN100503849 | 发明授权 | 有效-授权 | 2006-11-24 | 2009-06-24 | C22B3/08(2006.01)I;C22B3/22(2006.01)I;C22B3/44(2006.01)I;C22B26/12(2006.01)I | 李良彬;胡耐根;黄学武;熊训满;曾宪勤;罗时学 | 北京中北知识产权代理有限公司; 江西赣锋锂业有限公司 | 北京中北知识产权代理有限公司 | 硫酸法锂云母提锂工艺中精硫酸锂溶液的生产方法,以锂云母精矿为原料,依次包含下述步骤浸出-冷却析矾-除酸-除铝-除杂-除钙,得到精硫酸锂溶液;本发明的冷却析矾流程可以先把钾、铷、铯以矾的形式沉淀下来,从而很容易地实现锂与钾、铷、铯的分离,而得到的钾、铷、铯的矾渣是纯度很高的混合矾,为综合利用创造了很好的条件,同时减轻了锂铝分离的负担。除铝流程可容易地实现锂铝分离。本发明方法具有能耗较低、锂收率较高,而且余渣大部分可利用、利于进行综合利用的优点。本发明还提出了用所得精硫酸锂溶液生产碳酸锂和氟化锂的方法。
数据来源：同花顺iFinD